## Specification
IDENTIFICATION | [5 empty] | SPECIFICATION INFO |  |  | MECHANICAL PROPERTIES | [33 empty] | CHEMICAL COMPOSITION (%) | [31 empty] | NOTES
SPEC | GRADE | PROD THICK (mm) | THICK RANGE (mm) | THICK MIN (mm) | THICK MAX (mm) | TYPE | SUPPLY CONDITION | GENERAL PURPOSE | YS min (TR) [N/mm2] | YS min (LG) [N/mm2] | TS min (TR) [N/mm2] | TS min (LG) [N/mm2] | TS max (TR) [N/mm2] | TS max (LG) [N/mm2] | EL 200 (TR) [%] | EL 200 (LG) [%] | EL 50 (TR) [%] | EL 50 (LG) [%] | EL 80 (TR) [%] | EL 80 (LG) [%] | EL 5.65√So (TR) [%] | EL 5.65√So (LG) [%] | Impact +20 (TR) [J] | Impact 0 (TR) [J] | Impact -10 (TR) [J] | Impact -20 (TR) [J] | Impact -30 (TR) [J] | Impact -40 (TR) [J] | Impact -50 (TR) [J] | Impact +20 (LG) [J] | Impact +10 (LG) [J] | Impact 0 (LG) [J] | Impact -5 (LG) [J] | Impact -10 (LG) [J] | Impact -15 (LG) [J] | Impact -20 (LG) [J] | Impact -29 (LG) [J] | Impact -30 (LG) [J] | Impact -40 (LG) [J] | Impact -50 (LG) [J] | Bend (TR) | Bend (LG) | C Min [%] | C Max [%] | Si Min [%] | Si Max [%] | Mn Min [%] | Mn Max [%] | P Max [%] | S Max [%] | Ti Min [%] | Ti Max [%] | Cu Min [%] | Cu Max [%] | Cr Min [%] | Cr Max [%] | Ni Min [%] | Ni Max [%] | Mo Max [%] | Al Min [%] | Al Max [%] | Nb Min [%] | Nb Max [%] | V Min [%] | V Max [%] | B Max [%] | N Max [%] | Pb Max [%] | Sn Max [%] | As Max [%] | NB Max [%] | CE Max [%] | PCM Max [%] | Others | NOTES
ASME SA 36 (2023) | - | >2.5 - 150 | < 20 | 0 | 20 | MS | AR | SPECIFICATION FOR CARBON STRUCTURAL STEEL | 250 | - | 400 | - | 550 | - | 20B | - | 23B | - | - | - | - | - | - | - | - | - | - | - | - | - | - | - | - | - | - | - | - | - | - | - | - | - | - | 0.25 | - | 0.4 | - | - | 0.03 | 0.03 | - | - | - | - | - | - | - | - | - | - | - | - | - | - | - | - | - | - | - | - | - | - | - | - | A. Untuk plate dengan ketebalan > 200 mm, yield strength (YS) minimum 220 N/mm² ¦ B. Untuk plate dengan lebar > 600 mm, elongasi minimum dikurangi 2% ¦ C. Untuk setiap pengurangan 0.01% di bawah carbon maksimum, penambahan 0.06% di atas Mn maksimum diperbolehkan, sampai Mn maksimum mencapai 1.35 % ¦ D. Untuk plate dengan lebar > 600 mm, elongasi minimum dikurangi 2% ¦ Cu + Ni + Cr + Mo = 1% max, Cr + Mo = 0.32% max
ASME SA 36 (2023) | - | >2.5 - 150 | > 20 < 40 | 20 | 40 | MS | AR | SPECIFICATION FOR CARBON STRUCTURAL STEEL | 250 | - | 400 | - | 550 | - | 20B | - | 23B | - | - | - | - | - | - | - | - | - | - | - | - | - | - | - | - | - | - | - | - | - | - | - | - | - | - | 0.25 | - | 0.4 | 0.8 | 1.20C | 0.03 | 0.03 | - | - | - | - | - | - | - | - | - | - | - | - | - | - | - | - | - | - | - | - | - | - | - | - | A. Untuk plate dengan ketebalan > 200 mm, yield strength (YS) minimum 220 N/mm² ¦ B. Untuk plate dengan lebar > 600 mm, elongasi minimum dikurangi 2% ¦ C. Untuk setiap pengurangan 0.01% di bawah carbon maksimum, penambahan 0.06% di atas Mn maksimum diperbolehkan, sampai Mn maksimum mencapai 1.35 % ¦ D. Untuk plate dengan lebar > 600 mm, elongasi minimum dikurangi 2% ¦ Cu + Ni + Cr + Mo = 1% max, Cr + Mo = 0.32% max
ASME SA 36 (2023) | - | >2.5 - 150 | > 40 < 65 | 40 | 65 | MS | AR | SPECIFICATION FOR CARBON STRUCTURAL STEEL | 250 | - | 400 | - | 550 | - | 20B | - | 23B | - | - | - | - | - | - | - | - | - | - | - | - | - | - | - | - | - | - | - | - | - | - | - | - | - | - | 0.26 | 0.15 | 0.4 | 0.8 | 1.20C | 0.03 | 0.03 | - | - | - | - | - | - | - | - | - | - | - | - | - | - | - | - | - | - | - | - | - | - | - | - | A. Untuk plate dengan ketebalan > 200 mm, yield strength (YS) minimum 220 N/mm² ¦ B. Untuk plate dengan lebar > 600 mm, elongasi minimum dikurangi 2% ¦ C. Untuk setiap pengurangan 0.01% di bawah carbon maksimum, penambahan 0.06% di atas Mn maksimum diperbolehkan, sampai Mn maksimum mencapai 1.35 % ¦ D. Untuk plate dengan lebar > 600 mm, elongasi minimum dikurangi 2% ¦ Cu + Ni + Cr + Mo = 1% max, Cr + Mo = 0.32% max
ASME SA 36 (2023) | - | >2.5 - 150 | > 65 < 100 | 65 | 100 | MS | AR | SPECIFICATION FOR CARBON STRUCTURAL STEEL | 250 | - | 400 | - | 550 | - | 20B | - | 23B | - | - | - | - | - | - | - | - | - | - | - | - | - | - | - | - | - | - | - | - | - | - | - | - | - | - | 0.27 | 0.15 | 0.4 | 0.85 | 1.20C | 0.03 | 0.03 | - | - | - | - | - | - | - | - | - | - | - | - | - | - | - | - | - | - | - | - | - | - | - | - | A. Untuk plate dengan ketebalan > 200 mm, yield strength (YS) minimum 220 N/mm² ¦ B. Untuk plate dengan lebar > 600 mm, elongasi minimum dikurangi 2% ¦ C. Untuk setiap pengurangan 0.01% di bawah carbon maksimum, penambahan 0.06% di atas Mn maksimum diperbolehkan, sampai Mn maksimum mencapai 1.35 % ¦ D. Untuk plate dengan lebar > 600 mm, elongasi minimum dikurangi 2% ¦ Cu + Ni + Cr + Mo = 1% max, Cr + Mo = 0.32% max
ASME SA 36 (2023) | - | >2.5 - 150 | > 100 | 100 | 99999 | MS | AR | SPECIFICATION FOR CARBON STRUCTURAL STEEL | 250A | - | 400 | - | 550 | - | 20B | - | 23B | - | - | - | - | - | - | - | - | - | - | - | - | - | - | - | - | - | - | - | - | - | - | - | - | - | - | 0.29 | 0.15 | 0.4 | 0.85 | 1.20C | 0.03 | 0.03 | - | - | - | - | - | - | - | - | - | - | - | - | - | - | - | - | - | - | - | - | - | - | - | - | A. Untuk plate dengan ketebalan > 200 mm, yield strength (YS) minimum 220 N/mm² ¦ B. Untuk plate dengan lebar > 600 mm, elongasi minimum dikurangi 2% ¦ C. Untuk setiap pengurangan 0.01% di bawah carbon maksimum, penambahan 0.06% di atas Mn maksimum diperbolehkan, sampai Mn maksimum mencapai 1.35 % ¦ D. Untuk plate dengan lebar > 600 mm, elongasi minimum dikurangi 2% ¦ Cu + Ni + Cr + Mo = 1% max, Cr + Mo = 0.32% max
ASME SA 283 (2023) | A | 5 - 50 | ≤ 40 | 0 | 40 | MS | AR | SPECIFICATION FOR LOW AND INTERMEDIATE TENSILE STRENGTH CARBON STEEL PLATES | 165 | - | 310 | - | 415 | - | 27D | - | 30D | - | - | - | - | - | - | - | - | - | - | - | - | - | - | - | - | - | - | - | - | - | - | - | - | - | - | 0.14 | - | 0.4 | - | 0.9 | 0.035 | 0.04 | - | - | - | - | - | - | - | - | - | - | - | - | - | - | - | - | - | - | - | - | - | - | - | - | A. Untuk plate dengan ketebalan > 200 mm, yield strength (YS) minimum 220 N/mm² ¦ B. Untuk plate dengan lebar > 600 mm, elongasi minimum dikurangi 2% ¦ C. Untuk setiap pengurangan 0.01% di bawah carbon maksimum, penambahan 0.06% di atas Mn maksimum diperbolehkan, sampai Mn maksimum mencapai 1.35 % ¦ D. Untuk plate dengan lebar > 600 mm, elongasi minimum dikurangi 2% ¦ Cu + Ni + Cr + Mo = 1% max, Cr + Mo = 0.32% max
ASME SA 283 (2023) | A | 5 - 50 | > 40 | 40 | 99999 | MS | AR | SPECIFICATION FOR LOW AND INTERMEDIATE TENSILE STRENGTH CARBON STEEL PLATES | 165 | - | 310 | - | 415 | - | 27D | - | 30D | - | - | - | - | - | - | - | - | - | - | - | - | - | - | - | - | - | - | - | - | - | - | - | - | - | - | 0.14 | 0.15 | 0.4 | - | 0.9 | 0.035 | 0.04 | - | - | - | - | - | - | - | - | - | - | - | - | - | - | - | - | - | - | - | - | - | - | - | - | A. Untuk plate dengan ketebalan > 200 mm, yield strength (YS) minimum 220 N/mm² ¦ B. Untuk plate dengan lebar > 600 mm, elongasi minimum dikurangi 2% ¦ C. Untuk setiap pengurangan 0.01% di bawah carbon maksimum, penambahan 0.06% di atas Mn maksimum diperbolehkan, sampai Mn maksimum mencapai 1.35 % ¦ D. Untuk plate dengan lebar > 600 mm, elongasi minimum dikurangi 2% ¦ Cu + Ni + Cr + Mo = 1% max, Cr + Mo = 0.32% max
ASME SA 283 (2023) | B | 5 - 50 | ≤ 40 | 0 | 40 | MS | AR | SPECIFICATION FOR LOW AND INTERMEDIATE TENSILE STRENGTH CARBON STEEL PLATES | 185 | - | 345 | - | 450 | - | 25D | - | 28D | - | - | - | - | - | - | - | - | - | - | - | - | - | - | - | - | - | - | - | - | - | - | - | - | - | - | 0.17 | - | 0.4 | - | 0.9 | 0.035 | 0.04 | - | - | - | - | - | - | - | - | - | - | - | - | - | - | - | - | - | - | - | - | - | - | - | - | A. Untuk plate dengan ketebalan > 200 mm, yield strength (YS) minimum 220 N/mm² ¦ B. Untuk plate dengan lebar > 600 mm, elongasi minimum dikurangi 2% ¦ C. Untuk setiap pengurangan 0.01% di bawah carbon maksimum, penambahan 0.06% di atas Mn maksimum diperbolehkan, sampai Mn maksimum mencapai 1.35 % ¦ D. Untuk plate dengan lebar > 600 mm, elongasi minimum dikurangi 2% ¦ Cu + Ni + Cr + Mo = 1% max, Cr + Mo = 0.32% max
ASME SA 283 (2023) | B | 5 - 50 | > 40 | 40 | 99999 | MS | AR | SPECIFICATION FOR LOW AND INTERMEDIATE TENSILE STRENGTH CARBON STEEL PLATES | 185 | - | 345 | - | 450 | - | 25D | - | 28D | - | - | - | - | - | - | - | - | - | - | - | - | - | - | - | - | - | - | - | - | - | - | - | - | - | - | 0.17 | 0.15 | 0.4 | - | 0.9 | 0.035 | 0.04 | - | - | - | - | - | - | - | - | - | - | - | - | - | - | - | - | - | - | - | - | - | - | - | - | A. Untuk plate dengan ketebalan > 200 mm, yield strength (YS) minimum 220 N/mm² ¦ B. Untuk plate dengan lebar > 600 mm, elongasi minimum dikurangi 2% ¦ C. Untuk setiap pengurangan 0.01% di bawah carbon maksimum, penambahan 0.06% di atas Mn maksimum diperbolehkan, sampai Mn maksimum mencapai 1.35 % ¦ D. Untuk plate dengan lebar > 600 mm, elongasi minimum dikurangi 2% ¦ Cu + Ni + Cr + Mo = 1% max, Cr + Mo = 0.32% max
ASME SA 283 (2023) | C | 5 - 150 | ≤ 40 | 0 | 40 | MS | AR | SPECIFICATION FOR LOW AND INTERMEDIATE TENSILE STRENGTH CARBON STEEL PLATES | 205 | - | 380 | - | 515 | - | 22D | - | 25D | - | - | - | - | - | - | - | - | - | - | - | - | - | - | - | - | - | - | - | - | - | - | - | - | - | - | 0.24 | - | 0.4 | - | 0.9 | 0.035 | 0.04 | - | - | - | - | - | - | - | - | - | - | - | - | - | - | - | - | - | - | - | - | - | - | - | - | A. Untuk plate dengan ketebalan > 200 mm, yield strength (YS) minimum 220 N/mm² ¦ B. Untuk plate dengan lebar > 600 mm, elongasi minimum dikurangi 2% ¦ C. Untuk setiap pengurangan 0.01% di bawah carbon maksimum, penambahan 0.06% di atas Mn maksimum diperbolehkan, sampai Mn maksimum mencapai 1.35 % ¦ D. Untuk plate dengan lebar > 600 mm, elongasi minimum dikurangi 2% ¦ Cu + Ni + Cr + Mo = 1% max, Cr + Mo = 0.32% max
ASME SA 283 (2023) | C | 5 - 150 | > 40 | 40 | 99999 | MS | AR | SPECIFICATION FOR LOW AND INTERMEDIATE TENSILE STRENGTH CARBON STEEL PLATES | 205 | - | 380 | - | 515 | - | 22D | - | 25D | - | - | - | - | - | - | - | - | - | - | - | - | - | - | - | - | - | - | - | - | - | - | - | - | - | - | 0.24 | 0.15 | 0.4 | - | 0.9 | 0.035 | 0.04 | - | - | - | - | - | - | - | - | - | - | - | - | - | - | - | - | - | - | - | - | - | - | - | - | A. Untuk plate dengan ketebalan > 200 mm, yield strength (YS) minimum 220 N/mm² ¦ B. Untuk plate dengan lebar > 600 mm, elongasi minimum dikurangi 2% ¦ C. Untuk setiap pengurangan 0.01% di bawah carbon maksimum, penambahan 0.06% di atas Mn maksimum diperbolehkan, sampai Mn maksimum mencapai 1.35 % ¦ D. Untuk plate dengan lebar > 600 mm, elongasi minimum dikurangi 2% ¦ Cu + Ni + Cr + Mo = 1% max, Cr + Mo = 0.32% max
ASME SA 283 (2023) | D | 5 - 150 | ≤ 40 | 0 | 40 | MS | AR | SPECIFICATION FOR LOW AND INTERMEDIATE TENSILE STRENGTH CARBON STEEL PLATES | 230 | - | 415 | - | 550 | - | 20D | - | 23D | - | - | - | - | - | - | - | - | - | - | - | - | - | - | - | - | - | - | - | - | - | - | - | - | - | - | 0.27 | - | 0.4 | - | 0.9 | 0.035 | 0.04 | - | - | - | - | - | - | - | - | - | - | - | - | - | - | - | - | - | - | - | - | - | - | - | - | A. Untuk plate dengan ketebalan > 200 mm, yield strength (YS) minimum 220 N/mm² ¦ B. Untuk plate dengan lebar > 600 mm, elongasi minimum dikurangi 2% ¦ C. Untuk setiap pengurangan 0.01% di bawah carbon maksimum, penambahan 0.06% di atas Mn maksimum diperbolehkan, sampai Mn maksimum mencapai 1.35 % ¦ D. Untuk plate dengan lebar > 600 mm, elongasi minimum dikurangi 2% ¦ Cu + Ni + Cr + Mo = 1% max, Cr + Mo = 0.32% max
ASME SA 283 (2023) | D | 5 - 150 | > 40 | 40 | 99999 | MS | AR | SPECIFICATION FOR LOW AND INTERMEDIATE TENSILE STRENGTH CARBON STEEL PLATES | 230 | - | 415 | - | 550 | - | 20D | - | 23D | - | - | - | - | - | - | - | - | - | - | - | - | - | - | - | - | - | - | - | - | - | - | - | - | - | - | 0.27 | 0.15 | 0.4 | - | 0.9 | 0.035 | 0.04 | - | - | - | - | - | - | - | - | - | - | - | - | - | - | - | - | - | - | - | - | - | - | - | - | A. Untuk plate dengan ketebalan > 200 mm, yield strength (YS) minimum 220 N/mm² ¦ B. Untuk plate dengan lebar > 600 mm, elongasi minimum dikurangi 2% ¦ C. Untuk setiap pengurangan 0.01% di bawah carbon maksimum, penambahan 0.06% di atas Mn maksimum diperbolehkan, sampai Mn maksimum mencapai 1.35 % ¦ D. Untuk plate dengan lebar > 600 mm, elongasi minimum dikurangi 2% ¦ Cu + Ni + Cr + Mo = 1% max, Cr + Mo = 0.32% max
ASME SA 285 (2023) | A | 5 - 50 | - | 0 | 99999 | PV MS | AR | SPECIFICATION FOR PRESSURE VESSEL PLATES, CARBON STEEL, LOW- AND INTERMEDIATE- TENSILE STRENGTH | 165 | - | 310 | - | 450 | - | 27 | - | 30 | - | - | - | - | - | - | - | - | - | - | - | - | - | - | - | - | - | - | - | - | - | - | - | - | - | - | 0.17 | - | - | - | 0.9 | 0.025 | 0.025 | - | 0.03 | - | 0.4 | - | 0.3 | - | 0.4 | 0.12 | - | - | - | 0.02 | - | 0.03 | 0.001 | - | - | - | - | - | - | - | - | A. Untuk plate dengan ketebalan > 200 mm, yield strength (YS) minimum 220 N/mm² ¦ B. Untuk plate dengan lebar > 600 mm, elongasi minimum dikurangi 2% ¦ C. Untuk setiap pengurangan 0.01% di bawah carbon maksimum, penambahan 0.06% di atas Mn maksimum diperbolehkan, sampai Mn maksimum mencapai 1.35 % ¦ D. Untuk plate dengan lebar > 600 mm, elongasi minimum dikurangi 2% ¦ Cu + Ni + Cr + Mo = 1% max, Cr + Mo = 0.32% max
ASME SA 285 (2023) | B | 5 - 73 | - | 0 | 99999 | PV MS | AR | SPECIFICATION FOR PRESSURE VESSEL PLATES, CARBON STEEL, LOW- AND INTERMEDIATE- TENSILE STRENGTH | 185 | - | 345 | - | 485 | - | 25 | - | 28 | - | - | - | - | - | - | - | - | - | - | - | - | - | - | - | - | - | - | - | - | - | - | - | - | - | - | 0.22 | - | - | - | 0.9 | 0.025 | 0.025 | - | 0.03 | - | 0.4 | - | 0.3 | - | 0.4 | 0.12 | - | - | - | 0.02 | - | 0.03 | 0.001 | - | - | - | - | - | - | - | - | A. Untuk plate dengan ketebalan > 200 mm, yield strength (YS) minimum 220 N/mm² ¦ B. Untuk plate dengan lebar > 600 mm, elongasi minimum dikurangi 2% ¦ C. Untuk setiap pengurangan 0.01% di bawah carbon maksimum, penambahan 0.06% di atas Mn maksimum diperbolehkan, sampai Mn maksimum mencapai 1.35 % ¦ D. Untuk plate dengan lebar > 600 mm, elongasi minimum dikurangi 2% ¦ Cu + Ni + Cr + Mo = 1% max, Cr + Mo = 0.32% max
ASME SA 285 (2023) | C | 5 - 73 | - | 0 | 99999 | PV MS | AR | SPECIFICATION FOR PRESSURE VESSEL PLATES, CARBON STEEL, LOW- AND INTERMEDIATE- TENSILE STRENGTH | 205 | - | 380 | - | 515 | - | 23 | - | 27 | - | - | - | - | - | - | - | - | - | - | - | - | - | - | - | - | - | - | - | - | - | - | - | - | - | - | 0.28 | - | - | - | 0.9 | 0.025 | 0.025 | - | 0.03 | - | 0.4 | - | 0.3 | - | 0.4 | 0.12 | - | - | - | 0.02 | - | 0.03 | 0.001 | - | - | - | - | - | - | - | - | A. Untuk plate dengan ketebalan > 200 mm, yield strength (YS) minimum 220 N/mm² ¦ B. Untuk plate dengan lebar > 600 mm, elongasi minimum dikurangi 2% ¦ C. Untuk setiap pengurangan 0.01% di bawah carbon maksimum, penambahan 0.06% di atas Mn maksimum diperbolehkan, sampai Mn maksimum mencapai 1.35 % ¦ D. Untuk plate dengan lebar > 600 mm, elongasi minimum dikurangi 2% ¦ Cu + Ni + Cr + Mo = 1% max, Cr + Mo = 0.32% max
ASME SA 414 (2023) | A | ≤ 7 | > 1.5 < 2.2 | 1.5 | 2.2 | PV MS | AR | SPECIFICATION FOR STEEL, SHEET, CARBON, FOR PRESSURE VESSEL | 170 | - | 310 | - | 415 | - | - | - | 23 | - | - | - | - | - | - | - | - | - | - | - | - | - | - | - | - | - | - | - | - | - | - | - | - | - | - | 0.15 | - | 0.3 | - | 0.9 | 0.035 | 0.035 | - | - | - | 0.4 | - | 0.3 | - | 0.4 | 0.12 | 0.02 | 0.08 | - | 0.02 | - | 0.03 | - | - | - | - | - | - | - | - | - | A. Untuk plate dengan ketebalan > 200 mm, yield strength (YS) minimum 220 N/mm² ¦ B. Untuk plate dengan lebar > 600 mm, elongasi minimum dikurangi 2% ¦ C. Untuk setiap pengurangan 0.01% di bawah carbon maksimum, penambahan 0.06% di atas Mn maksimum diperbolehkan, sampai Mn maksimum mencapai 1.35 % ¦ D. Untuk plate dengan lebar > 600 mm, elongasi minimum dikurangi 2% ¦ Cu + Ni + Cr + Mo = 1% max, Cr + Mo = 0.32% max
ASME SA 414 (2023) | A | ≤ 7 | > 2.2 < 3.8 | 2.2 | 3.8 | PV MS | AR | SPECIFICATION FOR STEEL, SHEET, CARBON, FOR PRESSURE VESSEL | 170 | - | 310 | - | 415 | - | - | - | 24 | - | - | - | - | - | - | - | - | - | - | - | - | - | - | - | - | - | - | - | - | - | - | - | - | - | - | 0.15 | - | 0.3 | - | 0.9 | 0.035 | 0.035 | - | - | - | 0.4 | - | 0.3 | - | 0.4 | 0.12 | 0.02 | 0.08 | - | 0.02 | - | 0.03 | - | - | - | - | - | - | - | - | - | A. Untuk plate dengan ketebalan > 200 mm, yield strength (YS) minimum 220 N/mm² ¦ B. Untuk plate dengan lebar > 600 mm, elongasi minimum dikurangi 2% ¦ C. Untuk setiap pengurangan 0.01% di bawah carbon maksimum, penambahan 0.06% di atas Mn maksimum diperbolehkan, sampai Mn maksimum mencapai 1.35 % ¦ D. Untuk plate dengan lebar > 600 mm, elongasi minimum dikurangi 2% ¦ Cu + Ni + Cr + Mo = 1% max, Cr + Mo = 0.32% max
ASME SA 414 (2023) | A | ≤ 7 | > 3.8 < 7 | 3.8 | 7 | PV MS | AR | SPECIFICATION FOR STEEL, SHEET, CARBON, FOR PRESSURE VESSEL | 170 | - | 310 | - | 415 | - | 20 | - | 26 | - | - | - | - | - | - | - | - | - | - | - | - | - | - | - | - | - | - | - | - | - | - | - | - | - | - | 0.15 | - | 0.3 | - | 0.9 | 0.035 | 0.035 | - | - | - | 0.4 | - | 0.3 | - | 0.4 | 0.12 | 0.02 | 0.08 | - | 0.02 | - | 0.03 | - | - | - | - | - | - | - | - | - | A. Untuk plate dengan ketebalan > 200 mm, yield strength (YS) minimum 220 N/mm² ¦ B. Untuk plate dengan lebar > 600 mm, elongasi minimum dikurangi 2% ¦ C. Untuk setiap pengurangan 0.01% di bawah carbon maksimum, penambahan 0.06% di atas Mn maksimum diperbolehkan, sampai Mn maksimum mencapai 1.35 % ¦ D. Untuk plate dengan lebar > 600 mm, elongasi minimum dikurangi 2% ¦ Cu + Ni + Cr + Mo = 1% max, Cr + Mo = 0.32% max
ASME SA 414 (2023) | B | ≤ 7 | > 1.5 < 2.2 | 1.5 | 2.2 | PV MS | AR | SPECIFICATION FOR STEEL, SHEET, CARBON, FOR PRESSURE VESSEL | 205 | - | 345 | - | 450 | - | - | - | 21 | - | - | - | - | - | - | - | - | - | - | - | - | - | - | - | - | - | - | - | - | - | - | - | - | - | - | 0.22 | - | 0.3 | - | 0.9 | 0.035 | 0.035 | - | - | - | 0.4 | - | 0.3 | - | 0.4 | 0.12 | 0.02 | 0.08 | - | 0.02 | - | 0.03 | - | - | - | - | - | - | - | - | - | A. Untuk plate dengan ketebalan > 200 mm, yield strength (YS) minimum 220 N/mm² ¦ B. Untuk plate dengan lebar > 600 mm, elongasi minimum dikurangi 2% ¦ C. Untuk setiap pengurangan 0.01% di bawah carbon maksimum, penambahan 0.06% di atas Mn maksimum diperbolehkan, sampai Mn maksimum mencapai 1.35 % ¦ D. Untuk plate dengan lebar > 600 mm, elongasi minimum dikurangi 2% ¦ Cu + Ni + Cr + Mo = 1% max, Cr + Mo = 0.32% max
ASME SA 414 (2023) | B | ≤ 7 | > 2.2 < 3.8 | 2.2 | 3.8 | PV MS | AR | SPECIFICATION FOR STEEL, SHEET, CARBON, FOR PRESSURE VESSEL | 205 | - | 345 | - | 450 | - | - | - | 22 | - | - | - | - | - | - | - | - | - | - | - | - | - | - | - | - | - | - | - | - | - | - | - | - | - | - | 0.22 | - | 0.3 | - | 0.9 | 0.035 | 0.035 | - | - | - | 0.4 | - | 0.3 | - | 0.4 | 0.12 | 0.02 | 0.08 | - | 0.02 | - | 0.03 | - | - | - | - | - | - | - | - | - | A. Untuk plate dengan ketebalan > 200 mm, yield strength (YS) minimum 220 N/mm² ¦ B. Untuk plate dengan lebar > 600 mm, elongasi minimum dikurangi 2% ¦ C. Untuk setiap pengurangan 0.01% di bawah carbon maksimum, penambahan 0.06% di atas Mn maksimum diperbolehkan, sampai Mn maksimum mencapai 1.35 % ¦ D. Untuk plate dengan lebar > 600 mm, elongasi minimum dikurangi 2% ¦ Cu + Ni + Cr + Mo = 1% max, Cr + Mo = 0.32% max
ASME SA 414 (2023) | B | ≤ 7 | > 3.8 < 7 | 3.8 | 7 | PV MS | AR | SPECIFICATION FOR STEEL, SHEET, CARBON, FOR PRESSURE VESSEL | 205 | - | 345 | - | 450 | - | 18 | - | 24 | - | - | - | - | - | - | - | - | - | - | - | - | - | - | - | - | - | - | - | - | - | - | - | - | - | - | 0.22 | - | 0.3 | - | 0.9 | 0.035 | 0.035 | - | - | - | 0.4 | - | 0.3 | - | 0.4 | 0.12 | 0.02 | 0.08 | - | 0.02 | - | 0.03 | - | - | - | - | - | - | - | - | - | A. Untuk plate dengan ketebalan > 200 mm, yield strength (YS) minimum 220 N/mm² ¦ B. Untuk plate dengan lebar > 600 mm, elongasi minimum dikurangi 2% ¦ C. Untuk setiap pengurangan 0.01% di bawah carbon maksimum, penambahan 0.06% di atas Mn maksimum diperbolehkan, sampai Mn maksimum mencapai 1.35 % ¦ D. Untuk plate dengan lebar > 600 mm, elongasi minimum dikurangi 2% ¦ Cu + Ni + Cr + Mo = 1% max, Cr + Mo = 0.32% max
ASME SA 414 (2023) | C | ≤ 7 | > 1.5 < 2.2 | 1.5 | 2.2 | PV MS | AR | SPECIFICATION FOR STEEL, SHEET, CARBON, FOR PRESSURE VESSEL | 230 | - | 380 | - | 485 | - | - | - | 19 | - | - | - | - | - | - | - | - | - | - | - | - | - | - | - | - | - | - | - | - | - | - | - | - | - | - | 0.25 | - | 0.3 | - | 0.9 | 0.035 | 0.035 | - | - | - | 0.4 | - | 0.3 | - | 0.4 | 0.12 | 0.02 | 0.08 | - | 0.02 | - | 0.03 | - | - | - | - | - | - | - | - | - | Cu + Ni + Cr + Mo = 1% max, Cr + Mo = 0.32% max
ASME SA 414 (2023) | C | ≤ 7 | > 2.2 < 3.8 | 2.2 | 3.8 | PV MS | AR | SPECIFICATION FOR STEEL, SHEET, CARBON, FOR PRESSURE VESSEL | 230 | - | 380 | - | 485 | - | - | - | 20 | - | - | - | - | - | - | - | - | - | - | - | - | - | - | - | - | - | - | - | - | - | - | - | - | - | - | 0.25 | - | 0.3 | - | 0.9 | 0.035 | 0.035 | - | - | - | 0.4 | - | 0.3 | - | 0.4 | 0.12 | 0.02 | 0.08 | - | 0.02 | - | 0.03 | - | - | - | - | - | - | - | - | - | Cu + Ni + Cr + Mo = 1% max, Cr + Mo = 0.32% max
ASME SA 414 (2023) | C | ≤ 7 | > 3.8 < 7 | 3.8 | 7 | PV MS | AR | SPECIFICATION FOR STEEL, SHEET, CARBON, FOR PRESSURE VESSEL | 230 | - | 380 | - | 485 | - | 16 | - | 22 | - | - | - | - | - | - | - | - | - | - | - | - | - | - | - | - | - | - | - | - | - | - | - | - | - | - | 0.25 | - | 0.3 | - | 0.9 | 0.035 | 0.035 | - | - | - | 0.4 | - | 0.3 | - | 0.4 | 0.12 | 0.02 | 0.08 | - | 0.02 | - | 0.03 | - | - | - | - | - | - | - | - | - | Cu + Ni + Cr + Mo = 1% max, Cr + Mo = 0.32% max
ASME SA 414 (2023) | D | ≤ 7 | > 1.5 < 2.2 | 1.5 | 2.2 | PV MS | AR | SPECIFICATION FOR STEEL, SHEET, CARBON, FOR PRESSURE VESSEL | 240 | - | 415 | - | 515 | - | - | - | 17 | - | - | - | - | - | - | - | - | - | - | - | - | - | - | - | - | - | - | - | - | - | - | - | - | - | - | 0.25 | - | 0.3 | - | 1.2 | 0.035 | 0.035 | - | - | - | 0.4 | - | 0.3 | - | 0.4 | 0.12 | 0.02 | 0.08 | - | 0.02 | - | 0.03 | - | - | - | - | - | - | - | - | - | Cu + Ni + Cr + Mo = 1% max, Cr + Mo = 0.32% max
ASME SA 414 (2023) | D | ≤ 7 | > 2.2 < 3.8 | 2.2 | 3.8 | PV MS | AR | SPECIFICATION FOR STEEL, SHEET, CARBON, FOR PRESSURE VESSEL | 240 | - | 415 | - | 515 | - | - | - | 18 | - | - | - | - | - | - | - | - | - | - | - | - | - | - | - | - | - | - | - | - | - | - | - | - | - | - | 0.25 | - | 0.3 | - | 1.2 | 0.035 | 0.035 | - | - | - | 0.4 | - | 0.3 | - | 0.4 | 0.12 | 0.02 | 0.08 | - | 0.02 | - | 0.03 | - | - | - | - | - | - | - | - | - | Cu + Ni + Cr + Mo = 1% max, Cr + Mo = 0.32% max
ASME SA 414 (2023) | D | ≤ 7 | > 3.8 < 7 | 3.8 | 7 | PV MS | AR | SPECIFICATION FOR STEEL, SHEET, CARBON, FOR PRESSURE VESSEL | 240 | - | 415 | - | 515 | - | 14 | - | 20 | - | - | - | - | - | - | - | - | - | - | - | - | - | - | - | - | - | - | - | - | - | - | - | - | - | - | 0.25 | - | 0.3 | - | 1.2 | 0.035 | 0.035 | - | - | - | 0.4 | - | 0.3 | - | 0.4 | 0.12 | 0.02 | 0.08 | - | 0.02 | - | 0.03 | - | - | - | - | - | - | - | - | - | Cu + Ni + Cr + Mo = 1% max, Cr + Mo = 0.32% max
ASME SA 414 (2023) | E | ≤ 7 | > 1.5 < 2.2 | 1.5 | 2.2 | PV HS | AR | SPECIFICATION FOR STEEL, SHEET, CARBON, FOR PRESSURE VESSEL | 260 | - | 450 | - | 585 | - | - | - | 15 | - | - | - | - | - | - | - | - | - | - | - | - | - | - | - | - | - | - | - | - | - | - | - | - | - | - | 0.27 | - | 0.3 | - | 1.2 | 0.035 | 0.035 | - | - | - | 0.4 | - | 0.3 | - | 0.4 | 0.12 | 0.02 | 0.08 | - | 0.02 | - | 0.03 | - | - | - | - | - | - | - | - | - | Cu + Ni + Cr + Mo = 1% max, Cr + Mo = 0.32% max
ASME SA 414 (2023) | E | ≤ 7 | > 2.2 < 3.8 | 2.2 | 3.8 | PV HS | AR | SPECIFICATION FOR STEEL, SHEET, CARBON, FOR PRESSURE VESSEL | 260 | - | 450 | - | 585 | - | - | - | 16 | - | - | - | - | - | - | - | - | - | - | - | - | - | - | - | - | - | - | - | - | - | - | - | - | - | - | 0.27 | - | 0.3 | - | 1.2 | 0.035 | 0.035 | - | - | - | 0.4 | - | 0.3 | - | 0.4 | 0.12 | 0.02 | 0.08 | - | 0.02 | - | 0.03 | - | - | - | - | - | - | - | - | - | Cu + Ni + Cr + Mo = 1% max, Cr + Mo = 0.32% max
ASME SA 414 (2023) | E | ≤ 7 | > 3.8 < 7 | 3.8 | 7 | PV HS | AR | SPECIFICATION FOR STEEL, SHEET, CARBON, FOR PRESSURE VESSEL | 260 | - | 450 | - | 585 | - | 12 | - | 18 | - | - | - | - | - | - | - | - | - | - | - | - | - | - | - | - | - | - | - | - | - | - | - | - | - | - | 0.27 | - | 0.3 | - | 1.2 | 0.035 | 0.035 | - | - | - | 0.4 | - | 0.3 | - | 0.4 | 0.12 | 0.02 | 0.08 | - | 0.02 | - | 0.03 | - | - | - | - | - | - | - | - | - | Cu + Ni + Cr + Mo = 1% max, Cr + Mo = 0.32% max
ASME SA 414 (2023) | F | ≤ 7 | > 1.5 < 2.2 | 1.5 | 2.2 | PV HS | AR | SPECIFICATION FOR STEEL, SHEET, CARBON, FOR PRESSURE VESSEL | 290 | - | 485 | - | 620 | - | - | - | 13 | - | - | - | - | - | - | - | - | - | - | - | - | - | - | - | - | - | - | - | - | - | - | - | - | - | - | 0.31 | - | 0.3 | - | 1.2 | 0.035 | 0.035 | - | - | - | 0.4 | - | 0.3 | - | 0.4 | 0.12 | 0.02 | 0.08 | - | 0.02 | - | 0.03 | - | - | - | - | - | - | - | - | - | Cu + Ni + Cr + Mo = 1% max, Cr + Mo = 0.32% max
ASME SA 414 (2023) | F | ≤ 7 | > 2.2 < 3.8 | 2.2 | 3.8 | PV HS | AR | SPECIFICATION FOR STEEL, SHEET, CARBON, FOR PRESSURE VESSEL | 290 | - | 485 | - | 620 | - | - | - | 14 | - | - | - | - | - | - | - | - | - | - | - | - | - | - | - | - | - | - | - | - | - | - | - | - | - | - | 0.31 | - | 0.3 | - | 1.2 | 0.035 | 0.035 | - | - | - | 0.4 | - | 0.3 | - | 0.4 | 0.12 | 0.02 | 0.08 | - | 0.02 | - | 0.03 | - | - | - | - | - | - | - | - | - | Cu + Ni + Cr + Mo = 1% max, Cr + Mo = 0.32% max
ASME SA 414 (2023) | F | ≤ 7 | > 3.8 < 7 | 3.8 | 7 | PV HS | AR | SPECIFICATION FOR STEEL, SHEET, CARBON, FOR PRESSURE VESSEL | 290 | - | 485 | - | 620 | - | 10 | - | 16 | - | - | - | - | - | - | - | - | - | - | - | - | - | - | - | - | - | - | - | - | - | - | - | - | - | - | 0.31 | - | 0.3 | - | 1.2 | 0.035 | 0.035 | - | - | - | 0.4 | - | 0.3 | - | 0.4 | 0.12 | 0.02 | 0.08 | - | 0.02 | - | 0.03 | - | - | - | - | - | - | - | - | - | Cu + Ni + Cr + Mo = 1% max, Cr + Mo = 0.32% max
ASME SA 414 (2023) | G | ≤ 7 | > 1.5 < 2.2 | 1.5 | 2.2 | PV HS | AR | SPECIFICATION FOR STEEL, SHEET, CARBON, FOR PRESSURE VESSEL | 310 | - | 515 | - | 655 | - | - | - | 13 | - | - | - | - | - | - | - | - | - | - | - | - | - | - | - | - | - | - | - | - | - | - | - | - | - | - | 0.31 | - | 0.3 | - | 1.35 | 0.035 | 0.035 | - | - | - | 0.4 | - | 0.3 | - | 0.4 | 0.12 | 0.02 | 0.08 | - | 0.02 | - | 0.03 | - | - | - | - | - | - | - | - | - | Cu + Ni + Cr + Mo = 1% max, Cr + Mo = 0.32% max
ASME SA 414 (2023) | G | ≤ 7 | > 2.2 < 3.8 | 2.2 | 3.8 | PV HS | AR | SPECIFICATION FOR STEEL, SHEET, CARBON, FOR PRESSURE VESSEL | 310 | - | 515 | - | 655 | - | - | - | 14 | - | - | - | - | - | - | - | - | - | - | - | - | - | - | - | - | - | - | - | - | - | - | - | - | - | - | 0.31 | - | 0.3 | - | 1.35 | 0.035 | 0.035 | - | - | - | 0.4 | - | 0.3 | - | 0.4 | 0.12 | 0.02 | 0.08 | - | 0.02 | - | 0.03 | - | - | - | - | - | - | - | - | - | Cu + Ni + Cr + Mo = 1% max, Cr + Mo = 0.32% max
ASME SA 414 (2023) | G | ≤ 7 | > 3.8 < 7 | 3.8 | 7 | PV HS | AR | SPECIFICATION FOR STEEL, SHEET, CARBON, FOR PRESSURE VESSEL | 310 | - | 515 | - | 655 | - | 10 | - | 16 | - | - | - | - | - | - | - | - | - | - | - | - | - | - | - | - | - | - | - | - | - | - | - | - | - | - | 0.31 | - | 0.3 | - | 1.35 | 0.035 | 0.035 | - | - | - | 0.4 | - | 0.3 | - | 0.4 | 0.12 | 0.02 | 0.08 | - | 0.02 | - | 0.03 | - | - | - | - | - | - | - | - | - | Cu + Ni + Cr + Mo = 1% max, Cr + Mo = 0.32% max
ASME SA 515 (2023) | 60 | 5 - 73 | < 25 | 0 | 25 | PV MS | AR | STANDARD SPECIFICATION FOR PRESSURE VESSEL PLATES, CARBON STEEL, FOR INTERMEDIATE- AND HIGHER- TEMPERATURE SERVICE | 220 | - | 415 | - | 550 | - | 21 | - | 25 | - | - | - | - | - | - | - | - | - | - | - | - | - | - | - | - | - | - | - | - | - | - | - | - | - | - | 0.24 | 0.15 | 0.4 | - | 0.9 | 0.025 | 0.025 | - | 0.03 | - | 0.4 | - | 0.3 | - | 0.4 | 0.12 | - | - | - | 0.02 | - | 0.03 | 0.001 | - | - | - | - | - | - | - | - | Cu + Ni + Cr + Mo = 1% max, Cr + Mo = 0.32% max
ASME SA 515 (2023) | 60 | 5 - 73 | > 25 < 50 | 25 | 50 | PV MS | AR | STANDARD SPECIFICATION FOR PRESSURE VESSEL PLATES, CARBON STEEL, FOR INTERMEDIATE- AND HIGHER- TEMPERATURE SERVICE | 220 | - | 415 | - | 550 | - | 21 | - | 25 | - | - | - | - | - | - | - | - | - | - | - | - | - | - | - | - | - | - | - | - | - | - | - | - | - | - | 0.27 | 0.15 | 0.4 | - | 0.9 | 0.025 | 0.025 | - | 0.03 | - | 0.4 | - | 0.3 | - | 0.4 | 0.12 | - | - | - | 0.02 | - | 0.03 | 0.001 | - | - | - | - | - | - | - | - | Cu + Ni + Cr + Mo = 1% max, Cr + Mo = 0.32% max
ASME SA 515 (2023) | 60 | 5 - 73 | > 50 < 100 | 50 | 100 | PV MS | N | STANDARD SPECIFICATION FOR PRESSURE VESSEL PLATES, CARBON STEEL, FOR INTERMEDIATE- AND HIGHER- TEMPERATURE SERVICE | 220 | - | 415 | - | 550 | - | 21 | - | 25 | - | - | - | - | - | - | - | - | - | - | - | - | - | - | - | - | - | - | - | - | - | - | - | - | - | - | 0.29 | 0.15 | 0.4 | - | 0.9 | 0.025 | 0.025 | - | 0.03 | - | 0.4 | - | 0.3 | - | 0.4 | 0.12 | - | - | - | 0.02 | - | 0.03 | 0.001 | - | - | - | - | - | - | - | - | Cu + Ni + Cr + Mo = 1% max, Cr + Mo = 0.32% max
ASME SA 515 (2023) | 60 | 5 - 73 | > 100 < 200 | 100 | 200 | PV MS | N | STANDARD SPECIFICATION FOR PRESSURE VESSEL PLATES, CARBON STEEL, FOR INTERMEDIATE- AND HIGHER- TEMPERATURE SERVICE | 220 | - | 415 | - | 550 | - | 21 | - | 25 | - | - | - | - | - | - | - | - | - | - | - | - | - | - | - | - | - | - | - | - | - | - | - | - | - | - | 0.31 | 0.15 | 0.4 | - | 0.9 | 0.025 | 0.025 | - | 0.03 | - | 0.4 | - | 0.3 | - | 0.4 | 0.12 | - | - | - | 0.02 | - | 0.03 | 0.001 | - | - | - | - | - | - | - | - | Cu + Ni + Cr + Mo = 1% max, Cr + Mo = 0.32% max
ASME SA 515 (2023) | 65 | 6 - 73 | < 25 | 0 | 25 | PV HS | AR | STANDARD SPECIFICATION FOR PRESSURE VESSEL PLATES, CARBON STEEL, FOR INTERMEDIATE- AND HIGHER- TEMPERATURE SERVICE | 240 | - | 450 | - | 585 | - | 19 | - | 23 | - | - | - | - | - | - | - | - | - | - | - | - | - | - | - | - | - | - | - | - | - | - | - | - | - | - | 0.28 | 0.15 | 0.4 | - | 0.9 | 0.025 | 0.025 | - | 0.03 | - | 0.4 | - | 0.3 | - | 0.4 | 0.12 | - | - | - | 0.02 | - | 0.03 | 0.001 | - | - | - | - | - | - | - | - | Cu + Ni + Cr + Mo = 1% max, Cr + Mo = 0.32% max
ASME SA 515 (2023) | 65 | 6 - 73 | > 25 < 50 | 25 | 50 | PV HS | AR | STANDARD SPECIFICATION FOR PRESSURE VESSEL PLATES, CARBON STEEL, FOR INTERMEDIATE- AND HIGHER- TEMPERATURE SERVICE | 240 | - | 450 | - | 585 | - | 19 | - | 23 | - | - | - | - | - | - | - | - | - | - | - | - | - | - | - | - | - | - | - | - | - | - | - | - | - | - | 0.31 | 0.15 | 0.4 | - | 0.9 | 0.025 | 0.025 | - | 0.03 | - | 0.4 | - | 0.3 | - | 0.4 | 0.12 | - | - | - | 0.02 | - | 0.03 | 0.001 | - | - | - | - | - | - | - | - | Cu + Ni + Cr + Mo = 1% max, Cr + Mo = 0.32% max
ASME SA 515 (2023) | 65 | 6 - 73 | > 50 < 100 | 50 | 100 | PV HS | N | STANDARD SPECIFICATION FOR PRESSURE VESSEL PLATES, CARBON STEEL, FOR INTERMEDIATE- AND HIGHER- TEMPERATURE SERVICE | 240 | - | 450 | - | 585 | - | 19 | - | 23 | - | - | - | - | - | - | - | - | - | - | - | - | - | - | - | - | - | - | - | - | - | - | - | - | - | - | 0.33 | 0.15 | 0.4 | - | 0.9 | 0.025 | 0.025 | - | 0.03 | - | 0.4 | - | 0.3 | - | 0.4 | 0.12 | - | - | - | 0.02 | - | 0.03 | 0.001 | - | - | - | - | - | - | - | - | Cu + Ni + Cr + Mo = 1% max, Cr + Mo = 0.32% max
ASME SA 515 (2023) | 65 | 6 - 73 | > 100 < 200 | 100 | 200 | PV HS | N | STANDARD SPECIFICATION FOR PRESSURE VESSEL PLATES, CARBON STEEL, FOR INTERMEDIATE- AND HIGHER- TEMPERATURE SERVICE | 240 | - | 450 | - | 585 | - | 19 | - | 23 | - | - | - | - | - | - | - | - | - | - | - | - | - | - | - | - | - | - | - | - | - | - | - | - | - | - | 0.33 | 0.15 | 0.4 | - | 0.9 | 0.025 | 0.025 | - | 0.03 | - | 0.4 | - | 0.3 | - | 0.4 | 0.12 | - | - | - | 0.02 | - | 0.03 | 0.001 | - | - | - | - | - | - | - | - | Cu + Ni + Cr + Mo = 1% max, Cr + Mo = 0.32% max
ASME SA 515 (2023) | 70 | 6 - 73 | < 25 | 0 | 25 | PV HS | AR | STANDARD SPECIFICATION FOR PRESSURE VESSEL PLATES, CARBON STEEL, FOR INTERMEDIATE- AND HIGHER- TEMPERATURE SERVICE | 260 | - | 485 | - | 620 | - | 17 | - | 21 | - | - | - | - | - | - | - | - | - | - | - | - | - | - | - | - | - | - | - | - | - | - | - | - | - | - | 0.31 | 0.15 | 0.4 | - | 1.2 | 0.025 | 0.025 | - | 0.03 | - | 0.4 | - | 0.3 | - | 0.4 | 0.12 | - | - | - | 0.02 | - | 0.03 | 0.001 | - | - | - | - | - | - | - | - | Cu + Ni + Cr + Mo = 1% max, Cr + Mo = 0.32% max
ASME SA 515 (2023) | 70 | 6 - 73 | > 25 < 50 | 25 | 50 | PV HS | AR | STANDARD SPECIFICATION FOR PRESSURE VESSEL PLATES, CARBON STEEL, FOR INTERMEDIATE- AND HIGHER- TEMPERATURE SERVICE | 260 | - | 485 | - | 620 | - | 17 | - | 21 | - | - | - | - | - | - | - | - | - | - | - | - | - | - | - | - | - | - | - | - | - | - | - | - | - | - | 0.33 | 0.15 | 0.4 | - | 1.2 | 0.025 | 0.025 | - | 0.03 | - | 0.4 | - | 0.3 | - | 0.4 | 0.12 | - | - | - | 0.02 | - | 0.03 | 0.001 | - | - | - | - | - | - | - | - | Cu + Ni + Cr + Mo = 1% max, Cr + Mo = 0.32% max
ASME SA 515 (2023) | 70 | 6 - 73 | > 50 < 100 | 50 | 100 | PV HS | N | STANDARD SPECIFICATION FOR PRESSURE VESSEL PLATES, CARBON STEEL, FOR INTERMEDIATE- AND HIGHER- TEMPERATURE SERVICE | 260 | - | 485 | - | 620 | - | 17 | - | 21 | - | - | - | - | - | - | - | - | - | - | - | - | - | - | - | - | - | - | - | - | - | - | - | - | - | - | 0.35 | 0.15 | 0.4 | - | 1.2 | 0.025 | 0.025 | - | 0.03 | - | 0.4 | - | 0.3 | - | 0.4 | 0.12 | - | - | - | 0.02 | - | 0.03 | 0.001 | - | - | - | - | - | - | - | - | Cu + Ni + Cr + Mo = 1% max, Cr + Mo = 0.32% max
ASME SA 515 (2023) | 70 | 6 - 73 | > 100 < 200 | 100 | 200 | PV HS | N | STANDARD SPECIFICATION FOR PRESSURE VESSEL PLATES, CARBON STEEL, FOR INTERMEDIATE- AND HIGHER- TEMPERATURE SERVICE | 260 | - | 485 | - | 620 | - | 17 | - | 21 | - | - | - | - | - | - | - | - | - | - | - | - | - | - | - | - | - | - | - | - | - | - | - | - | - | - | 0.35 | 0.15 | 0.4 | - | 1.2 | 0.025 | 0.025 | - | 0.03 | - | 0.4 | - | 0.3 | - | 0.4 | 0.12 | - | - | - | 0.02 | - | 0.03 | 0.001 | - | - | - | - | - | - | - | - | Cu + Ni + Cr + Mo = 1% max, Cr + Mo = 0.32% max
ASME SA 516 (2023) | 55 | 5 - 73 | < 12.5 | 0 | 12.5 | PV MS | AR / N | SPECIFICATION FOR PRESSURE VESSEL PLATES, CARBON STEEL, FOR MODERATE- AND LOWER- TEMPERATURE SERVICE | 205 | - | 380 | - | 515 | - | 23 | - | 27 | - | - | - | - | - | - | - | - | - | - | - | - | - | - | - | - | - | - | - | - | - | - | - | - | - | - | 0.18 | 0.15 | 0.4 | 0.6 | 0.90E | 0.025 | 0.025 | - | 0.03 | - | 0.4 | - | 0.3 | - | 0.4 | 0.12 | - | - | - | 0.02 | - | 0.03 | 0.001 | - | - | - | - | - | - | - | - | E. Untuk setiap pengurangan 0.01% di bawah carbon maksimum, penambahan 0.06% di atas Mn maksimum diperbolehkan, sampai Mn maksimum mencapai 1.50 % ¦ F. Untuk Grade 60 plate dengan ketebalan < 12.5 mm boleh mengandung 0.85 - 1.20% Mn ¦ Cu + Ni + Cr + Mo = 1% max, Cr + Mo = 0.32% max ¦ G. Mn bisa melebihi 1.35% pada heat analysis hingga maximum 1.60 dan Ni bisa melebihi 0.25% pada heat analysis hingga maximum 0.50%, dimana heat analysis CE tidak melebihi 0.57%
ASME SA 516 (2023) | 55 | 5 - 73 | > 12.5 < 40 | 12.5 | 40 | PV MS | AR / N | SPECIFICATION FOR PRESSURE VESSEL PLATES, CARBON STEEL, FOR MODERATE- AND LOWER- TEMPERATURE SERVICE | 205 | - | 380 | - | 515 | - | 23 | - | 27 | - | - | - | - | - | - | - | - | - | - | - | - | - | - | - | - | - | - | - | - | - | - | - | - | - | - | 0.2 | 0.15 | 0.4 | 0.6 | 1.20E | 0.025 | 0.025 | - | 0.03 | - | 0.4 | - | 0.3 | - | 0.4 | 0.12 | - | - | - | 0.02 | - | 0.03 | 0.001 | - | - | - | - | - | - | - | - | E. Untuk setiap pengurangan 0.01% di bawah carbon maksimum, penambahan 0.06% di atas Mn maksimum diperbolehkan, sampai Mn maksimum mencapai 1.50 % ¦ F. Untuk Grade 60 plate dengan ketebalan < 12.5 mm boleh mengandung 0.85 - 1.20% Mn ¦ Cu + Ni + Cr + Mo = 1% max, Cr + Mo = 0.32% max ¦ G. Mn bisa melebihi 1.35% pada heat analysis hingga maximum 1.60 dan Ni bisa melebihi 0.25% pada heat analysis hingga maximum 0.50%, dimana heat analysis CE tidak melebihi 0.57%
ASME SA 516 (2023) | 55 | 5 - 73 | > 40 < 50 | 40 | 50 | PV MS | N | SPECIFICATION FOR PRESSURE VESSEL PLATES, CARBON STEEL, FOR MODERATE- AND LOWER- TEMPERATURE SERVICE | 205 | - | 380 | - | 515 | - | 23 | - | 27 | - | - | - | - | - | - | - | - | - | - | - | - | - | - | - | - | - | - | - | - | - | - | - | - | - | - | 0.2 | 0.15 | 0.4 | 0.6 | 1.20E | 0.025 | 0.025 | - | 0.03 | - | 0.4 | - | 0.3 | - | 0.4 | 0.12 | - | - | - | 0.02 | - | 0.03 | 0.001 | - | - | - | - | - | - | - | - | E. Untuk setiap pengurangan 0.01% di bawah carbon maksimum, penambahan 0.06% di atas Mn maksimum diperbolehkan, sampai Mn maksimum mencapai 1.50 % ¦ F. Untuk Grade 60 plate dengan ketebalan < 12.5 mm boleh mengandung 0.85 - 1.20% Mn ¦ Cu + Ni + Cr + Mo = 1% max, Cr + Mo = 0.32% max ¦ G. Mn bisa melebihi 1.35% pada heat analysis hingga maximum 1.60 dan Ni bisa melebihi 0.25% pada heat analysis hingga maximum 0.50%, dimana heat analysis CE tidak melebihi 0.57%
ASME SA 516 (2023) | 55 | 5 - 73 | > 50 < 100 | 50 | 100 | PV MS | N | SPECIFICATION FOR PRESSURE VESSEL PLATES, CARBON STEEL, FOR MODERATE- AND LOWER- TEMPERATURE SERVICE | 205 | - | 380 | - | 515 | - | 23 | - | 27 | - | - | - | - | - | - | - | - | - | - | - | - | - | - | - | - | - | - | - | - | - | - | - | - | - | - | 0.22 | 0.15 | 0.4 | 0.6 | 1.20E | 0.025 | 0.025 | - | 0.03 | - | 0.4 | - | 0.3 | - | 0.4 | 0.12 | - | - | - | 0.02 | - | 0.03 | 0.001 | - | - | - | - | - | - | - | - | E. Untuk setiap pengurangan 0.01% di bawah carbon maksimum, penambahan 0.06% di atas Mn maksimum diperbolehkan, sampai Mn maksimum mencapai 1.50 % ¦ F. Untuk Grade 60 plate dengan ketebalan < 12.5 mm boleh mengandung 0.85 - 1.20% Mn ¦ Cu + Ni + Cr + Mo = 1% max, Cr + Mo = 0.32% max ¦ G. Mn bisa melebihi 1.35% pada heat analysis hingga maximum 1.60 dan Ni bisa melebihi 0.25% pada heat analysis hingga maximum 0.50%, dimana heat analysis CE tidak melebihi 0.57%
ASME SA 516 (2023) | 55 | 5 - 73 | > 100 < 200 | 100 | 200 | PV MS | N | SPECIFICATION FOR PRESSURE VESSEL PLATES, CARBON STEEL, FOR MODERATE- AND LOWER- TEMPERATURE SERVICE | 205 | - | 380 | - | 515 | - | 23 | - | 27 | - | - | - | - | - | - | - | - | - | - | - | - | - | - | - | - | - | - | - | - | - | - | - | - | - | - | 0.24 | 0.15 | 0.4 | 0.6 | 1.20E | 0.025 | 0.025 | - | 0.03 | - | 0.4 | - | 0.3 | - | 0.4 | 0.12 | - | - | - | 0.02 | - | 0.03 | 0.001 | - | - | - | - | - | - | - | - | E. Untuk setiap pengurangan 0.01% di bawah carbon maksimum, penambahan 0.06% di atas Mn maksimum diperbolehkan, sampai Mn maksimum mencapai 1.50 % ¦ F. Untuk Grade 60 plate dengan ketebalan < 12.5 mm boleh mengandung 0.85 - 1.20% Mn ¦ Cu + Ni + Cr + Mo = 1% max, Cr + Mo = 0.32% max ¦ G. Mn bisa melebihi 1.35% pada heat analysis hingga maximum 1.60 dan Ni bisa melebihi 0.25% pada heat analysis hingga maximum 0.50%, dimana heat analysis CE tidak melebihi 0.57%
ASME SA 516 (2023) | 60 | 6 - 73 | < 12.5 | 0 | 12.5 | PV MS | AR / N | SPECIFICATION FOR PRESSURE VESSEL PLATES, CARBON STEEL, FOR MODERATE- AND LOWER- TEMPERATURE SERVICE | 220 | - | 415 | - | 550 | - | 21 | - | 25 | - | - | - | - | - | - | - | - | - | - | - | - | - | - | - | - | - | - | - | - | - | - | - | - | - | - | 0.21 | 0.15 | 0.4 | 0.60F | 0.90E | 0.025 | 0.025 | - | 0.03 | - | 0.4 | - | 0.3 | - | 0.4 | 0.12 | - | - | - | 0.02 | - | 0.03 | 0.001 | - | - | - | - | - | - | - | - | E. Untuk setiap pengurangan 0.01% di bawah carbon maksimum, penambahan 0.06% di atas Mn maksimum diperbolehkan, sampai Mn maksimum mencapai 1.50 % ¦ F. Untuk Grade 60 plate dengan ketebalan < 12.5 mm boleh mengandung 0.85 - 1.20% Mn ¦ Cu + Ni + Cr + Mo = 1% max, Cr + Mo = 0.32% max ¦ G. Mn bisa melebihi 1.35% pada heat analysis hingga maximum 1.60 dan Ni bisa melebihi 0.25% pada heat analysis hingga maximum 0.50%, dimana heat analysis CE tidak melebihi 0.57%
ASME SA 516 (2023) | 60 | 6 - 73 | > 12.5 < 40 | 12.5 | 40 | PV MS | AR / N | SPECIFICATION FOR PRESSURE VESSEL PLATES, CARBON STEEL, FOR MODERATE- AND LOWER- TEMPERATURE SERVICE | 220 | - | 415 | - | 550 | - | 21 | - | 25 | - | - | - | - | - | - | - | - | - | - | - | - | - | - | - | - | - | - | - | - | - | - | - | - | - | - | 0.23 | 0.15 | 0.4 | 0.85 | 1.20E | 0.025 | 0.025 | - | 0.03 | - | 0.4 | - | 0.3 | - | 0.4 | 0.12 | - | - | - | 0.02 | - | 0.03 | 0.001 | - | - | - | - | - | - | - | - | E. Untuk setiap pengurangan 0.01% di bawah carbon maksimum, penambahan 0.06% di atas Mn maksimum diperbolehkan, sampai Mn maksimum mencapai 1.50 % ¦ F. Untuk Grade 60 plate dengan ketebalan < 12.5 mm boleh mengandung 0.85 - 1.20% Mn ¦ Cu + Ni + Cr + Mo = 1% max, Cr + Mo = 0.32% max ¦ G. Mn bisa melebihi 1.35% pada heat analysis hingga maximum 1.60 dan Ni bisa melebihi 0.25% pada heat analysis hingga maximum 0.50%, dimana heat analysis CE tidak melebihi 0.57%
ASME SA 516 (2023) | 60 | 6 - 73 | > 40 < 50 | 40 | 50 | PV MS | N | SPECIFICATION FOR PRESSURE VESSEL PLATES, CARBON STEEL, FOR MODERATE- AND LOWER- TEMPERATURE SERVICE | 220 | - | 415 | - | 550 | - | 21 | - | 25 | - | - | - | - | - | - | - | - | - | - | - | - | - | - | - | - | - | - | - | - | - | - | - | - | - | - | 0.23 | 0.15 | 0.4 | 0.85 | 1.20E | 0.025 | 0.025 | - | 0.03 | - | 0.4 | - | 0.3 | - | 0.4 | 0.12 | - | - | - | 0.02 | - | 0.03 | 0.001 | - | - | - | - | - | - | - | - | E. Untuk setiap pengurangan 0.01% di bawah carbon maksimum, penambahan 0.06% di atas Mn maksimum diperbolehkan, sampai Mn maksimum mencapai 1.50 % ¦ F. Untuk Grade 60 plate dengan ketebalan < 12.5 mm boleh mengandung 0.85 - 1.20% Mn ¦ Cu + Ni + Cr + Mo = 1% max, Cr + Mo = 0.32% max ¦ G. Mn bisa melebihi 1.35% pada heat analysis hingga maximum 1.60 dan Ni bisa melebihi 0.25% pada heat analysis hingga maximum 0.50%, dimana heat analysis CE tidak melebihi 0.57%
ASME SA 516 (2023) | 60 | 6 - 73 | > 50 < 100 | 50 | 100 | PV MS | N | SPECIFICATION FOR PRESSURE VESSEL PLATES, CARBON STEEL, FOR MODERATE- AND LOWER- TEMPERATURE SERVICE | 220 | - | 415 | - | 550 | - | 21 | - | 25 | - | - | - | - | - | - | - | - | - | - | - | - | - | - | - | - | - | - | - | - | - | - | - | - | - | - | 0.25 | 0.15 | 0.4 | 0.85 | 1.20E | 0.025 | 0.025 | - | 0.03 | - | 0.4 | - | 0.3 | - | 0.4 | 0.12 | - | - | - | 0.02 | - | 0.03 | 0.001 | - | - | - | - | - | - | - | - | E. Untuk setiap pengurangan 0.01% di bawah carbon maksimum, penambahan 0.06% di atas Mn maksimum diperbolehkan, sampai Mn maksimum mencapai 1.50 % ¦ F. Untuk Grade 60 plate dengan ketebalan < 12.5 mm boleh mengandung 0.85 - 1.20% Mn ¦ Cu + Ni + Cr + Mo = 1% max, Cr + Mo = 0.32% max ¦ G. Mn bisa melebihi 1.35% pada heat analysis hingga maximum 1.60 dan Ni bisa melebihi 0.25% pada heat analysis hingga maximum 0.50%, dimana heat analysis CE tidak melebihi 0.57%
ASME SA 516 (2023) | 60 | 6 - 73 | > 100 < 200 | 100 | 200 | PV MS | N | SPECIFICATION FOR PRESSURE VESSEL PLATES, CARBON STEEL, FOR MODERATE- AND LOWER- TEMPERATURE SERVICE | 220 | - | 415 | - | 550 | - | 21 | - | 25 | - | - | - | - | - | - | - | - | - | - | - | - | - | - | - | - | - | - | - | - | - | - | - | - | - | - | 0.27 | 0.15 | 0.4 | 0.85 | 1.20E | 0.025 | 0.025 | - | 0.03 | - | 0.4 | - | 0.3 | - | 0.4 | 0.12 | - | - | - | 0.02 | - | 0.03 | 0.001 | - | - | - | - | - | - | - | - | E. Untuk setiap pengurangan 0.01% di bawah carbon maksimum, penambahan 0.06% di atas Mn maksimum diperbolehkan, sampai Mn maksimum mencapai 1.50 % ¦ F. Untuk Grade 60 plate dengan ketebalan < 12.5 mm boleh mengandung 0.85 - 1.20% Mn ¦ Cu + Ni + Cr + Mo = 1% max, Cr + Mo = 0.32% max ¦ G. Mn bisa melebihi 1.35% pada heat analysis hingga maximum 1.60 dan Ni bisa melebihi 0.25% pada heat analysis hingga maximum 0.50%, dimana heat analysis CE tidak melebihi 0.57%
ASME SA 516 (2023) | 65 | 6 - 73 | < 12.5 | 0 | 12.5 | PV HS | AR / N | SPECIFICATION FOR PRESSURE VESSEL PLATES, CARBON STEEL, FOR MODERATE- AND LOWER- TEMPERATURE SERVICE | 240 | - | 450 | - | 585 | - | 19 | - | 23 | - | - | - | - | - | - | - | - | - | - | - | - | - | - | - | - | - | - | - | - | - | - | - | - | - | - | 0.24 | 0.15 | 0.4 | 0.85 | 1.20E | 0.025 | 0.025 | - | 0.03 | - | 0.4 | - | 0.3 | - | 0.4 | 0.12 | - | - | - | 0.02 | - | 0.03 | 0.001 | - | - | - | - | - | - | - | - | E. Untuk setiap pengurangan 0.01% di bawah carbon maksimum, penambahan 0.06% di atas Mn maksimum diperbolehkan, sampai Mn maksimum mencapai 1.50 % ¦ F. Untuk Grade 60 plate dengan ketebalan < 12.5 mm boleh mengandung 0.85 - 1.20% Mn ¦ Cu + Ni + Cr + Mo = 1% max, Cr + Mo = 0.32% max ¦ G. Mn bisa melebihi 1.35% pada heat analysis hingga maximum 1.60 dan Ni bisa melebihi 0.25% pada heat analysis hingga maximum 0.50%, dimana heat analysis CE tidak melebihi 0.57%
ASME SA 516 (2023) | 65 | 6 - 73 | > 12.5 < 40 | 12.5 | 40 | PV HS | AR / N | SPECIFICATION FOR PRESSURE VESSEL PLATES, CARBON STEEL, FOR MODERATE- AND LOWER- TEMPERATURE SERVICE | 240 | - | 450 | - | 585 | - | 19 | - | 23 | - | - | - | - | - | - | - | - | - | - | - | - | - | - | - | - | - | - | - | - | - | - | - | - | - | - | 0.26 | 0.15 | 0.4 | 0.85 | 1.20E | 0.025 | 0.025 | - | 0.03 | - | 0.4 | - | 0.3 | - | 0.4 | 0.12 | - | - | - | 0.02 | - | 0.03 | 0.001 | - | - | - | - | - | - | - | - | E. Untuk setiap pengurangan 0.01% di bawah carbon maksimum, penambahan 0.06% di atas Mn maksimum diperbolehkan, sampai Mn maksimum mencapai 1.50 % ¦ F. Untuk Grade 60 plate dengan ketebalan < 12.5 mm boleh mengandung 0.85 - 1.20% Mn ¦ Cu + Ni + Cr + Mo = 1% max, Cr + Mo = 0.32% max ¦ G. Mn bisa melebihi 1.35% pada heat analysis hingga maximum 1.60 dan Ni bisa melebihi 0.25% pada heat analysis hingga maximum 0.50%, dimana heat analysis CE tidak melebihi 0.57%
ASME SA 516 (2023) | 65 | 6 - 73 | > 40 < 50 | 40 | 50 | PV HS | N | SPECIFICATION FOR PRESSURE VESSEL PLATES, CARBON STEEL, FOR MODERATE- AND LOWER- TEMPERATURE SERVICE | 240 | - | 450 | - | 585 | - | 19 | - | 23 | - | - | - | - | - | - | - | - | - | - | - | - | - | - | - | - | - | - | - | - | - | - | - | - | - | - | 0.26 | 0.15 | 0.4 | 0.85 | 1.20E | 0.025 | 0.025 | - | 0.03 | - | 0.4 | - | 0.3 | - | 0.4 | 0.12 | - | - | - | 0.02 | - | 0.03 | 0.001 | - | - | - | - | - | - | - | - | E. Untuk setiap pengurangan 0.01% di bawah carbon maksimum, penambahan 0.06% di atas Mn maksimum diperbolehkan, sampai Mn maksimum mencapai 1.50 % ¦ F. Untuk Grade 60 plate dengan ketebalan < 12.5 mm boleh mengandung 0.85 - 1.20% Mn ¦ Cu + Ni + Cr + Mo = 1% max, Cr + Mo = 0.32% max ¦ G. Mn bisa melebihi 1.35% pada heat analysis hingga maximum 1.60 dan Ni bisa melebihi 0.25% pada heat analysis hingga maximum 0.50%, dimana heat analysis CE tidak melebihi 0.57%
ASME SA 516 (2023) | 65 | 6 - 73 | > 50 < 100 | 50 | 100 | PV HS | N | SPECIFICATION FOR PRESSURE VESSEL PLATES, CARBON STEEL, FOR MODERATE- AND LOWER- TEMPERATURE SERVICE | 240 | - | 450 | - | 585 | - | 19 | - | 23 | - | - | - | - | - | - | - | - | - | - | - | - | - | - | - | - | - | - | - | - | - | - | - | - | - | - | 0.28 | 0.15 | 0.4 | 0.85 | 1.20E | 0.025 | 0.025 | - | 0.03 | - | 0.4 | - | 0.3 | - | 0.4 | 0.12 | - | - | - | 0.02 | - | 0.03 | 0.001 | - | - | - | - | - | - | - | - | E. Untuk setiap pengurangan 0.01% di bawah carbon maksimum, penambahan 0.06% di atas Mn maksimum diperbolehkan, sampai Mn maksimum mencapai 1.50 % ¦ F. Untuk Grade 60 plate dengan ketebalan < 12.5 mm boleh mengandung 0.85 - 1.20% Mn ¦ Cu + Ni + Cr + Mo = 1% max, Cr + Mo = 0.32% max ¦ G. Mn bisa melebihi 1.35% pada heat analysis hingga maximum 1.60 dan Ni bisa melebihi 0.25% pada heat analysis hingga maximum 0.50%, dimana heat analysis CE tidak melebihi 0.57%
ASME SA 516 (2023) | 65 | 6 - 73 | > 100 < 200 | 100 | 200 | PV HS | N | SPECIFICATION FOR PRESSURE VESSEL PLATES, CARBON STEEL, FOR MODERATE- AND LOWER- TEMPERATURE SERVICE | 240 | - | 450 | - | 585 | - | 19 | - | 23 | - | - | - | - | - | - | - | - | - | - | - | - | - | - | - | - | - | - | - | - | - | - | - | - | - | - | 0.29 | 0.15 | 0.4 | 0.85 | 1.20E | 0.025 | 0.025 | - | 0.03 | - | 0.4 | - | 0.3 | - | 0.4 | 0.12 | - | - | - | 0.02 | - | 0.03 | 0.001 | - | - | - | - | - | - | - | - | E. Untuk setiap pengurangan 0.01% di bawah carbon maksimum, penambahan 0.06% di atas Mn maksimum diperbolehkan, sampai Mn maksimum mencapai 1.50 % ¦ F. Untuk Grade 60 plate dengan ketebalan < 12.5 mm boleh mengandung 0.85 - 1.20% Mn ¦ Cu + Ni + Cr + Mo = 1% max, Cr + Mo = 0.32% max ¦ G. Mn bisa melebihi 1.35% pada heat analysis hingga maximum 1.60 dan Ni bisa melebihi 0.25% pada heat analysis hingga maximum 0.50%, dimana heat analysis CE tidak melebihi 0.57%
ASME SA 516 (2023) | 70 | 6 - 73 | < 12.5 | 0 | 12.5 | PV HS | AR / N | SPECIFICATION FOR PRESSURE VESSEL PLATES, CARBON STEEL, FOR MODERATE- AND LOWER- TEMPERATURE SERVICE | 260 | - | 485 | - | 620 | - | 17 | - | 21 | - | - | - | - | - | - | - | - | - | - | - | - | - | - | - | - | - | - | - | - | - | - | - | - | - | - | 0.27 | 0.15 | 0.4 | 0.85 | 1.20E | 0.025 | 0.025 | - | 0.03 | - | 0.4 | - | 0.3 | - | 0.4 | 0.12 | - | - | - | 0.02 | - | 0.03 | 0.001 | - | - | - | - | - | - | - | - | E. Untuk setiap pengurangan 0.01% di bawah carbon maksimum, penambahan 0.06% di atas Mn maksimum diperbolehkan, sampai Mn maksimum mencapai 1.50 % ¦ F. Untuk Grade 60 plate dengan ketebalan < 12.5 mm boleh mengandung 0.85 - 1.20% Mn ¦ Cu + Ni + Cr + Mo = 1% max, Cr + Mo = 0.32% max ¦ G. Mn bisa melebihi 1.35% pada heat analysis hingga maximum 1.60 dan Ni bisa melebihi 0.25% pada heat analysis hingga maximum 0.50%, dimana heat analysis CE tidak melebihi 0.57%
ASME SA 516 (2023) | 70 | 6 - 73 | > 12.5 < 40 | 12.5 | 40 | PV HS | AR / N | SPECIFICATION FOR PRESSURE VESSEL PLATES, CARBON STEEL, FOR MODERATE- AND LOWER- TEMPERATURE SERVICE | 260 | - | 485 | - | 620 | - | 17 | - | 21 | - | - | - | - | - | - | - | - | - | - | - | - | - | - | - | - | - | - | - | - | - | - | - | - | - | - | 0.28 | 0.15 | 0.4 | 0.85 | 1.20E | 0.025 | 0.025 | - | 0.03 | - | 0.4 | - | 0.3 | - | 0.4 | 0.12 | - | - | - | 0.02 | - | 0.03 | 0.001 | - | - | - | - | - | - | - | - | E. Untuk setiap pengurangan 0.01% di bawah carbon maksimum, penambahan 0.06% di atas Mn maksimum diperbolehkan, sampai Mn maksimum mencapai 1.50 % ¦ F. Untuk Grade 60 plate dengan ketebalan < 12.5 mm boleh mengandung 0.85 - 1.20% Mn ¦ Cu + Ni + Cr + Mo = 1% max, Cr + Mo = 0.32% max ¦ G. Mn bisa melebihi 1.35% pada heat analysis hingga maximum 1.60 dan Ni bisa melebihi 0.25% pada heat analysis hingga maximum 0.50%, dimana heat analysis CE tidak melebihi 0.57%
ASME SA 516 (2023) | 70 | 6 - 73 | > 40 < 50 | 40 | 50 | PV HS | N | SPECIFICATION FOR PRESSURE VESSEL PLATES, CARBON STEEL, FOR MODERATE- AND LOWER- TEMPERATURE SERVICE | 260 | - | 485 | - | 620 | - | 17 | - | 21 | - | - | - | - | - | - | - | - | - | - | - | - | - | - | - | - | - | - | - | - | - | - | - | - | - | - | 0.28 | 0.15 | 0.4 | 0.85 | 1.20E | 0.025 | 0.025 | - | 0.03 | - | 0.4 | - | 0.3 | - | 0.4 | 0.12 | - | - | - | 0.02 | - | 0.03 | 0.001 | - | - | - | - | - | - | - | - | E. Untuk setiap pengurangan 0.01% di bawah carbon maksimum, penambahan 0.06% di atas Mn maksimum diperbolehkan, sampai Mn maksimum mencapai 1.50 % ¦ F. Untuk Grade 60 plate dengan ketebalan < 12.5 mm boleh mengandung 0.85 - 1.20% Mn ¦ Cu + Ni + Cr + Mo = 1% max, Cr + Mo = 0.32% max ¦ G. Mn bisa melebihi 1.35% pada heat analysis hingga maximum 1.60 dan Ni bisa melebihi 0.25% pada heat analysis hingga maximum 0.50%, dimana heat analysis CE tidak melebihi 0.57%
ASME SA 516 (2023) | 70 | 6 - 73 | > 50 < 100 | 50 | 100 | PV HS | N | SPECIFICATION FOR PRESSURE VESSEL PLATES, CARBON STEEL, FOR MODERATE- AND LOWER- TEMPERATURE SERVICE | 260 | - | 485 | - | 620 | - | 17 | - | 21 | - | - | - | - | - | - | - | - | - | - | - | - | - | - | - | - | - | - | - | - | - | - | - | - | - | - | 0.3 | 0.15 | 0.4 | 0.85 | 1.20E | 0.025 | 0.025 | - | 0.03 | - | 0.4 | - | 0.3 | - | 0.4 | 0.12 | - | - | - | 0.02 | - | 0.03 | 0.001 | - | - | - | - | - | - | - | - | E. Untuk setiap pengurangan 0.01% di bawah carbon maksimum, penambahan 0.06% di atas Mn maksimum diperbolehkan, sampai Mn maksimum mencapai 1.50 % ¦ F. Untuk Grade 60 plate dengan ketebalan < 12.5 mm boleh mengandung 0.85 - 1.20% Mn ¦ Cu + Ni + Cr + Mo = 1% max, Cr + Mo = 0.32% max ¦ G. Mn bisa melebihi 1.35% pada heat analysis hingga maximum 1.60 dan Ni bisa melebihi 0.25% pada heat analysis hingga maximum 0.50%, dimana heat analysis CE tidak melebihi 0.57%
ASME SA 516 (2023) | 70 | 6 - 73 | > 100 < 200 | 100 | 200 | PV HS | N | SPECIFICATION FOR PRESSURE VESSEL PLATES, CARBON STEEL, FOR MODERATE- AND LOWER- TEMPERATURE SERVICE | 260 | - | 485 | - | 620 | - | 17 | - | 21 | - | - | - | - | - | - | - | - | - | - | - | - | - | - | - | - | - | - | - | - | - | - | - | - | - | - | 0.31 | 0.15 | 0.4 | 0.85 | 1.20E | 0.025 | 0.025 | - | 0.03 | - | 0.4 | - | 0.3 | - | 0.4 | 0.12 | - | - | - | 0.02 | - | 0.03 | 0.001 | - | - | - | - | - | - | - | - | E. Untuk setiap pengurangan 0.01% di bawah carbon maksimum, penambahan 0.06% di atas Mn maksimum diperbolehkan, sampai Mn maksimum mencapai 1.50 % ¦ F. Untuk Grade 60 plate dengan ketebalan < 12.5 mm boleh mengandung 0.85 - 1.20% Mn ¦ Cu + Ni + Cr + Mo = 1% max, Cr + Mo = 0.32% max ¦ G. Mn bisa melebihi 1.35% pada heat analysis hingga maximum 1.60 dan Ni bisa melebihi 0.25% pada heat analysis hingga maximum 0.50%, dimana heat analysis CE tidak melebihi 0.57%
ASME SA 537 (2023) | Class 1 | 8 - 73 | ≤ 40 | 0 | 40 | PVHS | N | STANDARD SPECIFICATION FOR PRESSURE VESSEL PLATES, HEAT-TREATED, CARBON-MANGANESE-SILICON STEEL | 345 | - | 485 | - | 620 | - | 18 | - | 22 | - | - | - | - | - | - | - | - | - | - | - | - | - | - | - | - | - | - | - | - | - | - | - | - | - | - | 0.24 | 0.15 | 0.5 | 0.7 | 1.35G | 0.025 | 0.025 | - | 0.03 | - | 0.35 | - | 0.25 | - | 0.25G | 0.08 | - | - | - | 0.02 | - | 0.03 | 0.001 | - | - | - | - | - | 0.57 | - | - | E. Untuk setiap pengurangan 0.01% di bawah carbon maksimum, penambahan 0.06% di atas Mn maksimum diperbolehkan, sampai Mn maksimum mencapai 1.50 % ¦ F. Untuk Grade 60 plate dengan ketebalan < 12.5 mm boleh mengandung 0.85 - 1.20% Mn ¦ Cu + Ni + Cr + Mo = 1% max, Cr + Mo = 0.32% max ¦ G. Mn bisa melebihi 1.35% pada heat analysis hingga maximum 1.60 dan Ni bisa melebihi 0.25% pada heat analysis hingga maximum 0.50%, dimana heat analysis CE tidak melebihi 0.57%
ASME SA 537 (2023) | Class 1 | 8 - 73 | > 40 < 65 | 40 | 65 | PVHS | N | STANDARD SPECIFICATION FOR PRESSURE VESSEL PLATES, HEAT-TREATED, CARBON-MANGANESE-SILICON STEEL | 345 | - | 485 | - | 620 | - | 18 | - | 22 | - | - | - | - | - | - | - | - | - | - | - | - | - | - | - | - | - | - | - | - | - | - | - | - | - | - | 0.24 | 0.15 | 0.5 | 1 | 1.6 | 0.025 | 0.025 | - | 0.03 | - | 0.35 | - | 0.25 | - | 0.25G | 0.08 | - | - | - | 0.02 | - | 0.03 | 0.001 | - | - | - | - | - | 0.57 | - | - | E. Untuk setiap pengurangan 0.01% di bawah carbon maksimum, penambahan 0.06% di atas Mn maksimum diperbolehkan, sampai Mn maksimum mencapai 1.50 % ¦ F. Untuk Grade 60 plate dengan ketebalan < 12.5 mm boleh mengandung 0.85 - 1.20% Mn ¦ Cu + Ni + Cr + Mo = 1% max, Cr + Mo = 0.32% max ¦ G. Mn bisa melebihi 1.35% pada heat analysis hingga maximum 1.60 dan Ni bisa melebihi 0.25% pada heat analysis hingga maximum 0.50%, dimana heat analysis CE tidak melebihi 0.57%
ASME SA 537 (2023) | Class 1 | 8 - 73 | > 65 < 100 | 65 | 100 | PVHS | N | STANDARD SPECIFICATION FOR PRESSURE VESSEL PLATES, HEAT-TREATED, CARBON-MANGANESE-SILICON STEEL | 310 | - | 450 | - | 585 | - | 18 | - | 22 | - | - | - | - | - | - | - | - | - | - | - | - | - | - | - | - | - | - | - | - | - | - | - | - | - | - | 0.24 | 0.15 | 0.5 | 1 | 1.6 | 0.025 | 0.025 | - | 0.03 | - | 0.35 | - | 0.25 | - | 0.25G | 0.08 | - | - | - | 0.02 | - | 0.03 | 0.001 | - | - | - | - | - | 0.57 | - | - | E. Untuk setiap pengurangan 0.01% di bawah carbon maksimum, penambahan 0.06% di atas Mn maksimum diperbolehkan, sampai Mn maksimum mencapai 1.50 % ¦ F. Untuk Grade 60 plate dengan ketebalan < 12.5 mm boleh mengandung 0.85 - 1.20% Mn ¦ Cu + Ni + Cr + Mo = 1% max, Cr + Mo = 0.32% max ¦ G. Mn bisa melebihi 1.35% pada heat analysis hingga maximum 1.60 dan Ni bisa melebihi 0.25% pada heat analysis hingga maximum 0.50%, dimana heat analysis CE tidak melebihi 0.57%
ASME SA 572 (2023) | 42 | 6 - 150 | ≤ 40 | 0 | 40 | HSLA | CR | SPECIFICATION FOR HIGH-STRENGTH LOW-ALLOY COLUMBIUM-VANADIUM STRUCTURAL STEEL | 290 | - | 415 | - | - | - | 20H | - | 24H | - | - | - | - | - | - | - | - | - | - | - | - | - | - | - | - | - | - | - | - | - | - | - | - | - | - | 0.21 | - | 0.4 | See noteJ | 1.35K | 0.03 | 0.03 | - | - | - | - | - | - | - | - | - | - | - | 0.005L | 0.05L | - | - | - | - | - | - | - | - | - | - | - | H. Untuk plate dengan lebar > 600 mm, elongasi minimum dikurangi 2% untuk grade 42, 50, dan 55, dan 3% untuk grade 60 dan 65 ¦ I. Alternatif komposisi dengan carbon maksimum 0.21% dan Mn maksimum 1.65% diperbolehkan ¦ J. Mn minimum 0.80 % untuk plate dengan ketebalan > 10 mm dan minimum 0.50 % untuk plate dengan ketebalan < 10 mm. Rasio Mn terhadap C tidak boleh kurang dari 2 : 1 ¦ K. Untuk setiap pengurangan 0.01% di bawah carbon maksimum, penambahan 0.06% di atas Mn maksimum diperbolehkan, sampai Mn maksimum mencapai 1.60 % ¦ L. Product analysis limits = 0.004 - 0.06% ¦ Note : Refer to ASME Section II Part A 2021 Edition
ASME SA 572 (2023) | 42 | 6 - 150 | > 40 | 40 | 99999 | HSLA | CR | SPECIFICATION FOR HIGH-STRENGTH LOW-ALLOY COLUMBIUM-VANADIUM STRUCTURAL STEEL | 290 | - | 415 | - | - | - | 20H | - | 24H | - | - | - | - | - | - | - | - | - | - | - | - | - | - | - | - | - | - | - | - | - | - | - | - | - | - | 0.21 | 0.15 | 0.4 | See noteJ | 1.35K | 0.03 | 0.03 | - | - | - | - | - | - | - | - | - | - | - | 0.005L | 0.05L | - | - | - | - | - | - | - | - | - | - | - | H. Untuk plate dengan lebar > 600 mm, elongasi minimum dikurangi 2% untuk grade 42, 50, dan 55, dan 3% untuk grade 60 dan 65 ¦ I. Alternatif komposisi dengan carbon maksimum 0.21% dan Mn maksimum 1.65% diperbolehkan ¦ J. Mn minimum 0.80 % untuk plate dengan ketebalan > 10 mm dan minimum 0.50 % untuk plate dengan ketebalan < 10 mm. Rasio Mn terhadap C tidak boleh kurang dari 2 : 1 ¦ K. Untuk setiap pengurangan 0.01% di bawah carbon maksimum, penambahan 0.06% di atas Mn maksimum diperbolehkan, sampai Mn maksimum mencapai 1.60 % ¦ L. Product analysis limits = 0.004 - 0.06% ¦ Note : Refer to ASME Section II Part A 2021 Edition
ASME SA 572 (2023) | 50 | 6 - 100 | ≤ 40 | 0 | 40 | HSLA | CR | SPECIFICATION FOR HIGH-STRENGTH LOW-ALLOY COLUMBIUM-VANADIUM STRUCTURAL STEEL | 345 | - | 450 | - | - | - | 18H | - | 21H | - | - | - | - | - | - | - | - | - | - | - | - | - | - | - | - | - | - | - | - | - | - | - | - | - | - | 0.23 | - | 0.4 | See noteJ | 1.35K | 0.03 | 0.03 | - | - | - | - | - | - | - | - | - | - | - | 0.005L | 0.05L | - | - | - | - | - | - | - | - | - | - | - | H. Untuk plate dengan lebar > 600 mm, elongasi minimum dikurangi 2% untuk grade 42, 50, dan 55, dan 3% untuk grade 60 dan 65 ¦ I. Alternatif komposisi dengan carbon maksimum 0.21% dan Mn maksimum 1.65% diperbolehkan ¦ J. Mn minimum 0.80 % untuk plate dengan ketebalan > 10 mm dan minimum 0.50 % untuk plate dengan ketebalan < 10 mm. Rasio Mn terhadap C tidak boleh kurang dari 2 : 1 ¦ K. Untuk setiap pengurangan 0.01% di bawah carbon maksimum, penambahan 0.06% di atas Mn maksimum diperbolehkan, sampai Mn maksimum mencapai 1.60 % ¦ L. Product analysis limits = 0.004 - 0.06% ¦ Note : Refer to ASME Section II Part A 2021 Edition
ASME SA 572 (2023) | 50 | 6 - 100 | > 40 | 40 | 99999 | HSLA | CR | SPECIFICATION FOR HIGH-STRENGTH LOW-ALLOY COLUMBIUM-VANADIUM STRUCTURAL STEEL | 345 | - | 450 | - | - | - | 18H | - | 21H | - | - | - | - | - | - | - | - | - | - | - | - | - | - | - | - | - | - | - | - | - | - | - | - | - | - | 0.23 | 0.15 | 0.4 | See noteJ | 1.35K | 0.03 | 0.03 | - | - | - | - | - | - | - | - | - | - | - | 0.005L | 0.05L | - | - | - | - | - | - | - | - | - | - | - | H. Untuk plate dengan lebar > 600 mm, elongasi minimum dikurangi 2% untuk grade 42, 50, dan 55, dan 3% untuk grade 60 dan 65 ¦ I. Alternatif komposisi dengan carbon maksimum 0.21% dan Mn maksimum 1.65% diperbolehkan ¦ J. Mn minimum 0.80 % untuk plate dengan ketebalan > 10 mm dan minimum 0.50 % untuk plate dengan ketebalan < 10 mm. Rasio Mn terhadap C tidak boleh kurang dari 2 : 1 ¦ K. Untuk setiap pengurangan 0.01% di bawah carbon maksimum, penambahan 0.06% di atas Mn maksimum diperbolehkan, sampai Mn maksimum mencapai 1.60 % ¦ L. Product analysis limits = 0.004 - 0.06% ¦ Note : Refer to ASME Section II Part A 2021 Edition
ASME SA 572 (2023) | 55 | 6 - 50 | ≤ 40 | 0 | 40 | HSLA | CR | SPECIFICATION FOR HIGH-STRENGTH LOW-ALLOY COLUMBIUM-VANADIUM STRUCTURAL STEEL | 380 | - | 485 | - | - | - | 17H | - | 20H | - | - | - | - | - | - | - | - | - | - | - | - | - | - | - | - | - | - | - | - | - | - | - | - | - | - | 0.25 | - | 0.4 | See noteJ | 1.35K | 0.03 | 0.03 | - | - | - | - | - | - | - | - | - | - | - | 0.005L | 0.05L | - | - | - | - | - | - | - | - | - | - | - | H. Untuk plate dengan lebar > 600 mm, elongasi minimum dikurangi 2% untuk grade 42, 50, dan 55, dan 3% untuk grade 60 dan 65 ¦ I. Alternatif komposisi dengan carbon maksimum 0.21% dan Mn maksimum 1.65% diperbolehkan ¦ J. Mn minimum 0.80 % untuk plate dengan ketebalan > 10 mm dan minimum 0.50 % untuk plate dengan ketebalan < 10 mm. Rasio Mn terhadap C tidak boleh kurang dari 2 : 1 ¦ K. Untuk setiap pengurangan 0.01% di bawah carbon maksimum, penambahan 0.06% di atas Mn maksimum diperbolehkan, sampai Mn maksimum mencapai 1.60 % ¦ L. Product analysis limits = 0.004 - 0.06% ¦ Note : Refer to ASME Section II Part A 2021 Edition
ASME SA 572 (2023) | 55 | 6 - 50 | > 40 | 40 | 99999 | HSLA | CR | SPECIFICATION FOR HIGH-STRENGTH LOW-ALLOY COLUMBIUM-VANADIUM STRUCTURAL STEEL | 380 | - | 485 | - | - | - | 17H | - | 20H | - | - | - | - | - | - | - | - | - | - | - | - | - | - | - | - | - | - | - | - | - | - | - | - | - | - | 0.25 | 0.15 | 0.4 | See noteJ | 1.35K | 0.03 | 0.03 | - | - | - | - | - | - | - | - | - | - | - | 0.005L | 0.05L | - | - | - | - | - | - | - | - | - | - | - | H. Untuk plate dengan lebar > 600 mm, elongasi minimum dikurangi 2% untuk grade 42, 50, dan 55, dan 3% untuk grade 60 dan 65 ¦ I. Alternatif komposisi dengan carbon maksimum 0.21% dan Mn maksimum 1.65% diperbolehkan ¦ J. Mn minimum 0.80 % untuk plate dengan ketebalan > 10 mm dan minimum 0.50 % untuk plate dengan ketebalan < 10 mm. Rasio Mn terhadap C tidak boleh kurang dari 2 : 1 ¦ K. Untuk setiap pengurangan 0.01% di bawah carbon maksimum, penambahan 0.06% di atas Mn maksimum diperbolehkan, sampai Mn maksimum mencapai 1.60 % ¦ L. Product analysis limits = 0.004 - 0.06% ¦ Note : Refer to ASME Section II Part A 2021 Edition
ASME SA 572 (2023) | 60 | 6 - 32 | ≤ 40 | 0 | 40 | HSLA | CR / TMCP | SPECIFICATION FOR HIGH-STRENGTH LOW-ALLOY COLUMBIUM-VANADIUM STRUCTURAL STEEL | 415 | - | 520 | - | - | - | 16H | - | 18H | - | - | - | - | - | - | - | - | - | - | - | - | - | - | - | - | - | - | - | - | - | - | - | - | - | - | 0.26 | - | 0.4 | See noteJ | 1.35K | 0.03 | 0.03 | - | - | - | - | - | - | - | - | - | - | - | 0.005L | 0.05L | - | - | - | - | - | - | - | - | - | - | - | H. Untuk plate dengan lebar > 600 mm, elongasi minimum dikurangi 2% untuk grade 42, 50, dan 55, dan 3% untuk grade 60 dan 65 ¦ I. Alternatif komposisi dengan carbon maksimum 0.21% dan Mn maksimum 1.65% diperbolehkan ¦ J. Mn minimum 0.80 % untuk plate dengan ketebalan > 10 mm dan minimum 0.50 % untuk plate dengan ketebalan < 10 mm. Rasio Mn terhadap C tidak boleh kurang dari 2 : 1 ¦ K. Untuk setiap pengurangan 0.01% di bawah carbon maksimum, penambahan 0.06% di atas Mn maksimum diperbolehkan, sampai Mn maksimum mencapai 1.60 % ¦ L. Product analysis limits = 0.004 - 0.06% ¦ Note : Refer to ASME Section II Part A 2021 Edition
ASME SA 572 (2023) | 60 | 6 - 32 | > 40 | 40 | 99999 | HSLA | CR / TMCP | SPECIFICATION FOR HIGH-STRENGTH LOW-ALLOY COLUMBIUM-VANADIUM STRUCTURAL STEEL | 415 | - | 520 | - | - | - | 16H | - | 18H | - | - | - | - | - | - | - | - | - | - | - | - | - | - | - | - | - | - | - | - | - | - | - | - | - | - | 0.26 | - | - | See noteJ | 1.35K | 0.03 | 0.03 | - | - | - | - | - | - | - | - | - | - | - | 0.005L | 0.05L | - | - | - | - | - | - | - | - | - | - | - | H. Untuk plate dengan lebar > 600 mm, elongasi minimum dikurangi 2% untuk grade 42, 50, dan 55, dan 3% untuk grade 60 dan 65 ¦ I. Alternatif komposisi dengan carbon maksimum 0.21% dan Mn maksimum 1.65% diperbolehkan ¦ J. Mn minimum 0.80 % untuk plate dengan ketebalan > 10 mm dan minimum 0.50 % untuk plate dengan ketebalan < 10 mm. Rasio Mn terhadap C tidak boleh kurang dari 2 : 1 ¦ K. Untuk setiap pengurangan 0.01% di bawah carbon maksimum, penambahan 0.06% di atas Mn maksimum diperbolehkan, sampai Mn maksimum mencapai 1.60 % ¦ L. Product analysis limits = 0.004 - 0.06% ¦ Note : Refer to ASME Section II Part A 2021 Edition
ASME SA 572 (2023) | 65 | 6 - 32 | < 13 | 0 | 13 | HSLA | CR / TMCP | SPECIFICATION FOR HIGH-STRENGTH LOW-ALLOY COLUMBIUM-VANADIUM STRUCTURAL STEEL | 450 | - | 550 | - | - | - | 15H | - | 17H | - | - | - | - | - | - | - | - | - | - | - | - | - | - | - | - | - | - | - | - | - | - | - | - | - | - | 0.26I | - | 0.4 | See noteJ | 1.35I | 0.03 | 0.03 | - | - | - | - | - | - | - | - | - | - | - | 0.005L | 0.05L | - | - | - | - | - | - | - | - | - | - | - | H. Untuk plate dengan lebar > 600 mm, elongasi minimum dikurangi 2% untuk grade 42, 50, dan 55, dan 3% untuk grade 60 dan 65 ¦ I. Alternatif komposisi dengan carbon maksimum 0.21% dan Mn maksimum 1.65% diperbolehkan ¦ J. Mn minimum 0.80 % untuk plate dengan ketebalan > 10 mm dan minimum 0.50 % untuk plate dengan ketebalan < 10 mm. Rasio Mn terhadap C tidak boleh kurang dari 2 : 1 ¦ K. Untuk setiap pengurangan 0.01% di bawah carbon maksimum, penambahan 0.06% di atas Mn maksimum diperbolehkan, sampai Mn maksimum mencapai 1.60 % ¦ L. Product analysis limits = 0.004 - 0.06% ¦ Note : Refer to ASME Section II Part A 2021 Edition
ASME SA 572 (2023) | 65 | 6 - 32 | > 13 < 32 | 13 | 32 | HSLA | CR / TMCP | SPECIFICATION FOR HIGH-STRENGTH LOW-ALLOY COLUMBIUM-VANADIUM STRUCTURAL STEEL | 450 | - | 550 | - | - | - | 15H | - | 17H | - | - | - | - | - | - | - | - | - | - | - | - | - | - | - | - | - | - | - | - | - | - | - | - | - | - | 0.23 | - | - | See noteJ | 1.65 | 0.03 | 0.03 | - | - | - | - | - | - | - | - | - | - | - | 0.005L | 0.05L | - | - | - | - | - | - | - | - | - | - | - | H. Untuk plate dengan lebar > 600 mm, elongasi minimum dikurangi 2% untuk grade 42, 50, dan 55, dan 3% untuk grade 60 dan 65 ¦ I. Alternatif komposisi dengan carbon maksimum 0.21% dan Mn maksimum 1.65% diperbolehkan ¦ J. Mn minimum 0.80 % untuk plate dengan ketebalan > 10 mm dan minimum 0.50 % untuk plate dengan ketebalan < 10 mm. Rasio Mn terhadap C tidak boleh kurang dari 2 : 1 ¦ K. Untuk setiap pengurangan 0.01% di bawah carbon maksimum, penambahan 0.06% di atas Mn maksimum diperbolehkan, sampai Mn maksimum mencapai 1.60 % ¦ L. Product analysis limits = 0.004 - 0.06% ¦ Note : Refer to ASME Section II Part A 2021 Edition
ASTM A 36 (2019) | - | >2.5 - 150 | < 20 | 0 | 20 | MS | AR | STANDARD SPECIFICATION FOR CARBON STRUCTURAL STEEL | 250 | - | 400 | - | 550 | - | 20B | - | 23B | - | - | - | - | - | - | - | - | - | - | - | - | - | - | - | - | - | - | - | - | - | - | - | - | - | - | 0.25 | - | 0.4 | - | - | 0.03 | 0.03 | - | - | - | - | - | - | - | - | - | - | - | - | - | - | - | - | - | - | - | - | - | - | - | - | A. Untuk plate dengan ketebalan > 200 mm, yield strength (YS) minimum 220 N/mm² ¦ B. Untuk plate dengan lebar > 600 mm, elongasi minimum dikurangi 2% ¦ C. Untuk setiap pengurangan 0.01% di bawah carbon maksimum, penambahan 0.06% di atas Mn maksimum diperbolehkan, sampai Mn maksimum mencapai 1.35 %
ASTM A 36 (2019) | - | >2.5 - 150 | > 20 < 40 | 20 | 40 | MS | AR | STANDARD SPECIFICATION FOR CARBON STRUCTURAL STEEL | 250 | - | 400 | - | 550 | - | 20B | - | 23B | - | - | - | - | - | - | - | - | - | - | - | - | - | - | - | - | - | - | - | - | - | - | - | - | - | - | 0.25 | - | 0.4 | 0.8 | 1.20C | 0.03 | 0.03 | - | - | - | - | - | - | - | - | - | - | - | - | - | - | - | - | - | - | - | - | - | - | - | - | A. Untuk plate dengan ketebalan > 200 mm, yield strength (YS) minimum 220 N/mm² ¦ B. Untuk plate dengan lebar > 600 mm, elongasi minimum dikurangi 2% ¦ C. Untuk setiap pengurangan 0.01% di bawah carbon maksimum, penambahan 0.06% di atas Mn maksimum diperbolehkan, sampai Mn maksimum mencapai 1.35 %
ASTM A 36 (2019) | - | >2.5 - 150 | > 40 < 65 | 40 | 65 | MS | AR | STANDARD SPECIFICATION FOR CARBON STRUCTURAL STEEL | 250 | - | 400 | - | 550 | - | 20B | - | 23B | - | - | - | - | - | - | - | - | - | - | - | - | - | - | - | - | - | - | - | - | - | - | - | - | - | - | 0.26 | 0.15 | 0.4 | 0.8 | 1.20C | 0.03 | 0.03 | - | - | - | - | - | - | - | - | - | - | - | - | - | - | - | - | - | - | - | - | - | - | - | - | A. Untuk plate dengan ketebalan > 200 mm, yield strength (YS) minimum 220 N/mm² ¦ B. Untuk plate dengan lebar > 600 mm, elongasi minimum dikurangi 2% ¦ C. Untuk setiap pengurangan 0.01% di bawah carbon maksimum, penambahan 0.06% di atas Mn maksimum diperbolehkan, sampai Mn maksimum mencapai 1.35 %
ASTM A 36 (2019) | - | >2.5 - 150 | > 65 < 100 | 65 | 100 | MS | AR | STANDARD SPECIFICATION FOR CARBON STRUCTURAL STEEL | 250 | - | 400 | - | 550 | - | 20B | - | 23B | - | - | - | - | - | - | - | - | - | - | - | - | - | - | - | - | - | - | - | - | - | - | - | - | - | - | 0.27 | 0.15 | 0.4 | 0.85 | 1.20C | 0.03 | 0.03 | - | - | - | - | - | - | - | - | - | - | - | - | - | - | - | - | - | - | - | - | - | - | - | - | A. Untuk plate dengan ketebalan > 200 mm, yield strength (YS) minimum 220 N/mm² ¦ B. Untuk plate dengan lebar > 600 mm, elongasi minimum dikurangi 2% ¦ C. Untuk setiap pengurangan 0.01% di bawah carbon maksimum, penambahan 0.06% di atas Mn maksimum diperbolehkan, sampai Mn maksimum mencapai 1.35 %
ASTM A 36 (2019) | - | >2.5 - 150 | > 100 | 100 | 99999 | MS | AR | STANDARD SPECIFICATION FOR CARBON STRUCTURAL STEEL | 250A | - | 400 | - | 550 | - | 20B | - | 23B | - | - | - | - | - | - | - | - | - | - | - | - | - | - | - | - | - | - | - | - | - | - | - | - | - | - | 0.29 | 0.15 | 0.4 | 0.85 | 1.20C | 0.03 | 0.03 | - | - | - | - | - | - | - | - | - | - | - | - | - | - | - | - | - | - | - | - | - | - | - | - | A. Untuk plate dengan ketebalan > 200 mm, yield strength (YS) minimum 220 N/mm² ¦ B. Untuk plate dengan lebar > 600 mm, elongasi minimum dikurangi 2% ¦ C. Untuk setiap pengurangan 0.01% di bawah carbon maksimum, penambahan 0.06% di atas Mn maksimum diperbolehkan, sampai Mn maksimum mencapai 1.35 %
ASTM A 131 (2019) | A | 5 - 70 | < 25 | 0 | 25 | MS | AR | STANDARD SPECIFICATION FOR STRUCTURAL STEEL FOR SHIPS | 235 | - | 400 | - | 520 | - | 21 | - | 24 | - | - | - | - | - | - | - | - | - | - | - | - | - | - | - | - | - | - | - | - | - | - | - | - | - | - | 0.21 | - | 0.5 | 2.5 x C | - | 0.035 | 0.035 | - | - | - | See noteE | - | - | - | - | - | - | - | - | - | - | - | - | - | - | - | - | - | - | - | C + Mn/6 = 0.40 max | A. Untuk plate dengan ketebalan > 200 mm, yield strength (YS) minimum 220 N/mm² ¦ B. Untuk plate dengan lebar > 600 mm, elongasi minimum dikurangi 2% ¦ C. Untuk setiap pengurangan 0.01% di bawah carbon maksimum, penambahan 0.06% di atas Mn maksimum diperbolehkan, sampai Mn maksimum mencapai 1.35 %
ASTM A 131 (2019) | A | 5 - 70 | > 25 < 35 | 25 | 35 | MS | AR | STANDARD SPECIFICATION FOR STRUCTURAL STEEL FOR SHIPS | 235 | - | 400 | - | 520 | - | 21 | - | 24 | - | - | - | - | - | - | - | - | - | - | - | - | - | - | - | - | - | - | - | - | - | - | - | - | - | - | 0.21 | - | 0.5 | 2.5 x C | - | 0.035 | 0.035 | - | - | - | See noteE | - | - | - | - | - | - | - | - | - | - | - | - | - | - | - | - | - | - | - | C + Mn/6 = 0.40 max | A. Untuk plate dengan ketebalan > 200 mm, yield strength (YS) minimum 220 N/mm² ¦ B. Untuk plate dengan lebar > 600 mm, elongasi minimum dikurangi 2% ¦ C. Untuk setiap pengurangan 0.01% di bawah carbon maksimum, penambahan 0.06% di atas Mn maksimum diperbolehkan, sampai Mn maksimum mencapai 1.35 %
ASTM A 131 (2019) | A | 5 - 70 | > 35 < 50 | 35 | 50 | MS | AR | STANDARD SPECIFICATION FOR STRUCTURAL STEEL FOR SHIPS | 235 | - | 400 | - | 520 | - | 21 | - | 24 | - | - | - | - | - | - | - | - | - | - | - | - | - | - | - | - | - | - | - | - | - | - | - | - | - | - | 0.21 | - | 0.5 | 2.5 x C | - | 0.035 | 0.035 | - | - | - | See noteE | - | - | - | - | - | - | - | - | - | - | - | - | - | - | - | - | - | - | - | C + Mn/6 = 0.40 max | A. Untuk plate dengan ketebalan > 200 mm, yield strength (YS) minimum 220 N/mm² ¦ B. Untuk plate dengan lebar > 600 mm, elongasi minimum dikurangi 2% ¦ C. Untuk setiap pengurangan 0.01% di bawah carbon maksimum, penambahan 0.06% di atas Mn maksimum diperbolehkan, sampai Mn maksimum mencapai 1.35 %
ASTM A 131 (2019) | A | 5 - 70 | > 50 < 70 | 50 | 70 | MS | N / CR / AR | STANDARD SPECIFICATION FOR STRUCTURAL STEEL FOR SHIPS | 235 | - | 400 | - | 520 | - | 21 | - | 24 | - | - | - | - | - | 24D | - | - | - | - | - | - | 34D | - | - | - | - | - | - | - | - | - | - | - | - | - | 0.21 | - | 0.5 | 2.5 x C | - | 0.035 | 0.035 | - | - | - | See noteE | - | - | - | - | - | - | - | - | - | - | - | - | - | - | - | - | - | - | - | C + Mn/6 = 0.40 max | A. Untuk plate dengan ketebalan > 200 mm, yield strength (YS) minimum 220 N/mm² ¦ B. Untuk plate dengan lebar > 600 mm, elongasi minimum dikurangi 2% ¦ C. Untuk setiap pengurangan 0.01% di bawah carbon maksimum, penambahan 0.06% di atas Mn maksimum diperbolehkan, sampai Mn maksimum mencapai 1.35 %
ASTM A 131 (2019) | A | 5 - 70 | > 70 < 100 | 70 | 100 | MS | N / CR / AR | STANDARD SPECIFICATION FOR STRUCTURAL STEEL FOR SHIPS | 235 | - | 400 | - | 520 | - | 21 | - | 24 | - | - | - | - | - | 27D | - | - | - | - | - | - | 41D | - | - | - | - | - | - | - | - | - | - | - | - | - | 0.21 | - | 0.5 | 2.5 x C | - | 0.035 | 0.035 | - | - | - | See noteE | - | - | - | - | - | - | - | - | - | - | - | - | - | - | - | - | - | - | - | C + Mn/6 = 0.40 max | A. Untuk plate dengan ketebalan > 200 mm, yield strength (YS) minimum 220 N/mm² ¦ B. Untuk plate dengan lebar > 600 mm, elongasi minimum dikurangi 2% ¦ C. Untuk setiap pengurangan 0.01% di bawah carbon maksimum, penambahan 0.06% di atas Mn maksimum diperbolehkan, sampai Mn maksimum mencapai 1.35 %
ASTM A 131 (2019) | B | 6 - 70 | < 25 | 0 | 25 | MS | AR | STANDARD SPECIFICATION FOR STRUCTURAL STEEL FOR SHIPS | 235 | - | 400 | - | 520 | - | 21 | - | 24 | - | - | - | - | - | - | 20 | - | - | - | - | - | - | - | 27 | - | - | - | - | - | - | - | - | - | - | - | 0.21 | - | 0.35 | 0.6 | - | 0.035 | 0.035 | - | - | - | See noteE | - | - | - | - | - | - | - | - | - | - | - | - | - | - | - | - | - | - | - | C + Mn/6 = 0.40 max | A. Untuk plate dengan ketebalan > 200 mm, yield strength (YS) minimum 220 N/mm² ¦ B. Untuk plate dengan lebar > 600 mm, elongasi minimum dikurangi 2% ¦ C. Untuk setiap pengurangan 0.01% di bawah carbon maksimum, penambahan 0.06% di atas Mn maksimum diperbolehkan, sampai Mn maksimum mencapai 1.35 %
ASTM A 131 (2019) | B | 6 - 70 | > 25 < 35 | 25 | 35 | MS | AR | STANDARD SPECIFICATION FOR STRUCTURAL STEEL FOR SHIPS | 235 | - | 400 | - | 520 | - | 21 | - | 24 | - | - | - | - | - | - | 20 | - | - | - | - | - | - | - | 27 | - | - | - | - | - | - | - | - | - | - | - | 0.21 | - | 0.35 | 0.6 | - | 0.035 | 0.035 | - | - | - | See noteE | - | - | - | - | - | - | - | - | - | - | - | - | - | - | - | - | - | - | - | C + Mn/6 = 0.40 max | A. Untuk plate dengan ketebalan > 200 mm, yield strength (YS) minimum 220 N/mm² ¦ B. Untuk plate dengan lebar > 600 mm, elongasi minimum dikurangi 2% ¦ C. Untuk setiap pengurangan 0.01% di bawah carbon maksimum, penambahan 0.06% di atas Mn maksimum diperbolehkan, sampai Mn maksimum mencapai 1.35 %
ASTM A 131 (2019) | B | 6 - 70 | > 35 < 50 | 35 | 50 | MS | AR | STANDARD SPECIFICATION FOR STRUCTURAL STEEL FOR SHIPS | 235 | - | 400 | - | 520 | - | 21 | - | 24 | - | - | - | - | - | - | 20 | - | - | - | - | - | - | - | 27 | - | - | - | - | - | - | - | - | - | - | - | 0.21 | - | 0.35 | 0.6 | - | 0.035 | 0.035 | - | - | - | See noteE | - | - | - | - | - | - | - | - | - | - | - | - | - | - | - | - | - | - | - | C + Mn/6 = 0.40 max | A. Untuk plate dengan ketebalan > 200 mm, yield strength (YS) minimum 220 N/mm² ¦ B. Untuk plate dengan lebar > 600 mm, elongasi minimum dikurangi 2% ¦ C. Untuk setiap pengurangan 0.01% di bawah carbon maksimum, penambahan 0.06% di atas Mn maksimum diperbolehkan, sampai Mn maksimum mencapai 1.35 %
ASTM A 131 (2019) | B | 6 - 70 | > 50 < 70 | 50 | 70 | MS | N / CR / AR | STANDARD SPECIFICATION FOR STRUCTURAL STEEL FOR SHIPS | 235 | - | 400 | - | 520 | - | 21 | - | 24 | - | - | - | - | - | - | 24 | - | - | - | - | - | - | - | 34 | - | - | - | - | - | - | - | - | - | - | - | 0.21 | - | 0.35 | 0.6 | - | 0.035 | 0.035 | - | - | - | See noteE | - | - | - | - | - | - | - | - | - | - | - | - | - | - | - | - | - | - | - | C + Mn/6 = 0.40 max | A. Untuk plate dengan ketebalan > 200 mm, yield strength (YS) minimum 220 N/mm² ¦ B. Untuk plate dengan lebar > 600 mm, elongasi minimum dikurangi 2% ¦ C. Untuk setiap pengurangan 0.01% di bawah carbon maksimum, penambahan 0.06% di atas Mn maksimum diperbolehkan, sampai Mn maksimum mencapai 1.35 %
ASTM A 131 (2019) | B | 6 - 70 | > 70 < 100 | 70 | 100 | MS | N / CR / AR | STANDARD SPECIFICATION FOR STRUCTURAL STEEL FOR SHIPS | 235 | - | 400 | - | 520 | - | 21 | - | 24 | - | - | - | - | - | - | 27 | - | - | - | - | - | - | - | 41 | - | - | - | - | - | - | - | - | - | - | - | 0.21 | - | 0.35 | 0.6 | - | 0.035 | 0.035 | - | - | - | See noteE | - | - | - | - | - | - | - | - | - | - | - | - | - | - | - | - | - | - | - | C + Mn/6 = 0.40 max | A. Untuk plate dengan ketebalan > 200 mm, yield strength (YS) minimum 220 N/mm² ¦ B. Untuk plate dengan lebar > 600 mm, elongasi minimum dikurangi 2% ¦ C. Untuk setiap pengurangan 0.01% di bawah carbon maksimum, penambahan 0.06% di atas Mn maksimum diperbolehkan, sampai Mn maksimum mencapai 1.35 %
ASTM A 131 (2019) | D | 6 - 70 | < 25 | 0 | 25 | MS | AR / N | STANDARD SPECIFICATION FOR STRUCTURAL STEEL FOR SHIPS | 235 | - | 400 | - | 520 | - | 21 | - | 24 | - | - | - | - | - | - | - | - | 20 | - | - | - | - | - | - | - | - | - | 27 | - | - | - | - | - | - | - | 0.21 | 0.10F | 0.35 | 0.6 | - | 0.035 | 0.035 | - | - | - | See noteE | - | - | - | - | - | - | - | - | - | - | - | - | - | - | - | - | - | - | - | C + Mn/6 = 0.40 max | A. Untuk plate dengan ketebalan > 200 mm, yield strength (YS) minimum 220 N/mm² ¦ B. Untuk plate dengan lebar > 600 mm, elongasi minimum dikurangi 2% ¦ C. Untuk setiap pengurangan 0.01% di bawah carbon maksimum, penambahan 0.06% di atas Mn maksimum diperbolehkan, sampai Mn maksimum mencapai 1.35 %
ASTM A 131 (2019) | D | 6 - 70 | > 25 < 35 | 25 | 35 | MS | AR / N | STANDARD SPECIFICATION FOR STRUCTURAL STEEL FOR SHIPS | 235 | - | 400 | - | 520 | - | 21 | - | 24 | - | - | - | - | - | - | - | - | 20 | - | - | - | - | - | - | - | - | - | 27 | - | - | - | - | - | - | - | 0.21 | 0.10F | 0.35 | 0.6 | - | 0.035 | 0.035 | - | - | - | See noteE | - | - | - | - | - | - | - | - | - | - | - | - | - | - | - | - | - | - | - | C + Mn/6 = 0.40 max | A. Untuk plate dengan ketebalan > 200 mm, yield strength (YS) minimum 220 N/mm² ¦ B. Untuk plate dengan lebar > 600 mm, elongasi minimum dikurangi 2% ¦ C. Untuk setiap pengurangan 0.01% di bawah carbon maksimum, penambahan 0.06% di atas Mn maksimum diperbolehkan, sampai Mn maksimum mencapai 1.35 %
ASTM A 131 (2019) | D | 6 - 70 | > 35 < 50 | 35 | 50 | MS | N / CR / AR | STANDARD SPECIFICATION FOR STRUCTURAL STEEL FOR SHIPS | 235 | - | 400 | - | 520 | - | 21 | - | 24 | - | - | - | - | - | - | - | - | 20 | - | - | - | - | - | - | - | - | - | 27 | - | - | - | - | - | - | - | 0.21 | 0.10F | 0.35 | 0.6 | - | 0.035 | 0.035 | - | - | - | See noteE | - | - | - | - | - | - | - | - | - | - | - | - | - | - | - | - | - | - | - | C + Mn/6 = 0.40 max | A. Untuk plate dengan ketebalan > 200 mm, yield strength (YS) minimum 220 N/mm² ¦ B. Untuk plate dengan lebar > 600 mm, elongasi minimum dikurangi 2% ¦ C. Untuk setiap pengurangan 0.01% di bawah carbon maksimum, penambahan 0.06% di atas Mn maksimum diperbolehkan, sampai Mn maksimum mencapai 1.35 %
ASTM A 131 (2019) | D | 6 - 70 | > 50 < 70 | 50 | 70 | MS | N / CR / AR | STANDARD SPECIFICATION FOR STRUCTURAL STEEL FOR SHIPS | 235 | - | 400 | - | 520 | - | 21 | - | 24 | - | - | - | - | - | - | - | - | 24 | - | - | - | - | - | - | - | - | - | 34 | - | - | - | - | - | - | - | 0.21 | 0.10F | 0.35 | 0.6 | - | 0.035 | 0.035 | - | - | - | See noteE | - | - | - | - | - | - | - | - | - | - | - | - | - | - | - | - | - | - | - | C + Mn/6 = 0.40 max | A. Untuk plate dengan ketebalan > 200 mm, yield strength (YS) minimum 220 N/mm² ¦ B. Untuk plate dengan lebar > 600 mm, elongasi minimum dikurangi 2% ¦ C. Untuk setiap pengurangan 0.01% di bawah carbon maksimum, penambahan 0.06% di atas Mn maksimum diperbolehkan, sampai Mn maksimum mencapai 1.35 %
ASTM A 131 (2019) | D | 6 - 70 | > 70 < 100 | 70 | 100 | MS | N / CR / AR | STANDARD SPECIFICATION FOR STRUCTURAL STEEL FOR SHIPS | 235 | - | 400 | - | 520 | - | 21 | - | 24 | - | - | - | - | - | - | - | - | 27 | - | - | - | - | - | - | - | - | - | 41 | - | - | - | - | - | - | - | 0.21 | 0.10F | 0.35 | 0.6 | - | 0.035 | 0.035 | - | - | - | See noteE | - | - | - | - | - | - | - | - | - | - | - | - | - | - | - | - | - | - | - | C + Mn/6 = 0.40 max | A. Untuk plate dengan ketebalan > 200 mm, yield strength (YS) minimum 220 N/mm² ¦ B. Untuk plate dengan lebar > 600 mm, elongasi minimum dikurangi 2% ¦ C. Untuk setiap pengurangan 0.01% di bawah carbon maksimum, penambahan 0.06% di atas Mn maksimum diperbolehkan, sampai Mn maksimum mencapai 1.35 %
ASTM A 131 (2019) | E | 6 - 70 | < 25 | 0 | 25 | MS | N / TMCP | STANDARD SPECIFICATION FOR STRUCTURAL STEEL FOR SHIPS | 235 | - | 400 | - | 520 | - | 21 | - | 24 | - | - | - | - | - | - | - | - | - | - | 20 | - | - | - | - | - | - | - | - | - | - | 27 | - | - | - | - | 0.18 | 0.10F | 0.35 | 0.7 | - | 0.035 | 0.035 | - | - | - | See noteE | - | - | - | - | - | - | - | - | - | - | - | - | - | - | - | - | - | - | - | C + Mn/6 = 0.40 max | A. Untuk plate dengan ketebalan > 200 mm, yield strength (YS) minimum 220 N/mm² ¦ B. Untuk plate dengan lebar > 600 mm, elongasi minimum dikurangi 2% ¦ C. Untuk setiap pengurangan 0.01% di bawah carbon maksimum, penambahan 0.06% di atas Mn maksimum diperbolehkan, sampai Mn maksimum mencapai 1.35 %
ASTM A 131 (2019) | E | 6 - 70 | > 25 < 35 | 25 | 35 | MS | N / TMCP | STANDARD SPECIFICATION FOR STRUCTURAL STEEL FOR SHIPS | 235 | - | 400 | - | 520 | - | 21 | - | 24 | - | - | - | - | - | - | - | - | - | - | 20 | - | - | - | - | - | - | - | - | - | - | 27 | - | - | - | - | 0.18 | 0.10F | 0.35 | 0.7 | - | 0.035 | 0.035 | - | - | - | See noteE | - | - | - | - | - | - | - | - | - | - | - | - | - | - | - | - | - | - | - | C + Mn/6 = 0.40 max | A. Untuk plate dengan ketebalan > 200 mm, yield strength (YS) minimum 220 N/mm² ¦ B. Untuk plate dengan lebar > 600 mm, elongasi minimum dikurangi 2% ¦ C. Untuk setiap pengurangan 0.01% di bawah carbon maksimum, penambahan 0.06% di atas Mn maksimum diperbolehkan, sampai Mn maksimum mencapai 1.35 %
ASTM A 131 (2019) | E | 6 - 70 | > 35 < 50 | 35 | 50 | MS | N / TMCP | STANDARD SPECIFICATION FOR STRUCTURAL STEEL FOR SHIPS | 235 | - | 400 | - | 520 | - | 21 | - | 24 | - | - | - | - | - | - | - | - | - | - | 20 | - | - | - | - | - | - | - | - | - | - | 27 | - | - | - | - | 0.18 | 0.10F | 0.35 | 0.7 | - | 0.035 | 0.035 | - | - | - | See noteE | - | - | - | - | - | - | - | - | - | - | - | - | - | - | - | - | - | - | - | C + Mn/6 = 0.40 max | A. Untuk plate dengan ketebalan > 200 mm, yield strength (YS) minimum 220 N/mm² ¦ B. Untuk plate dengan lebar > 600 mm, elongasi minimum dikurangi 2% ¦ C. Untuk setiap pengurangan 0.01% di bawah carbon maksimum, penambahan 0.06% di atas Mn maksimum diperbolehkan, sampai Mn maksimum mencapai 1.35 %
ASTM A 131 (2019) | E | 6 - 70 | > 50 < 70 | 50 | 70 | MS | N / TMCP | STANDARD SPECIFICATION FOR STRUCTURAL STEEL FOR SHIPS | 235 | - | 400 | - | 520 | - | 21 | - | 24 | - | - | - | - | - | - | - | - | - | - | 24 | - | - | - | - | - | - | - | - | - | - | 34 | - | - | - | - | 0.18 | 0.10F | 0.35 | 0.7 | - | 0.035 | 0.035 | - | - | - | See noteE | - | - | - | - | - | - | - | - | - | - | - | - | - | - | - | - | - | - | - | C + Mn/6 = 0.40 max | A. Untuk plate dengan ketebalan > 200 mm, yield strength (YS) minimum 220 N/mm² ¦ B. Untuk plate dengan lebar > 600 mm, elongasi minimum dikurangi 2% ¦ C. Untuk setiap pengurangan 0.01% di bawah carbon maksimum, penambahan 0.06% di atas Mn maksimum diperbolehkan, sampai Mn maksimum mencapai 1.35 %
ASTM A 131 (2019) | E | 6 - 70 | > 70 < 100 | 70 | 100 | MS | N / TMCP | STANDARD SPECIFICATION FOR STRUCTURAL STEEL FOR SHIPS | 235 | - | 400 | - | 520 | - | 21 | - | 24 | - | - | - | - | - | - | - | - | - | - | 27 | - | - | - | - | - | - | - | - | - | - | 41 | - | - | - | - | 0.18 | 0.10F | 0.35 | 0.7 | - | 0.035 | 0.035 | - | - | - | See noteE | - | - | - | - | - | - | - | - | - | - | - | - | - | - | - | - | - | - | - | C + Mn/6 = 0.40 max | A. Untuk plate dengan ketebalan > 200 mm, yield strength (YS) minimum 220 N/mm² ¦ B. Untuk plate dengan lebar > 600 mm, elongasi minimum dikurangi 2% ¦ C. Untuk setiap pengurangan 0.01% di bawah carbon maksimum, penambahan 0.06% di atas Mn maksimum diperbolehkan, sampai Mn maksimum mencapai 1.35 %
ASTM A 131 (2019) | AH32 | 8 - 70 | > 6.4 < 12.5 | 6.4 | 12.5 | S. B. Q HS | N / TMCP / CR | STANDARD SPECIFICATION FOR STRUCTURAL STEEL FOR SHIPS | 315 | - | 440 | - | 590 | - | 19 | - | 22 | - | - | - | - | - | - | 22 | - | - | - | - | - | - | - | 31 | - | - | - | - | - | - | - | - | - | - | - | 0.18 | 0.10F | 0.5 | 0.90G | 1.6 | 0.035 | 0.035 | - | 0.02 | - | 0.35 | - | 0.2 | - | 0.4 | 0.08 | 0.015H | - | 0.02H | 0.05 | 0.05H | 0.1 | - | - | - | - | - | - | 0.36 | - | - | A. Untuk plate dengan ketebalan > 200 mm, yield strength (YS) minimum 220 N/mm² ¦ B. Untuk plate dengan lebar > 600 mm, elongasi minimum dikurangi 2% ¦ C. Untuk setiap pengurangan 0.01% di bawah carbon maksimum, penambahan 0.06% di atas Mn maksimum diperbolehkan, sampai Mn maksimum mencapai 1.35 %
ASTM A 131 (2019) | AH32 | 8 - 70 | > 12.5 < 20 | 12.5 | 20 | S. B. Q HS | N / TMCP / CR | STANDARD SPECIFICATION FOR STRUCTURAL STEEL FOR SHIPS | 315 | - | 440 | - | 590 | - | 19 | - | 22 | - | - | - | - | - | - | 22 | - | - | - | - | - | - | - | 31 | - | - | - | - | - | - | - | - | - | - | - | 0.18 | 0.10F | 0.5 | 0.9 | 1.6 | 0.035 | 0.035 | - | 0.02 | - | 0.35 | - | 0.2 | - | 0.4 | 0.08 | 0.015H | - | 0.02H | 0.05 | 0.05H | 0.1 | - | - | - | - | - | - | 0.36 | - | - | A. Untuk plate dengan ketebalan > 200 mm, yield strength (YS) minimum 220 N/mm² ¦ B. Untuk plate dengan lebar > 600 mm, elongasi minimum dikurangi 2% ¦ C. Untuk setiap pengurangan 0.01% di bawah carbon maksimum, penambahan 0.06% di atas Mn maksimum diperbolehkan, sampai Mn maksimum mencapai 1.35 %
ASTM A 131 (2019) | AH32 | 8 - 70 | > 20 < 25 | 20 | 25 | S. B. Q HS | N / TMCP / CR | STANDARD SPECIFICATION FOR STRUCTURAL STEEL FOR SHIPS | 315 | - | 440 | - | 590 | - | 19 | - | 22 | - | - | - | - | - | - | 22 | - | - | - | - | - | - | - | 31 | - | - | - | - | - | - | - | - | - | - | - | 0.18 | 0.10F | 0.5 | 0.9 | 1.6 | 0.035 | 0.035 | - | 0.02 | - | 0.35 | - | 0.2 | - | 0.4 | 0.08 | 0.015H | - | 0.02H | 0.05 | 0.05H | 0.1 | - | - | - | - | - | - | 0.36 | - | - | A. Untuk plate dengan ketebalan > 200 mm, yield strength (YS) minimum 220 N/mm² ¦ B. Untuk plate dengan lebar > 600 mm, elongasi minimum dikurangi 2% ¦ C. Untuk setiap pengurangan 0.01% di bawah carbon maksimum, penambahan 0.06% di atas Mn maksimum diperbolehkan, sampai Mn maksimum mencapai 1.35 %
ASTM A 131 (2019) | AH32 | 8 - 70 | > 25 < 35 | 25 | 35 | S. B. Q HS | N / TMCP / CR | STANDARD SPECIFICATION FOR STRUCTURAL STEEL FOR SHIPS | 315 | - | 440 | - | 590 | - | 19 | - | 22 | - | - | - | - | - | - | 22 | - | - | - | - | - | - | - | 31 | - | - | - | - | - | - | - | - | - | - | - | 0.18 | 0.10F | 0.5 | 0.9 | 1.6 | 0.035 | 0.035 | - | 0.02 | - | 0.35 | - | 0.2 | - | 0.4 | 0.08 | 0.015H | - | 0.02H | 0.05 | 0.05H | 0.1 | - | - | - | - | - | - | 0.36 | - | - | A. Untuk plate dengan ketebalan > 200 mm, yield strength (YS) minimum 220 N/mm² ¦ B. Untuk plate dengan lebar > 600 mm, elongasi minimum dikurangi 2% ¦ C. Untuk setiap pengurangan 0.01% di bawah carbon maksimum, penambahan 0.06% di atas Mn maksimum diperbolehkan, sampai Mn maksimum mencapai 1.35 %
ASTM A 131 (2019) | AH32 | 8 - 70 | > 35 < 50 | 35 | 50 | S. B. Q HS | N / TMCP / CR | STANDARD SPECIFICATION FOR STRUCTURAL STEEL FOR SHIPS | 315 | - | 440 | - | 590 | - | 19 | - | 22 | - | - | - | - | - | - | 22 | - | - | - | - | - | - | - | 31 | - | - | - | - | - | - | - | - | - | - | - | 0.18 | 0.10F | 0.5 | 0.9 | 1.6 | 0.035 | 0.035 | - | 0.02 | - | 0.35 | - | 0.2 | - | 0.4 | 0.08 | 0.015H | - | 0.02H | 0.05 | 0.05H | 0.1 | - | - | - | - | - | - | 0.36 | - | - | A. Untuk plate dengan ketebalan > 200 mm, yield strength (YS) minimum 220 N/mm² ¦ B. Untuk plate dengan lebar > 600 mm, elongasi minimum dikurangi 2% ¦ C. Untuk setiap pengurangan 0.01% di bawah carbon maksimum, penambahan 0.06% di atas Mn maksimum diperbolehkan, sampai Mn maksimum mencapai 1.35 %
ASTM A 131 (2019) | AH32 | 8 - 70 | > 50 < 70 | 50 | 70 | S. B. Q HS | N / CR | STANDARD SPECIFICATION FOR STRUCTURAL STEEL FOR SHIPS | 315 | - | 440 | - | 590 | - | 19 | - | 22 | - | - | - | - | - | - | 26 | - | - | - | - | - | - | - | 38 | - | - | - | - | - | - | - | - | - | - | - | 0.18 | 0.10F | 0.5 | 0.9 | 1.6 | 0.035 | 0.035 | - | 0.02 | - | 0.35 | - | 0.2 | - | 0.4 | 0.08 | 0.015H | - | 0.02H | 0.05 | 0.05H | 0.1 | - | - | - | - | - | - | 0.38 | - | - | A. Untuk plate dengan ketebalan > 200 mm, yield strength (YS) minimum 220 N/mm² ¦ B. Untuk plate dengan lebar > 600 mm, elongasi minimum dikurangi 2% ¦ C. Untuk setiap pengurangan 0.01% di bawah carbon maksimum, penambahan 0.06% di atas Mn maksimum diperbolehkan, sampai Mn maksimum mencapai 1.35 %
ASTM A 131 (2019) | AH32 | 8 - 70 | > 70 < 100 | 70 | 100 | S. B. Q HS | N / CR | STANDARD SPECIFICATION FOR STRUCTURAL STEEL FOR SHIPS | 315 | - | 440 | - | 590 | - | 19 | - | 22 | - | - | - | - | - | - | 31 | - | - | - | - | - | - | - | 46 | - | - | - | - | - | - | - | - | - | - | - | 0.18 | 0.10F | 0.5 | 0.9 | 1.6 | 0.035 | 0.035 | - | 0.02 | - | 0.35 | - | 0.2 | - | 0.4 | 0.08 | 0.015H | - | 0.02H | 0.05 | 0.05H | 0.1 | - | - | - | - | - | - | 0.38 | - | - | A. Untuk plate dengan ketebalan > 200 mm, yield strength (YS) minimum 220 N/mm² ¦ B. Untuk plate dengan lebar > 600 mm, elongasi minimum dikurangi 2% ¦ C. Untuk setiap pengurangan 0.01% di bawah carbon maksimum, penambahan 0.06% di atas Mn maksimum diperbolehkan, sampai Mn maksimum mencapai 1.35 %
ASTM A 131 (2019) | DH32 | 8 - 70 | > 6.4 < 12.5 | 6.4 | 12.5 | S. B. Q HS | N / TMCP / CR | STANDARD SPECIFICATION FOR STRUCTURAL STEEL FOR SHIPS | 315 | - | - | - | - | - | 19 | - | 22 | - | - | - | - | - | - | - | - | 22 | - | - | - | - | - | - | - | - | - | 31 | - | - | - | - | - | - | - | 0.18 | 0.10F | 0.5 | 0.90G | 1.6 | 0.035 | 0.035 | - | 0.02 | - | 0.35 | - | 0.2 | - | 0.4 | 0.08 | 0.015H | - | 0.02H | 0.05 | 0.05H | 0.1 | - | - | - | - | - | - | 0.36 | - | - | -
ASTM A 131 (2019) | DH32 | 8 - 70 | > 12.5 < 20 | 12.5 | 20 | S. B. Q HS | N / TMCP / CR | STANDARD SPECIFICATION FOR STRUCTURAL STEEL FOR SHIPS | 315 | - | - | - | - | - | 19 | - | 22 | - | - | - | - | - | - | - | - | 22 | - | - | - | - | - | - | - | - | - | 31 | - | - | - | - | - | - | - | 0.18 | 0.10F | 0.5 | 0.9 | 1.6 | 0.035 | 0.035 | - | 0.02 | - | 0.35 | - | 0.2 | - | 0.4 | 0.08 | 0.015H | - | 0.02H | 0.05 | 0.05H | 0.1 | - | - | - | - | - | - | 0.36 | - | - | -
ASTM A 131 (2019) | DH32 | 8 - 70 | > 20 < 25 | 20 | 25 | S. B. Q HS | N / TMCP / CR | STANDARD SPECIFICATION FOR STRUCTURAL STEEL FOR SHIPS | 315 | - | - | - | - | - | 19 | - | 22 | - | - | - | - | - | - | - | - | 22 | - | - | - | - | - | - | - | - | - | 31 | - | - | - | - | - | - | - | 0.18 | 0.10F | 0.5 | 0.9 | 1.6 | 0.035 | 0.035 | - | 0.02 | - | 0.35 | - | 0.2 | - | 0.4 | 0.08 | 0.015H | - | 0.02H | 0.05 | 0.05H | 0.1 | - | - | - | - | - | - | 0.36 | - | - | -
ASTM A 131 (2019) | DH32 | 8 - 70 | > 25 < 35 | 25 | 35 | S. B. Q HS | N / TMCP / CR | STANDARD SPECIFICATION FOR STRUCTURAL STEEL FOR SHIPS | 315 | - | - | - | - | - | 19 | - | 22 | - | - | - | - | - | - | - | - | 22 | - | - | - | - | - | - | - | - | - | 31 | - | - | - | - | - | - | - | 0.18 | 0.10F | 0.5 | 0.9 | 1.6 | 0.035 | 0.035 | - | 0.02 | - | 0.35 | - | 0.2 | - | 0.4 | 0.08 | 0.015H | - | 0.02H | 0.05 | 0.05H | 0.1 | - | - | - | - | - | - | 0.36 | - | - | -
ASTM A 131 (2019) | DH32 | 8 - 70 | > 35 < 50 | 35 | 50 | S. B. Q HS | N / TMCP / CR | STANDARD SPECIFICATION FOR STRUCTURAL STEEL FOR SHIPS | 315 | - | - | - | - | - | 19 | - | 22 | - | - | - | - | - | - | - | - | 22 | - | - | - | - | - | - | - | - | - | 31 | - | - | - | - | - | - | - | 0.18 | 0.10F | 0.5 | 0.9 | 1.6 | 0.035 | 0.035 | - | 0.02 | - | 0.35 | - | 0.2 | - | 0.4 | 0.08 | 0.015H | - | 0.02H | 0.05 | 0.05H | 0.1 | - | - | - | - | - | - | 0.36 | - | - | -
ASTM A 131 (2019) | DH32 | 8 - 70 | > 50 < 70 | 50 | 70 | S. B. Q HS | N / CR | STANDARD SPECIFICATION FOR STRUCTURAL STEEL FOR SHIPS | 315 | - | - | - | - | - | 19 | - | 22 | - | - | - | - | - | - | - | - | 26 | - | - | - | - | - | - | - | - | - | 38 | - | - | - | - | - | - | - | 0.18 | 0.10F | 0.5 | 0.9 | 1.6 | 0.035 | 0.035 | - | 0.02 | - | 0.35 | - | 0.2 | - | 0.4 | 0.08 | 0.015H | - | 0.02H | 0.05 | 0.05H | 0.1 | - | - | - | - | - | - | 0.38 | - | - | -
ASTM A 131 (2019) | DH32 | 8 - 70 | > 70 < 100 | 70 | 100 | S. B. Q HS | N / CR | STANDARD SPECIFICATION FOR STRUCTURAL STEEL FOR SHIPS | 315 | - | - | - | - | - | 19 | - | 22 | - | - | - | - | - | - | - | - | 31 | - | - | - | - | - | - | - | - | - | 46 | - | - | - | - | - | - | - | 0.18 | 0.10F | 0.5 | 0.9 | 1.6 | 0.035 | 0.035 | - | 0.02 | - | 0.35 | - | 0.2 | - | 0.4 | 0.08 | 0.015H | - | 0.02H | 0.05 | 0.05H | 0.1 | - | - | - | - | - | - | 0.38 | - | - | -
ASTM A 131 (2019) | EH32 | 8 - 70 | > 6.4 < 12.5 | 6.4 | 12.5 | S. B. Q HS | N / TMCP | STANDARD SPECIFICATION FOR STRUCTURAL STEEL FOR SHIPS | 315 | - | - | - | - | - | 19 | - | 22 | - | - | - | - | - | - | - | - | - | - | 22 | - | - | - | - | - | - | - | - | - | - | 31 | - | - | - | - | 0.18 | 0.10F | 0.5 | 0.90G | 1.6 | 0.035 | 0.035 | - | 0.02 | - | 0.35 | - | 0.2 | - | 0.4 | 0.08 | 0.015H | - | 0.02H | 0.05 | 0.05H | 0.1 | - | - | - | - | - | - | 0.36 | - | - | -
ASTM A 131 (2019) | EH32 | 8 - 70 | > 12.5 < 20 | 12.5 | 20 | S. B. Q HS | N / TMCP | STANDARD SPECIFICATION FOR STRUCTURAL STEEL FOR SHIPS | 315 | - | - | - | - | - | 19 | - | 22 | - | - | - | - | - | - | - | - | - | - | 22 | - | - | - | - | - | - | - | - | - | - | 31 | - | - | - | - | 0.18 | 0.10F | 0.5 | 0.9 | 1.6 | 0.035 | 0.035 | - | 0.02 | - | 0.35 | - | 0.2 | - | 0.4 | 0.08 | 0.015H | - | 0.02H | 0.05 | 0.05H | 0.1 | - | - | - | - | - | - | 0.36 | - | - | -
ASTM A 131 (2019) | EH32 | 8 - 70 | > 20 < 25 | 20 | 25 | S. B. Q HS | N / TMCP | STANDARD SPECIFICATION FOR STRUCTURAL STEEL FOR SHIPS | 315 | - | - | - | - | - | 19 | - | 22 | - | - | - | - | - | - | - | - | - | - | 22 | - | - | - | - | - | - | - | - | - | - | 31 | - | - | - | - | 0.18 | 0.10F | 0.5 | 0.9 | 1.6 | 0.035 | 0.035 | - | 0.02 | - | 0.35 | - | 0.2 | - | 0.4 | 0.08 | 0.015H | - | 0.02H | 0.05 | 0.05H | 0.1 | - | - | - | - | - | - | 0.36 | - | - | -
ASTM A 131 (2019) | EH32 | 8 - 70 | > 25 < 35 | 25 | 35 | S. B. Q HS | N / TMCP | STANDARD SPECIFICATION FOR STRUCTURAL STEEL FOR SHIPS | 315 | - | - | - | - | - | 19 | - | 22 | - | - | - | - | - | - | - | - | - | - | 22 | - | - | - | - | - | - | - | - | - | - | 31 | - | - | - | - | 0.18 | 0.10F | 0.5 | 0.9 | 1.6 | 0.035 | 0.035 | - | 0.02 | - | 0.35 | - | 0.2 | - | 0.4 | 0.08 | 0.015H | - | 0.02H | 0.05 | 0.05H | 0.1 | - | - | - | - | - | - | 0.36 | - | - | -
ASTM A 131 (2019) | EH32 | 8 - 70 | > 35 < 50 | 35 | 50 | S. B. Q HS | N / TMCP | STANDARD SPECIFICATION FOR STRUCTURAL STEEL FOR SHIPS | 315 | - | - | - | - | - | 19 | - | 22 | - | - | - | - | - | - | - | - | - | - | 22 | - | - | - | - | - | - | - | - | - | - | 31 | - | - | - | - | 0.18 | 0.10F | 0.5 | 0.9 | 1.6 | 0.035 | 0.035 | - | 0.02 | - | 0.35 | - | 0.2 | - | 0.4 | 0.08 | 0.015H | - | 0.02H | 0.05 | 0.05H | 0.1 | - | - | - | - | - | - | 0.36 | - | - | -
ASTM A 131 (2019) | EH32 | 8 - 70 | > 50 < 70 | 50 | 70 | S. B. Q HS | N | STANDARD SPECIFICATION FOR STRUCTURAL STEEL FOR SHIPS | 315 | - | - | - | - | - | 19 | - | 22 | - | - | - | - | - | - | - | - | - | - | 26 | - | - | - | - | - | - | - | - | - | - | 38 | - | - | - | - | 0.18 | 0.10F | 0.5 | 0.9 | 1.6 | 0.035 | 0.035 | - | 0.02 | - | 0.35 | - | 0.2 | - | 0.4 | 0.08 | 0.015H | - | 0.02H | 0.05 | 0.05H | 0.1 | - | - | - | - | - | - | 0.38 | - | - | -
ASTM A 131 (2019) | EH32 | 8 - 70 | > 70 < 100 | 70 | 100 | S. B. Q HS | N | STANDARD SPECIFICATION FOR STRUCTURAL STEEL FOR SHIPS | 315 | - | - | - | - | - | 19 | - | 22 | - | - | - | - | - | - | - | - | - | - | 31 | - | - | - | - | - | - | - | - | - | - | 46 | - | - | - | - | 0.18 | 0.10F | 0.5 | 0.9 | 1.6 | 0.035 | 0.035 | - | 0.02 | - | 0.35 | - | 0.2 | - | 0.4 | 0.08 | 0.015H | - | 0.02H | 0.05 | 0.05H | 0.1 | - | - | - | - | - | - | 0.38 | - | - | -
ASTM A 131 (2019) | AH36 | 8 - 70 | > 6.4 < 12.5 | 6.4 | 12.5 | S. B. Q HS | N / TMCP / CR | STANDARD SPECIFICATION FOR STRUCTURAL STEEL FOR SHIPS | 355 | - | - | - | - | - | 19 | - | 22 | - | - | - | - | - | - | 24 | - | - | - | - | - | - | - | 34 | - | - | - | - | - | - | - | - | - | - | - | 0.18 | 0.10F | 0.5 | 0.90G | 1.6 | 0.035 | 0.035 | - | 0.02 | - | 0.35 | - | 0.2 | - | 0.4 | 0.08 | 0.015H | - | 0.02H | 0.05 | 0.05H | 0.1 | - | - | - | - | - | - | 0.38 | - | - | -
ASTM A 131 (2019) | AH36 | 8 - 70 | > 12.5 < 20 | 12.5 | 20 | S. B. Q HS | N / TMCP / CR | STANDARD SPECIFICATION FOR STRUCTURAL STEEL FOR SHIPS | 355 | - | - | - | - | - | 19 | - | 22 | - | - | - | - | - | - | 24 | - | - | - | - | - | - | - | 34 | - | - | - | - | - | - | - | - | - | - | - | 0.18 | 0.10F | 0.5 | 0.9 | 1.6 | 0.035 | 0.035 | - | 0.02 | - | 0.35 | - | 0.2 | - | 0.4 | 0.08 | 0.015H | - | 0.02H | 0.05 | 0.05H | 0.1 | - | - | - | - | - | - | 0.38 | - | - | -
ASTM A 131 (2019) | AH36 | 8 - 70 | > 20 < 25 | 20 | 25 | S. B. Q HS | N / TMCP / CR | STANDARD SPECIFICATION FOR STRUCTURAL STEEL FOR SHIPS | 355 | - | - | - | - | - | 19 | - | 22 | - | - | - | - | - | - | 24 | - | - | - | - | - | - | - | 34 | - | - | - | - | - | - | - | - | - | - | - | 0.18 | 0.10F | 0.5 | 0.9 | 1.6 | 0.035 | 0.035 | - | 0.02 | - | 0.35 | - | 0.2 | - | 0.4 | 0.08 | 0.015H | - | 0.02H | 0.05 | 0.05H | 0.1 | - | - | - | - | - | - | 0.38 | - | - | -
ASTM A 131 (2019) | AH36 | 8 - 70 | > 25 < 35 | 25 | 35 | S. B. Q HS | N / TMCP / CR | STANDARD SPECIFICATION FOR STRUCTURAL STEEL FOR SHIPS | 355 | - | - | - | - | - | 19 | - | 22 | - | - | - | - | - | - | 24 | - | - | - | - | - | - | - | 34 | - | - | - | - | - | - | - | - | - | - | - | 0.18 | 0.10F | 0.5 | 0.9 | 1.6 | 0.035 | 0.035 | - | 0.02 | - | 0.35 | - | 0.2 | - | 0.4 | 0.08 | 0.015H | - | 0.02H | 0.05 | 0.05H | 0.1 | - | - | - | - | - | - | 0.38 | - | - | -
ASTM A 131 (2019) | AH36 | 8 - 70 | > 35 < 50 | 35 | 50 | S. B. Q HS | N / TMCP / CR | STANDARD SPECIFICATION FOR STRUCTURAL STEEL FOR SHIPS | 355 | - | - | - | - | - | 19 | - | 22 | - | - | - | - | - | - | 24 | - | - | - | - | - | - | - | 34 | - | - | - | - | - | - | - | - | - | - | - | 0.18 | 0.10F | 0.5 | 0.9 | 1.6 | 0.035 | 0.035 | - | 0.02 | - | 0.35 | - | 0.2 | - | 0.4 | 0.08 | 0.015H | - | 0.02H | 0.05 | 0.05H | 0.1 | - | - | - | - | - | - | 0.38 | - | - | -
ASTM A 131 (2019) | AH36 | 8 - 70 | > 50 < 70 | 50 | 70 | S. B. Q HS | N / CR | STANDARD SPECIFICATION FOR STRUCTURAL STEEL FOR SHIPS | 355 | - | - | - | - | - | 19 | - | 22 | - | - | - | - | - | - | 27 | - | - | - | - | - | - | - | 41 | - | - | - | - | - | - | - | - | - | - | - | 0.18 | 0.10F | 0.5 | 0.9 | 1.6 | 0.035 | 0.035 | - | 0.02 | - | 0.35 | - | 0.2 | - | 0.4 | 0.08 | 0.015H | - | 0.02H | 0.05 | 0.05H | 0.1 | - | - | - | - | - | - | 0.4 | - | - | -
ASTM A 131 (2019) | AH36 | 8 - 70 | > 70 < 100 | 70 | 100 | S. B. Q HS | N / CR | STANDARD SPECIFICATION FOR STRUCTURAL STEEL FOR SHIPS | 355 | - | - | - | - | - | 19 | - | 22 | - | - | - | - | - | - | 34 | - | - | - | - | - | - | - | 50 | - | - | - | - | - | - | - | - | - | - | - | 0.18 | 0.10F | 0.5 | 0.9 | 1.6 | 0.035 | 0.035 | - | 0.02 | - | 0.35 | - | 0.2 | - | 0.4 | 0.08 | 0.015H | - | 0.02H | 0.05 | 0.05H | 0.1 | - | - | - | - | - | - | 0.4 | - | - | -
ASTM A 131 (2019) | DH36 | 8 - 70 | > 6.4 < 12.5 | 6.4 | 12.5 | S. B. Q HS | N / TMCP / CR | STANDARD SPECIFICATION FOR STRUCTURAL STEEL FOR SHIPS | 355 | - | - | - | - | - | 19 | - | 22 | - | - | - | - | - | - | - | - | 24 | - | - | - | - | - | - | - | - | - | 34 | - | - | - | - | - | - | - | 0.18 | 0.10F | 0.5 | 0.90G | 1.6 | 0.035 | 0.035 | - | 0.02 | - | 0.35 | - | 0.2 | - | 0.4 | 0.08 | 0.015H | - | 0.02H | 0.05 | 0.05H | 0.1 | - | - | - | - | - | - | 0.38 | - | - | -
ASTM A 131 (2019) | DH36 | 8 - 70 | > 12.5 < 20 | 12.5 | 20 | S. B. Q HS | N / TMCP / CR | STANDARD SPECIFICATION FOR STRUCTURAL STEEL FOR SHIPS | 355 | - | - | - | - | - | 19 | - | 22 | - | - | - | - | - | - | - | - | 24 | - | - | - | - | - | - | - | - | - | 34 | - | - | - | - | - | - | - | 0.18 | 0.10F | 0.5 | 0.9 | 1.6 | 0.035 | 0.035 | - | 0.02 | - | 0.35 | - | 0.2 | - | 0.4 | 0.08 | 0.015H | - | 0.02H | 0.05 | 0.05H | 0.1 | - | - | - | - | - | - | 0.38 | - | - | -
ASTM A 131 (2019) | DH36 | 8 - 70 | > 20 < 25 | 20 | 25 | S. B. Q HS | N / TMCP / CR | STANDARD SPECIFICATION FOR STRUCTURAL STEEL FOR SHIPS | 355 | - | - | - | - | - | 19 | - | 22 | - | - | - | - | - | - | - | - | 24 | - | - | - | - | - | - | - | - | - | 34 | - | - | - | - | - | - | - | 0.18 | 0.10F | 0.5 | 0.9 | 1.6 | 0.035 | 0.035 | - | 0.02 | - | 0.35 | - | 0.2 | - | 0.4 | 0.08 | 0.015H | - | 0.02H | 0.05 | 0.05H | 0.1 | - | - | - | - | - | - | 0.38 | - | - | -
ASTM A 131 (2019) | DH36 | 8 - 70 | > 25 < 35 | 25 | 35 | S. B. Q HS | N / TMCP / CR | STANDARD SPECIFICATION FOR STRUCTURAL STEEL FOR SHIPS | 355 | - | - | - | - | - | 19 | - | 22 | - | - | - | - | - | - | - | - | 24 | - | - | - | - | - | - | - | - | - | 34 | - | - | - | - | - | - | - | 0.18 | 0.10F | 0.5 | 0.9 | 1.6 | 0.035 | 0.035 | - | 0.02 | - | 0.35 | - | 0.2 | - | 0.4 | 0.08 | 0.015H | - | 0.02H | 0.05 | 0.05H | 0.1 | - | - | - | - | - | - | 0.38 | - | - | -
ASTM A 131 (2019) | DH36 | 8 - 70 | > 35 < 50 | 35 | 50 | S. B. Q HS | N / TMCP / CR | STANDARD SPECIFICATION FOR STRUCTURAL STEEL FOR SHIPS | 355 | - | - | - | - | - | 19 | - | 22 | - | - | - | - | - | - | - | - | 24 | - | - | - | - | - | - | - | - | - | 34 | - | - | - | - | - | - | - | 0.18 | 0.10F | 0.5 | 0.9 | 1.6 | 0.035 | 0.035 | - | 0.02 | - | 0.35 | - | 0.2 | - | 0.4 | 0.08 | 0.015H | - | 0.02H | 0.05 | 0.05H | 0.1 | - | - | - | - | - | - | 0.38 | - | - | -
ASTM A 131 (2019) | DH36 | 8 - 70 | > 50 < 70 | 50 | 70 | S. B. Q HS | N / CR | STANDARD SPECIFICATION FOR STRUCTURAL STEEL FOR SHIPS | 355 | - | - | - | - | - | 19 | - | 22 | - | - | - | - | - | - | - | - | 27 | - | - | - | - | - | - | - | - | - | 41 | - | - | - | - | - | - | - | 0.18 | 0.10F | 0.5 | 0.9 | 1.6 | 0.035 | 0.035 | - | 0.02 | - | 0.35 | - | 0.2 | - | 0.4 | 0.08 | 0.015H | - | 0.02H | 0.05 | 0.05H | 0.1 | - | - | - | - | - | - | 0.4 | - | - | -
ASTM A 131 (2019) | DH36 | 8 - 70 | > 70 < 100 | 70 | 100 | S. B. Q HS | N / CR | STANDARD SPECIFICATION FOR STRUCTURAL STEEL FOR SHIPS | 355 | - | - | - | - | - | 19 | - | 22 | - | - | - | - | - | - | - | - | 34 | - | - | - | - | - | - | - | - | - | 50 | - | - | - | - | - | - | - | 0.18 | 0.10F | 0.5 | 0.9 | 1.6 | 0.035 | 0.035 | - | 0.02 | - | 0.35 | - | 0.2 | - | 0.4 | 0.08 | 0.015H | - | 0.02H | 0.05 | 0.05H | 0.1 | - | - | - | - | - | - | 0.4 | - | - | -
ASTM A 131 (2019) | EH36 | 8 - 70 | > 6.4 < 12.5 | 6.4 | 12.5 | S. B. Q HS | N / TMCP | STANDARD SPECIFICATION FOR STRUCTURAL STEEL FOR SHIPS | 355 | - | - | - | - | - | 19 | - | 22 | - | - | - | - | - | - | - | - | - | - | 24 | - | - | - | - | - | - | - | - | - | - | 34 | - | - | - | - | 0.18 | 0.10F | 0.5 | 0.90G | 1.6 | 0.035 | 0.035 | - | 0.02 | - | 0.35 | - | 0.2 | - | 0.4 | 0.08 | 0.015H | - | 0.02H | 0.05 | 0.05H | 0.1 | - | - | - | - | - | - | 0.38 | - | - | -
ASTM A 131 (2019) | EH36 | 8 - 70 | > 12.5 < 20 | 12.5 | 20 | S. B. Q HS | N / TMCP | STANDARD SPECIFICATION FOR STRUCTURAL STEEL FOR SHIPS | 355 | - | - | - | - | - | 19 | - | 22 | - | - | - | - | - | - | - | - | - | - | 24 | - | - | - | - | - | - | - | - | - | - | 34 | - | - | - | - | 0.18 | 0.10F | 0.5 | 0.9 | 1.6 | 0.035 | 0.035 | - | 0.02 | - | 0.35 | - | 0.2 | - | 0.4 | 0.08 | 0.015H | - | 0.02H | 0.05 | 0.05H | 0.1 | - | - | - | - | - | - | 0.38 | - | - | -
ASTM A 131 (2019) | EH36 | 8 - 70 | > 20 < 25 | 20 | 25 | S. B. Q HS | N / TMCP | STANDARD SPECIFICATION FOR STRUCTURAL STEEL FOR SHIPS | 355 | - | - | - | - | - | 19 | - | 22 | - | - | - | - | - | - | - | - | - | - | 24 | - | - | - | - | - | - | - | - | - | - | 34 | - | - | - | - | 0.18 | 0.10F | 0.5 | 0.9 | 1.6 | 0.035 | 0.035 | - | 0.02 | - | 0.35 | - | 0.2 | - | 0.4 | 0.08 | 0.015H | - | 0.02H | 0.05 | 0.05H | 0.1 | - | - | - | - | - | - | 0.38 | - | - | -
ASTM A 131 (2019) | EH36 | 8 - 70 | > 25 < 35 | 25 | 35 | S. B. Q HS | N / TMCP | STANDARD SPECIFICATION FOR STRUCTURAL STEEL FOR SHIPS | 355 | - | - | - | - | - | 19 | - | 22 | - | - | - | - | - | - | - | - | - | - | 24 | - | - | - | - | - | - | - | - | - | - | 34 | - | - | - | - | 0.18 | 0.10F | 0.5 | 0.9 | 1.6 | 0.035 | 0.035 | - | 0.02 | - | 0.35 | - | 0.2 | - | 0.4 | 0.08 | 0.015H | - | 0.02H | 0.05 | 0.05H | 0.1 | - | - | - | - | - | - | 0.38 | - | - | -
ASTM A 131 (2019) | EH36 | 8 - 70 | > 35 < 50 | 35 | 50 | S. B. Q HS | N / TMCP | STANDARD SPECIFICATION FOR STRUCTURAL STEEL FOR SHIPS | 355 | - | - | - | - | - | 19 | - | 22 | - | - | - | - | - | - | - | - | - | - | 24 | - | - | - | - | - | - | - | - | - | - | 34 | - | - | - | - | 0.18 | 0.10F | 0.5 | 0.9 | 1.6 | 0.035 | 0.035 | - | 0.02 | - | 0.35 | - | 0.2 | - | 0.4 | 0.08 | 0.015H | - | 0.02H | 0.05 | 0.05H | 0.1 | - | - | - | - | - | - | 0.38 | - | - | -
ASTM A 131 (2019) | EH36 | 8 - 70 | > 50 < 70 | 50 | 70 | S. B. Q HS | N | STANDARD SPECIFICATION FOR STRUCTURAL STEEL FOR SHIPS | 355 | - | - | - | - | - | 19 | - | 22 | - | - | - | - | - | - | - | - | - | - | 27 | - | - | - | - | - | - | - | - | - | - | 41 | - | - | - | - | 0.18 | 0.10F | 0.5 | 0.9 | 1.6 | 0.035 | 0.035 | - | 0.02 | - | 0.35 | - | 0.2 | - | 0.4 | 0.08 | 0.015H | - | 0.02H | 0.05 | 0.05H | 0.1 | - | - | - | - | - | - | 0.4 | - | - | -
ASTM A 131 (2019) | EH36 | 8 - 70 | > 70 < 100 | 70 | 100 | S. B. Q HS | N | STANDARD SPECIFICATION FOR STRUCTURAL STEEL FOR SHIPS | 355 | - | - | - | - | - | 19 | - | 22 | - | - | - | - | - | - | - | - | - | - | 34 | - | - | - | - | - | - | - | - | - | - | 50 | - | - | - | - | 0.18 | 0.10F | 0.5 | 0.9 | 1.6 | 0.035 | 0.035 | - | 0.02 | - | 0.35 | - | 0.2 | - | 0.4 | 0.08 | 0.015H | - | 0.02H | 0.05 | 0.05H | 0.1 | - | - | - | - | - | - | 0.4 | - | - | -
ASTM A 131 (2019) | AH40 | 8 - 70 | > 6.4 < 12.5 | 6.4 | 12.5 | S. B. Q HS | N / TMCP / CR | STANDARD SPECIFICATION FOR STRUCTURAL STEEL FOR SHIPS | 390 | - | 510 | - | 650 | - | 19 | - | 22 | - | - | - | - | - | - | 26 | - | - | - | - | - | - | - | 39 | - | - | - | - | - | - | - | - | - | - | - | 0.18 | 0.10F | 0.5 | 0.90G | 1.6 | 0.035 | 0.035 | - | 0.02 | - | 0.35 | - | 0.2 | - | 0.4 | 0.08 | 0.015H | - | 0.02H | 0.05 | 0.05H | 0.1 | - | - | - | - | - | - | 0.4 | - | - | D. Impact test untuk grade A tidak diperlukan jika material diproduksi dengan fine grain practice dan Normalized ¦ E. Persentase kandungan Cu, Cr, Ni, dan Mo bisa dicantumkan < 0.02% jika kandungannya tidak lebih dari 0.02% ¦ F. Jika kandungan acid soluble Al tidak kurang dari 0.015 %, persentase minimum silikon tidak berlaku ¦ G. Untuk ketebalan < 12.5 mm kandungan minimum Mn 0.70% ¦ H. Jika Nb dan Al digunakan dalam kombinasi, Nb minimum menjadi 0.010% dan acid soluble Al minimum menjadi 0.010%, atau Al total minimum 0.015%. Jika V dan Al digunakan dalam kombinasi, V minimum menjadi 0.030% dan acid soluble Al minimum menjadi 0.010%, atau Al total minimum 0.015% ¦ I. Untuk plate dengan lebar > 600 mm, elongasi minimum dikurangi 2%
ASTM A 131 (2019) | AH40 | 8 - 70 | > 12.5 < 20 | 12.5 | 20 | S. B. Q HS | N / TMCP / CR | STANDARD SPECIFICATION FOR STRUCTURAL STEEL FOR SHIPS | 390 | - | 510 | - | 650 | - | 19 | - | 22 | - | - | - | - | - | - | 26 | - | - | - | - | - | - | - | 39 | - | - | - | - | - | - | - | - | - | - | - | 0.18 | 0.10F | 0.5 | 0.9 | 1.6 | 0.035 | 0.035 | - | 0.02 | - | 0.35 | - | 0.2 | - | 0.4 | 0.08 | 0.015H | - | 0.02H | 0.05 | 0.05H | 0.1 | - | - | - | - | - | - | 0.4 | - | - | D. Impact test untuk grade A tidak diperlukan jika material diproduksi dengan fine grain practice dan Normalized ¦ E. Persentase kandungan Cu, Cr, Ni, dan Mo bisa dicantumkan < 0.02% jika kandungannya tidak lebih dari 0.02% ¦ F. Jika kandungan acid soluble Al tidak kurang dari 0.015 %, persentase minimum silikon tidak berlaku ¦ G. Untuk ketebalan < 12.5 mm kandungan minimum Mn 0.70% ¦ H. Jika Nb dan Al digunakan dalam kombinasi, Nb minimum menjadi 0.010% dan acid soluble Al minimum menjadi 0.010%, atau Al total minimum 0.015%. Jika V dan Al digunakan dalam kombinasi, V minimum menjadi 0.030% dan acid soluble Al minimum menjadi 0.010%, atau Al total minimum 0.015% ¦ I. Untuk plate dengan lebar > 600 mm, elongasi minimum dikurangi 2%
ASTM A 131 (2019) | AH40 | 8 - 70 | > 20 < 25 | 20 | 25 | S. B. Q HS | N / TMCP / CR | STANDARD SPECIFICATION FOR STRUCTURAL STEEL FOR SHIPS | 390 | - | 510 | - | 650 | - | 19 | - | 22 | - | - | - | - | - | - | 26 | - | - | - | - | - | - | - | 39 | - | - | - | - | - | - | - | - | - | - | - | 0.18 | 0.10F | 0.5 | 0.9 | 1.6 | 0.035 | 0.035 | - | 0.02 | - | 0.35 | - | 0.2 | - | 0.4 | 0.08 | 0.015H | - | 0.02H | 0.05 | 0.05H | 0.1 | - | - | - | - | - | - | 0.4 | - | - | D. Impact test untuk grade A tidak diperlukan jika material diproduksi dengan fine grain practice dan Normalized ¦ E. Persentase kandungan Cu, Cr, Ni, dan Mo bisa dicantumkan < 0.02% jika kandungannya tidak lebih dari 0.02% ¦ F. Jika kandungan acid soluble Al tidak kurang dari 0.015 %, persentase minimum silikon tidak berlaku ¦ G. Untuk ketebalan < 12.5 mm kandungan minimum Mn 0.70% ¦ H. Jika Nb dan Al digunakan dalam kombinasi, Nb minimum menjadi 0.010% dan acid soluble Al minimum menjadi 0.010%, atau Al total minimum 0.015%. Jika V dan Al digunakan dalam kombinasi, V minimum menjadi 0.030% dan acid soluble Al minimum menjadi 0.010%, atau Al total minimum 0.015% ¦ I. Untuk plate dengan lebar > 600 mm, elongasi minimum dikurangi 2%
ASTM A 131 (2019) | AH40 | 8 - 70 | > 25 < 35 | 25 | 35 | S. B. Q HS | N / TMCP / CR | STANDARD SPECIFICATION FOR STRUCTURAL STEEL FOR SHIPS | 390 | - | 510 | - | 650 | - | 19 | - | 22 | - | - | - | - | - | - | 26 | - | - | - | - | - | - | - | 39 | - | - | - | - | - | - | - | - | - | - | - | 0.18 | 0.10F | 0.5 | 0.9 | 1.6 | 0.035 | 0.035 | - | 0.02 | - | 0.35 | - | 0.2 | - | 0.4 | 0.08 | 0.015H | - | 0.02H | 0.05 | 0.05H | 0.1 | - | - | - | - | - | - | 0.4 | - | - | D. Impact test untuk grade A tidak diperlukan jika material diproduksi dengan fine grain practice dan Normalized ¦ E. Persentase kandungan Cu, Cr, Ni, dan Mo bisa dicantumkan < 0.02% jika kandungannya tidak lebih dari 0.02% ¦ F. Jika kandungan acid soluble Al tidak kurang dari 0.015 %, persentase minimum silikon tidak berlaku ¦ G. Untuk ketebalan < 12.5 mm kandungan minimum Mn 0.70% ¦ H. Jika Nb dan Al digunakan dalam kombinasi, Nb minimum menjadi 0.010% dan acid soluble Al minimum menjadi 0.010%, atau Al total minimum 0.015%. Jika V dan Al digunakan dalam kombinasi, V minimum menjadi 0.030% dan acid soluble Al minimum menjadi 0.010%, atau Al total minimum 0.015% ¦ I. Untuk plate dengan lebar > 600 mm, elongasi minimum dikurangi 2%
ASTM A 131 (2019) | AH40 | 8 - 70 | > 35 < 50 | 35 | 50 | S. B. Q HS | N / TMCP / CR | STANDARD SPECIFICATION FOR STRUCTURAL STEEL FOR SHIPS | 390 | - | 510 | - | 650 | - | 19 | - | 22 | - | - | - | - | - | - | 26 | - | - | - | - | - | - | - | 39 | - | - | - | - | - | - | - | - | - | - | - | 0.18 | 0.10F | 0.5 | 0.9 | 1.6 | 0.035 | 0.035 | - | 0.02 | - | 0.35 | - | 0.2 | - | 0.4 | 0.08 | 0.015H | - | 0.02H | 0.05 | 0.05H | 0.1 | - | - | - | - | - | - | 0.4 | - | - | D. Impact test untuk grade A tidak diperlukan jika material diproduksi dengan fine grain practice dan Normalized ¦ E. Persentase kandungan Cu, Cr, Ni, dan Mo bisa dicantumkan < 0.02% jika kandungannya tidak lebih dari 0.02% ¦ F. Jika kandungan acid soluble Al tidak kurang dari 0.015 %, persentase minimum silikon tidak berlaku ¦ G. Untuk ketebalan < 12.5 mm kandungan minimum Mn 0.70% ¦ H. Jika Nb dan Al digunakan dalam kombinasi, Nb minimum menjadi 0.010% dan acid soluble Al minimum menjadi 0.010%, atau Al total minimum 0.015%. Jika V dan Al digunakan dalam kombinasi, V minimum menjadi 0.030% dan acid soluble Al minimum menjadi 0.010%, atau Al total minimum 0.015% ¦ I. Untuk plate dengan lebar > 600 mm, elongasi minimum dikurangi 2%
ASTM A 131 (2019) | AH40 | 8 - 70 | > 50 < 70 | 50 | 70 | S. B. Q HS | N / CR | STANDARD SPECIFICATION FOR STRUCTURAL STEEL FOR SHIPS | 390 | - | 510 | - | 650 | - | 19 | - | 22 | - | - | - | - | - | - | 31 | - | - | - | - | - | - | - | 46 | - | - | - | - | - | - | - | - | - | - | - | 0.18 | 0.10F | 0.5 | 0.9 | 1.6 | 0.035 | 0.035 | - | 0.02 | - | 0.35 | - | 0.2 | - | 0.4 | 0.08 | 0.015H | - | 0.02H | 0.05 | 0.05H | 0.1 | - | - | - | - | - | - | 0.42 | - | - | D. Impact test untuk grade A tidak diperlukan jika material diproduksi dengan fine grain practice dan Normalized ¦ E. Persentase kandungan Cu, Cr, Ni, dan Mo bisa dicantumkan < 0.02% jika kandungannya tidak lebih dari 0.02% ¦ F. Jika kandungan acid soluble Al tidak kurang dari 0.015 %, persentase minimum silikon tidak berlaku ¦ G. Untuk ketebalan < 12.5 mm kandungan minimum Mn 0.70% ¦ H. Jika Nb dan Al digunakan dalam kombinasi, Nb minimum menjadi 0.010% dan acid soluble Al minimum menjadi 0.010%, atau Al total minimum 0.015%. Jika V dan Al digunakan dalam kombinasi, V minimum menjadi 0.030% dan acid soluble Al minimum menjadi 0.010%, atau Al total minimum 0.015% ¦ I. Untuk plate dengan lebar > 600 mm, elongasi minimum dikurangi 2%
ASTM A 131 (2019) | AH40 | 8 - 70 | > 70 < 100 | 70 | 100 | S. B. Q HS | N / CR | STANDARD SPECIFICATION FOR STRUCTURAL STEEL FOR SHIPS | 390 | - | 510 | - | 650 | - | 19 | - | 22 | - | - | - | - | - | - | 37 | - | - | - | - | - | - | - | 55 | - | - | - | - | - | - | - | - | - | - | - | 0.18 | 0.10F | 0.5 | 0.9 | 1.6 | 0.035 | 0.035 | - | 0.02 | - | 0.35 | - | 0.2 | - | 0.4 | 0.08 | 0.015H | - | 0.02H | 0.05 | 0.05H | 0.1 | - | - | - | - | - | - | 0.42 | - | - | D. Impact test untuk grade A tidak diperlukan jika material diproduksi dengan fine grain practice dan Normalized ¦ E. Persentase kandungan Cu, Cr, Ni, dan Mo bisa dicantumkan < 0.02% jika kandungannya tidak lebih dari 0.02% ¦ F. Jika kandungan acid soluble Al tidak kurang dari 0.015 %, persentase minimum silikon tidak berlaku ¦ G. Untuk ketebalan < 12.5 mm kandungan minimum Mn 0.70% ¦ H. Jika Nb dan Al digunakan dalam kombinasi, Nb minimum menjadi 0.010% dan acid soluble Al minimum menjadi 0.010%, atau Al total minimum 0.015%. Jika V dan Al digunakan dalam kombinasi, V minimum menjadi 0.030% dan acid soluble Al minimum menjadi 0.010%, atau Al total minimum 0.015% ¦ I. Untuk plate dengan lebar > 600 mm, elongasi minimum dikurangi 2%
ASTM A 131 (2019) | DH40 | 8 - 70 | > 6.4 < 12.5 | 6.4 | 12.5 | S. B. Q HS | N / TMCP / CR | STANDARD SPECIFICATION FOR STRUCTURAL STEEL FOR SHIPS | 390 | - | 510 | - | 650 | - | 19 | - | 22 | - | - | - | - | - | - | - | - | 26 | - | - | - | - | - | - | - | - | - | 39 | - | - | - | - | - | - | - | 0.18 | 0.10F | 0.5 | 0.90G | 1.6 | 0.035 | 0.035 | - | 0.02 | - | 0.35 | - | 0.2 | - | 0.4 | 0.08 | 0.015H | - | 0.02H | 0.05 | 0.05H | 0.1 | - | - | - | - | - | - | 0.4 | - | - | D. Impact test untuk grade A tidak diperlukan jika material diproduksi dengan fine grain practice dan Normalized ¦ E. Persentase kandungan Cu, Cr, Ni, dan Mo bisa dicantumkan < 0.02% jika kandungannya tidak lebih dari 0.02% ¦ F. Jika kandungan acid soluble Al tidak kurang dari 0.015 %, persentase minimum silikon tidak berlaku ¦ G. Untuk ketebalan < 12.5 mm kandungan minimum Mn 0.70% ¦ H. Jika Nb dan Al digunakan dalam kombinasi, Nb minimum menjadi 0.010% dan acid soluble Al minimum menjadi 0.010%, atau Al total minimum 0.015%. Jika V dan Al digunakan dalam kombinasi, V minimum menjadi 0.030% dan acid soluble Al minimum menjadi 0.010%, atau Al total minimum 0.015% ¦ I. Untuk plate dengan lebar > 600 mm, elongasi minimum dikurangi 2%
ASTM A 131 (2019) | DH40 | 8 - 70 | > 12.5 < 20 | 12.5 | 20 | S. B. Q HS | N / TMCP / CR | STANDARD SPECIFICATION FOR STRUCTURAL STEEL FOR SHIPS | 390 | - | 510 | - | 650 | - | 19 | - | 22 | - | - | - | - | - | - | - | - | 26 | - | - | - | - | - | - | - | - | - | 39 | - | - | - | - | - | - | - | 0.18 | 0.10F | 0.5 | 0.9 | 1.6 | 0.035 | 0.035 | - | 0.02 | - | 0.35 | - | 0.2 | - | 0.4 | 0.08 | 0.015H | - | 0.02H | 0.05 | 0.05H | 0.1 | - | - | - | - | - | - | 0.4 | - | - | D. Impact test untuk grade A tidak diperlukan jika material diproduksi dengan fine grain practice dan Normalized ¦ E. Persentase kandungan Cu, Cr, Ni, dan Mo bisa dicantumkan < 0.02% jika kandungannya tidak lebih dari 0.02% ¦ F. Jika kandungan acid soluble Al tidak kurang dari 0.015 %, persentase minimum silikon tidak berlaku ¦ G. Untuk ketebalan < 12.5 mm kandungan minimum Mn 0.70% ¦ H. Jika Nb dan Al digunakan dalam kombinasi, Nb minimum menjadi 0.010% dan acid soluble Al minimum menjadi 0.010%, atau Al total minimum 0.015%. Jika V dan Al digunakan dalam kombinasi, V minimum menjadi 0.030% dan acid soluble Al minimum menjadi 0.010%, atau Al total minimum 0.015% ¦ I. Untuk plate dengan lebar > 600 mm, elongasi minimum dikurangi 2%
ASTM A 131 (2019) | DH40 | 8 - 70 | > 20 < 25 | 20 | 25 | S. B. Q HS | N / TMCP / CR | STANDARD SPECIFICATION FOR STRUCTURAL STEEL FOR SHIPS | 390 | - | 510 | - | 650 | - | 19 | - | 22 | - | - | - | - | - | - | - | - | 26 | - | - | - | - | - | - | - | - | - | 39 | - | - | - | - | - | - | - | 0.18 | 0.10F | 0.5 | 0.9 | 1.6 | 0.035 | 0.035 | - | 0.02 | - | 0.35 | - | 0.2 | - | 0.4 | 0.08 | 0.015H | - | 0.02H | 0.05 | 0.05H | 0.1 | - | - | - | - | - | - | 0.4 | - | - | D. Impact test untuk grade A tidak diperlukan jika material diproduksi dengan fine grain practice dan Normalized ¦ E. Persentase kandungan Cu, Cr, Ni, dan Mo bisa dicantumkan < 0.02% jika kandungannya tidak lebih dari 0.02% ¦ F. Jika kandungan acid soluble Al tidak kurang dari 0.015 %, persentase minimum silikon tidak berlaku ¦ G. Untuk ketebalan < 12.5 mm kandungan minimum Mn 0.70% ¦ H. Jika Nb dan Al digunakan dalam kombinasi, Nb minimum menjadi 0.010% dan acid soluble Al minimum menjadi 0.010%, atau Al total minimum 0.015%. Jika V dan Al digunakan dalam kombinasi, V minimum menjadi 0.030% dan acid soluble Al minimum menjadi 0.010%, atau Al total minimum 0.015% ¦ I. Untuk plate dengan lebar > 600 mm, elongasi minimum dikurangi 2%
ASTM A 131 (2019) | DH40 | 8 - 70 | > 25 < 35 | 25 | 35 | S. B. Q HS | N / TMCP / CR | STANDARD SPECIFICATION FOR STRUCTURAL STEEL FOR SHIPS | 390 | - | 510 | - | 650 | - | 19 | - | 22 | - | - | - | - | - | - | - | - | 26 | - | - | - | - | - | - | - | - | - | 39 | - | - | - | - | - | - | - | 0.18 | 0.10F | 0.5 | 0.9 | 1.6 | 0.035 | 0.035 | - | 0.02 | - | 0.35 | - | 0.2 | - | 0.4 | 0.08 | 0.015H | - | 0.02H | 0.05 | 0.05H | 0.1 | - | - | - | - | - | - | 0.4 | - | - | D. Impact test untuk grade A tidak diperlukan jika material diproduksi dengan fine grain practice dan Normalized ¦ E. Persentase kandungan Cu, Cr, Ni, dan Mo bisa dicantumkan < 0.02% jika kandungannya tidak lebih dari 0.02% ¦ F. Jika kandungan acid soluble Al tidak kurang dari 0.015 %, persentase minimum silikon tidak berlaku ¦ G. Untuk ketebalan < 12.5 mm kandungan minimum Mn 0.70% ¦ H. Jika Nb dan Al digunakan dalam kombinasi, Nb minimum menjadi 0.010% dan acid soluble Al minimum menjadi 0.010%, atau Al total minimum 0.015%. Jika V dan Al digunakan dalam kombinasi, V minimum menjadi 0.030% dan acid soluble Al minimum menjadi 0.010%, atau Al total minimum 0.015% ¦ I. Untuk plate dengan lebar > 600 mm, elongasi minimum dikurangi 2%
ASTM A 131 (2019) | DH40 | 8 - 70 | > 35 < 50 | 35 | 50 | S. B. Q HS | N / TMCP / CR | STANDARD SPECIFICATION FOR STRUCTURAL STEEL FOR SHIPS | 390 | - | 510 | - | 650 | - | 19 | - | 22 | - | - | - | - | - | - | - | - | 26 | - | - | - | - | - | - | - | - | - | 39 | - | - | - | - | - | - | - | 0.18 | 0.10F | 0.5 | 0.9 | 1.6 | 0.035 | 0.035 | - | 0.02 | - | 0.35 | - | 0.2 | - | 0.4 | 0.08 | 0.015H | - | 0.02H | 0.05 | 0.05H | 0.1 | - | - | - | - | - | - | 0.4 | - | - | D. Impact test untuk grade A tidak diperlukan jika material diproduksi dengan fine grain practice dan Normalized ¦ E. Persentase kandungan Cu, Cr, Ni, dan Mo bisa dicantumkan < 0.02% jika kandungannya tidak lebih dari 0.02% ¦ F. Jika kandungan acid soluble Al tidak kurang dari 0.015 %, persentase minimum silikon tidak berlaku ¦ G. Untuk ketebalan < 12.5 mm kandungan minimum Mn 0.70% ¦ H. Jika Nb dan Al digunakan dalam kombinasi, Nb minimum menjadi 0.010% dan acid soluble Al minimum menjadi 0.010%, atau Al total minimum 0.015%. Jika V dan Al digunakan dalam kombinasi, V minimum menjadi 0.030% dan acid soluble Al minimum menjadi 0.010%, atau Al total minimum 0.015% ¦ I. Untuk plate dengan lebar > 600 mm, elongasi minimum dikurangi 2%
ASTM A 131 (2019) | DH40 | 8 - 70 | > 50 < 70 | 50 | 70 | S. B. Q HS | N / CR | STANDARD SPECIFICATION FOR STRUCTURAL STEEL FOR SHIPS | 390 | - | 510 | - | 650 | - | 19 | - | 22 | - | - | - | - | - | - | - | - | 31 | - | - | - | - | - | - | - | - | - | 46 | - | - | - | - | - | - | - | 0.18 | 0.10F | 0.5 | 0.9 | 1.6 | 0.035 | 0.035 | - | 0.02 | - | 0.35 | - | 0.2 | - | 0.4 | 0.08 | 0.015H | - | 0.02H | 0.05 | 0.05H | 0.1 | - | - | - | - | - | - | 0.42 | - | - | D. Impact test untuk grade A tidak diperlukan jika material diproduksi dengan fine grain practice dan Normalized ¦ E. Persentase kandungan Cu, Cr, Ni, dan Mo bisa dicantumkan < 0.02% jika kandungannya tidak lebih dari 0.02% ¦ F. Jika kandungan acid soluble Al tidak kurang dari 0.015 %, persentase minimum silikon tidak berlaku ¦ G. Untuk ketebalan < 12.5 mm kandungan minimum Mn 0.70% ¦ H. Jika Nb dan Al digunakan dalam kombinasi, Nb minimum menjadi 0.010% dan acid soluble Al minimum menjadi 0.010%, atau Al total minimum 0.015%. Jika V dan Al digunakan dalam kombinasi, V minimum menjadi 0.030% dan acid soluble Al minimum menjadi 0.010%, atau Al total minimum 0.015% ¦ I. Untuk plate dengan lebar > 600 mm, elongasi minimum dikurangi 2%
ASTM A 131 (2019) | DH40 | 8 - 70 | > 70 < 100 | 70 | 100 | S. B. Q HS | N / CR | STANDARD SPECIFICATION FOR STRUCTURAL STEEL FOR SHIPS | 390 | - | 510 | - | 650 | - | 19 | - | 22 | - | - | - | - | - | - | - | - | 37 | - | - | - | - | - | - | - | - | - | 55 | - | - | - | - | - | - | - | 0.18 | 0.10F | 0.5 | 0.9 | 1.6 | 0.035 | 0.035 | - | 0.02 | - | 0.35 | - | 0.2 | - | 0.4 | 0.08 | 0.015H | - | 0.02H | 0.05 | 0.05H | 0.1 | - | - | - | - | - | - | 0.42 | - | - | D. Impact test untuk grade A tidak diperlukan jika material diproduksi dengan fine grain practice dan Normalized ¦ E. Persentase kandungan Cu, Cr, Ni, dan Mo bisa dicantumkan < 0.02% jika kandungannya tidak lebih dari 0.02% ¦ F. Jika kandungan acid soluble Al tidak kurang dari 0.015 %, persentase minimum silikon tidak berlaku ¦ G. Untuk ketebalan < 12.5 mm kandungan minimum Mn 0.70% ¦ H. Jika Nb dan Al digunakan dalam kombinasi, Nb minimum menjadi 0.010% dan acid soluble Al minimum menjadi 0.010%, atau Al total minimum 0.015%. Jika V dan Al digunakan dalam kombinasi, V minimum menjadi 0.030% dan acid soluble Al minimum menjadi 0.010%, atau Al total minimum 0.015% ¦ I. Untuk plate dengan lebar > 600 mm, elongasi minimum dikurangi 2%
ASTM A 131 (2019) | EH40 | 8 - 70 | > 6.4 < 12.5 | 6.4 | 12.5 | S. B. Q HS | N / TMCP | STANDARD SPECIFICATION FOR STRUCTURAL STEEL FOR SHIPS | 390 | - | 510 | - | 650 | - | 19 | - | 22 | - | - | - | - | - | - | - | - | - | - | 26 | - | - | - | - | - | - | - | - | - | - | 39 | - | - | - | - | 0.18 | 0.10F | 0.5 | 0.90G | 1.6 | 0.035 | 0.035 | - | 0.02 | - | 0.35 | - | 0.2 | - | 0.4 | 0.08 | 0.015H | - | 0.02H | 0.05 | 0.05H | 0.1 | - | - | - | - | - | - | 0.4 | - | - | D. Impact test untuk grade A tidak diperlukan jika material diproduksi dengan fine grain practice dan Normalized ¦ E. Persentase kandungan Cu, Cr, Ni, dan Mo bisa dicantumkan < 0.02% jika kandungannya tidak lebih dari 0.02% ¦ F. Jika kandungan acid soluble Al tidak kurang dari 0.015 %, persentase minimum silikon tidak berlaku ¦ G. Untuk ketebalan < 12.5 mm kandungan minimum Mn 0.70% ¦ H. Jika Nb dan Al digunakan dalam kombinasi, Nb minimum menjadi 0.010% dan acid soluble Al minimum menjadi 0.010%, atau Al total minimum 0.015%. Jika V dan Al digunakan dalam kombinasi, V minimum menjadi 0.030% dan acid soluble Al minimum menjadi 0.010%, atau Al total minimum 0.015% ¦ I. Untuk plate dengan lebar > 600 mm, elongasi minimum dikurangi 2%
ASTM A 131 (2019) | EH40 | 8 - 70 | > 12.5 < 20 | 12.5 | 20 | S. B. Q HS | N / TMCP | STANDARD SPECIFICATION FOR STRUCTURAL STEEL FOR SHIPS | 390 | - | 510 | - | 650 | - | 19 | - | 22 | - | - | - | - | - | - | - | - | - | - | 26 | - | - | - | - | - | - | - | - | - | - | 39 | - | - | - | - | 0.18 | 0.10F | 0.5 | 0.9 | 1.6 | 0.035 | 0.035 | - | 0.02 | - | 0.35 | - | 0.2 | - | 0.4 | 0.08 | 0.015H | - | 0.02H | 0.05 | 0.05H | 0.1 | - | - | - | - | - | - | 0.4 | - | - | D. Impact test untuk grade A tidak diperlukan jika material diproduksi dengan fine grain practice dan Normalized ¦ E. Persentase kandungan Cu, Cr, Ni, dan Mo bisa dicantumkan < 0.02% jika kandungannya tidak lebih dari 0.02% ¦ F. Jika kandungan acid soluble Al tidak kurang dari 0.015 %, persentase minimum silikon tidak berlaku ¦ G. Untuk ketebalan < 12.5 mm kandungan minimum Mn 0.70% ¦ H. Jika Nb dan Al digunakan dalam kombinasi, Nb minimum menjadi 0.010% dan acid soluble Al minimum menjadi 0.010%, atau Al total minimum 0.015%. Jika V dan Al digunakan dalam kombinasi, V minimum menjadi 0.030% dan acid soluble Al minimum menjadi 0.010%, atau Al total minimum 0.015% ¦ I. Untuk plate dengan lebar > 600 mm, elongasi minimum dikurangi 2%
ASTM A 131 (2019) | EH40 | 8 - 70 | > 20 < 25 | 20 | 25 | S. B. Q HS | N / TMCP | STANDARD SPECIFICATION FOR STRUCTURAL STEEL FOR SHIPS | 390 | - | 510 | - | 650 | - | 19 | - | 22 | - | - | - | - | - | - | - | - | - | - | 26 | - | - | - | - | - | - | - | - | - | - | 39 | - | - | - | - | 0.18 | 0.10F | 0.5 | 0.9 | 1.6 | 0.035 | 0.035 | - | 0.02 | - | 0.35 | - | 0.2 | - | 0.4 | 0.08 | 0.015H | - | 0.02H | 0.05 | 0.05H | 0.1 | - | - | - | - | - | - | 0.4 | - | - | D. Impact test untuk grade A tidak diperlukan jika material diproduksi dengan fine grain practice dan Normalized ¦ E. Persentase kandungan Cu, Cr, Ni, dan Mo bisa dicantumkan < 0.02% jika kandungannya tidak lebih dari 0.02% ¦ F. Jika kandungan acid soluble Al tidak kurang dari 0.015 %, persentase minimum silikon tidak berlaku ¦ G. Untuk ketebalan < 12.5 mm kandungan minimum Mn 0.70% ¦ H. Jika Nb dan Al digunakan dalam kombinasi, Nb minimum menjadi 0.010% dan acid soluble Al minimum menjadi 0.010%, atau Al total minimum 0.015%. Jika V dan Al digunakan dalam kombinasi, V minimum menjadi 0.030% dan acid soluble Al minimum menjadi 0.010%, atau Al total minimum 0.015% ¦ I. Untuk plate dengan lebar > 600 mm, elongasi minimum dikurangi 2%
ASTM A 131 (2019) | EH40 | 8 - 70 | > 25 < 35 | 25 | 35 | S. B. Q HS | N / TMCP | STANDARD SPECIFICATION FOR STRUCTURAL STEEL FOR SHIPS | 390 | - | 510 | - | 650 | - | 19 | - | 22 | - | - | - | - | - | - | - | - | - | - | 26 | - | - | - | - | - | - | - | - | - | - | 39 | - | - | - | - | 0.18 | 0.10F | 0.5 | 0.9 | 1.6 | 0.035 | 0.035 | - | 0.02 | - | 0.35 | - | 0.2 | - | 0.4 | 0.08 | 0.015H | - | 0.02H | 0.05 | 0.05H | 0.1 | - | - | - | - | - | - | 0.4 | - | - | D. Impact test untuk grade A tidak diperlukan jika material diproduksi dengan fine grain practice dan Normalized ¦ E. Persentase kandungan Cu, Cr, Ni, dan Mo bisa dicantumkan < 0.02% jika kandungannya tidak lebih dari 0.02% ¦ F. Jika kandungan acid soluble Al tidak kurang dari 0.015 %, persentase minimum silikon tidak berlaku ¦ G. Untuk ketebalan < 12.5 mm kandungan minimum Mn 0.70% ¦ H. Jika Nb dan Al digunakan dalam kombinasi, Nb minimum menjadi 0.010% dan acid soluble Al minimum menjadi 0.010%, atau Al total minimum 0.015%. Jika V dan Al digunakan dalam kombinasi, V minimum menjadi 0.030% dan acid soluble Al minimum menjadi 0.010%, atau Al total minimum 0.015% ¦ I. Untuk plate dengan lebar > 600 mm, elongasi minimum dikurangi 2%
ASTM A 131 (2019) | EH40 | 8 - 70 | > 35 < 50 | 35 | 50 | S. B. Q HS | N / TMCP | STANDARD SPECIFICATION FOR STRUCTURAL STEEL FOR SHIPS | 390 | - | 510 | - | 650 | - | 19 | - | 22 | - | - | - | - | - | - | - | - | - | - | 26 | - | - | - | - | - | - | - | - | - | - | 39 | - | - | - | - | 0.18 | 0.10F | 0.5 | 0.9 | 1.6 | 0.035 | 0.035 | - | 0.02 | - | 0.35 | - | 0.2 | - | 0.4 | 0.08 | 0.015H | - | 0.02H | 0.05 | 0.05H | 0.1 | - | - | - | - | - | - | 0.4 | - | - | D. Impact test untuk grade A tidak diperlukan jika material diproduksi dengan fine grain practice dan Normalized ¦ E. Persentase kandungan Cu, Cr, Ni, dan Mo bisa dicantumkan < 0.02% jika kandungannya tidak lebih dari 0.02% ¦ F. Jika kandungan acid soluble Al tidak kurang dari 0.015 %, persentase minimum silikon tidak berlaku ¦ G. Untuk ketebalan < 12.5 mm kandungan minimum Mn 0.70% ¦ H. Jika Nb dan Al digunakan dalam kombinasi, Nb minimum menjadi 0.010% dan acid soluble Al minimum menjadi 0.010%, atau Al total minimum 0.015%. Jika V dan Al digunakan dalam kombinasi, V minimum menjadi 0.030% dan acid soluble Al minimum menjadi 0.010%, atau Al total minimum 0.015% ¦ I. Untuk plate dengan lebar > 600 mm, elongasi minimum dikurangi 2%
ASTM A 131 (2019) | EH40 | 8 - 70 | > 50 < 70 | 50 | 70 | S. B. Q HS | N | STANDARD SPECIFICATION FOR STRUCTURAL STEEL FOR SHIPS | 390 | - | 510 | - | 650 | - | 19 | - | 22 | - | - | - | - | - | - | - | - | - | - | 31 | - | - | - | - | - | - | - | - | - | - | 46 | - | - | - | - | 0.18 | 0.10F | 0.5 | 0.9 | 1.6 | 0.035 | 0.035 | - | 0.02 | - | 0.35 | - | 0.2 | - | 0.4 | 0.08 | 0.015H | - | 0.02H | 0.05 | 0.05H | 0.1 | - | - | - | - | - | - | 0.42 | - | - | D. Impact test untuk grade A tidak diperlukan jika material diproduksi dengan fine grain practice dan Normalized ¦ E. Persentase kandungan Cu, Cr, Ni, dan Mo bisa dicantumkan < 0.02% jika kandungannya tidak lebih dari 0.02% ¦ F. Jika kandungan acid soluble Al tidak kurang dari 0.015 %, persentase minimum silikon tidak berlaku ¦ G. Untuk ketebalan < 12.5 mm kandungan minimum Mn 0.70% ¦ H. Jika Nb dan Al digunakan dalam kombinasi, Nb minimum menjadi 0.010% dan acid soluble Al minimum menjadi 0.010%, atau Al total minimum 0.015%. Jika V dan Al digunakan dalam kombinasi, V minimum menjadi 0.030% dan acid soluble Al minimum menjadi 0.010%, atau Al total minimum 0.015% ¦ I. Untuk plate dengan lebar > 600 mm, elongasi minimum dikurangi 2%
ASTM A 131 (2019) | EH40 | 8 - 70 | > 70 < 100 | 70 | 100 | S. B. Q HS | N | STANDARD SPECIFICATION FOR STRUCTURAL STEEL FOR SHIPS | 390 | - | 510 | - | 650 | - | 19 | - | 22 | - | - | - | - | - | - | - | - | - | - | 37 | - | - | - | - | - | - | - | - | - | - | 55 | - | - | - | - | 0.18 | 0.10F | 0.5 | 0.9 | 1.6 | 0.035 | 0.035 | - | 0.02 | - | 0.35 | - | 0.2 | - | 0.4 | 0.08 | 0.015H | - | 0.02H | 0.05 | 0.05H | 0.1 | - | - | - | - | - | - | 0.42 | - | - | D. Impact test untuk grade A tidak diperlukan jika material diproduksi dengan fine grain practice dan Normalized ¦ E. Persentase kandungan Cu, Cr, Ni, dan Mo bisa dicantumkan < 0.02% jika kandungannya tidak lebih dari 0.02% ¦ F. Jika kandungan acid soluble Al tidak kurang dari 0.015 %, persentase minimum silikon tidak berlaku ¦ G. Untuk ketebalan < 12.5 mm kandungan minimum Mn 0.70% ¦ H. Jika Nb dan Al digunakan dalam kombinasi, Nb minimum menjadi 0.010% dan acid soluble Al minimum menjadi 0.010%, atau Al total minimum 0.015%. Jika V dan Al digunakan dalam kombinasi, V minimum menjadi 0.030% dan acid soluble Al minimum menjadi 0.010%, atau Al total minimum 0.015% ¦ I. Untuk plate dengan lebar > 600 mm, elongasi minimum dikurangi 2%
ASTM A 242 (2018) | - | 6 - 25 | ≤ 20 | 0 | 20 | HS | CR | STANDARD SPECIFICATION FOR HIGH STRENGTH LOW-ALLOY STRUCTURAL STEEL | 345 | - | 480 | - | - | - | 18I | - | 21I | - | - | - | - | - | - | - | - | - | - | - | - | - | - | - | - | - | - | - | - | - | - | - | - | - | - | 0.15 | - | - | - | 1 | 0.15 | 0.05 | - | - | - | 0.2 | - | - | - | - | - | - | - | - | - | - | - | - | - | - | - | - | - | - | - | - | D. Impact test untuk grade A tidak diperlukan jika material diproduksi dengan fine grain practice dan Normalized ¦ E. Persentase kandungan Cu, Cr, Ni, dan Mo bisa dicantumkan < 0.02% jika kandungannya tidak lebih dari 0.02% ¦ F. Jika kandungan acid soluble Al tidak kurang dari 0.015 %, persentase minimum silikon tidak berlaku ¦ G. Untuk ketebalan < 12.5 mm kandungan minimum Mn 0.70% ¦ H. Jika Nb dan Al digunakan dalam kombinasi, Nb minimum menjadi 0.010% dan acid soluble Al minimum menjadi 0.010%, atau Al total minimum 0.015%. Jika V dan Al digunakan dalam kombinasi, V minimum menjadi 0.030% dan acid soluble Al minimum menjadi 0.010%, atau Al total minimum 0.015% ¦ I. Untuk plate dengan lebar > 600 mm, elongasi minimum dikurangi 2%
ASTM A 242 (2018) | - | 6 - 25 | > 20 < 40 | 20 | 40 | HS | CR | STANDARD SPECIFICATION FOR HIGH STRENGTH LOW-ALLOY STRUCTURAL STEEL | 315 | - | 460 | - | - | - | 18I | - | 21I | - | - | - | - | - | - | - | - | - | - | - | - | - | - | - | - | - | - | - | - | - | - | - | - | - | - | 0.15 | - | - | - | 1 | 0.15 | 0.05 | - | - | - | 0.2 | - | - | - | - | - | - | - | - | - | - | - | - | - | - | - | - | - | - | - | - | D. Impact test untuk grade A tidak diperlukan jika material diproduksi dengan fine grain practice dan Normalized ¦ E. Persentase kandungan Cu, Cr, Ni, dan Mo bisa dicantumkan < 0.02% jika kandungannya tidak lebih dari 0.02% ¦ F. Jika kandungan acid soluble Al tidak kurang dari 0.015 %, persentase minimum silikon tidak berlaku ¦ G. Untuk ketebalan < 12.5 mm kandungan minimum Mn 0.70% ¦ H. Jika Nb dan Al digunakan dalam kombinasi, Nb minimum menjadi 0.010% dan acid soluble Al minimum menjadi 0.010%, atau Al total minimum 0.015%. Jika V dan Al digunakan dalam kombinasi, V minimum menjadi 0.030% dan acid soluble Al minimum menjadi 0.010%, atau Al total minimum 0.015% ¦ I. Untuk plate dengan lebar > 600 mm, elongasi minimum dikurangi 2%
ASTM A 242 (2018) | - | 6 - 25 | > 40 < 100 | 40 | 100 | HS | CR | STANDARD SPECIFICATION FOR HIGH STRENGTH LOW-ALLOY STRUCTURAL STEEL | 290 | - | 435 | - | - | - | 18I | - | 21I | - | - | - | - | - | - | - | - | - | - | - | - | - | - | - | - | - | - | - | - | - | - | - | - | - | - | 0.15 | - | - | - | 1 | 0.15 | 0.05 | - | - | - | 0.2 | - | - | - | - | - | - | - | - | - | - | - | - | - | - | - | - | - | - | - | - | D. Impact test untuk grade A tidak diperlukan jika material diproduksi dengan fine grain practice dan Normalized ¦ E. Persentase kandungan Cu, Cr, Ni, dan Mo bisa dicantumkan < 0.02% jika kandungannya tidak lebih dari 0.02% ¦ F. Jika kandungan acid soluble Al tidak kurang dari 0.015 %, persentase minimum silikon tidak berlaku ¦ G. Untuk ketebalan < 12.5 mm kandungan minimum Mn 0.70% ¦ H. Jika Nb dan Al digunakan dalam kombinasi, Nb minimum menjadi 0.010% dan acid soluble Al minimum menjadi 0.010%, atau Al total minimum 0.015%. Jika V dan Al digunakan dalam kombinasi, V minimum menjadi 0.030% dan acid soluble Al minimum menjadi 0.010%, atau Al total minimum 0.015% ¦ I. Untuk plate dengan lebar > 600 mm, elongasi minimum dikurangi 2%
ASTM A 252 (2019) | 1 | - | - | 0 | 99999 | MS | AR | STANDARD SPECIFICATION FOR WELDED and SEAMLESS STEEL PIPE PILES | 205 | - | 345 | - | - | - | 18 | - | 30 | - | - | - | - | - | - | - | - | - | - | - | - | - | - | - | - | - | - | - | - | - | - | - | - | - | - | - | - | - | - | - | 0.05 | - | - | - | - | - | - | - | - | - | - | - | - | - | - | - | - | - | - | - | - | - | - | - | - | - | D. Impact test untuk grade A tidak diperlukan jika material diproduksi dengan fine grain practice dan Normalized ¦ E. Persentase kandungan Cu, Cr, Ni, dan Mo bisa dicantumkan < 0.02% jika kandungannya tidak lebih dari 0.02% ¦ F. Jika kandungan acid soluble Al tidak kurang dari 0.015 %, persentase minimum silikon tidak berlaku ¦ G. Untuk ketebalan < 12.5 mm kandungan minimum Mn 0.70% ¦ H. Jika Nb dan Al digunakan dalam kombinasi, Nb minimum menjadi 0.010% dan acid soluble Al minimum menjadi 0.010%, atau Al total minimum 0.015%. Jika V dan Al digunakan dalam kombinasi, V minimum menjadi 0.030% dan acid soluble Al minimum menjadi 0.010%, atau Al total minimum 0.015% ¦ I. Untuk plate dengan lebar > 600 mm, elongasi minimum dikurangi 2%
ASTM A 252 (2019) | 2 | - | - | 0 | 99999 | MS | AR | STANDARD SPECIFICATION FOR WELDED and SEAMLESS STEEL PIPE PILES | 240 | - | 415 | - | - | - | 14 | - | 25 | - | - | - | - | - | - | - | - | - | - | - | - | - | - | - | - | - | - | - | - | - | - | - | - | - | - | - | - | - | - | - | 0.05 | - | - | - | - | - | - | - | - | - | - | - | - | - | - | - | - | - | - | - | - | - | - | - | - | - | D. Impact test untuk grade A tidak diperlukan jika material diproduksi dengan fine grain practice dan Normalized ¦ E. Persentase kandungan Cu, Cr, Ni, dan Mo bisa dicantumkan < 0.02% jika kandungannya tidak lebih dari 0.02% ¦ F. Jika kandungan acid soluble Al tidak kurang dari 0.015 %, persentase minimum silikon tidak berlaku ¦ G. Untuk ketebalan < 12.5 mm kandungan minimum Mn 0.70% ¦ H. Jika Nb dan Al digunakan dalam kombinasi, Nb minimum menjadi 0.010% dan acid soluble Al minimum menjadi 0.010%, atau Al total minimum 0.015%. Jika V dan Al digunakan dalam kombinasi, V minimum menjadi 0.030% dan acid soluble Al minimum menjadi 0.010%, atau Al total minimum 0.015% ¦ I. Untuk plate dengan lebar > 600 mm, elongasi minimum dikurangi 2%
ASTM A 252 (2019) | 3 | - | - | 0 | 99999 | HS | AR | STANDARD SPECIFICATION FOR WELDED and SEAMLESS STEEL PIPE PILES | 310 | - | 455 | - | - | - | - | - | 20 | - | - | - | - | - | - | - | - | - | - | - | - | - | - | - | - | - | - | - | - | - | - | - | - | - | - | - | - | - | - | - | 0.05 | - | - | - | - | - | - | - | - | - | - | - | - | - | - | - | - | - | - | - | - | - | - | - | - | - | D. Impact test untuk grade A tidak diperlukan jika material diproduksi dengan fine grain practice dan Normalized ¦ E. Persentase kandungan Cu, Cr, Ni, dan Mo bisa dicantumkan < 0.02% jika kandungannya tidak lebih dari 0.02% ¦ F. Jika kandungan acid soluble Al tidak kurang dari 0.015 %, persentase minimum silikon tidak berlaku ¦ G. Untuk ketebalan < 12.5 mm kandungan minimum Mn 0.70% ¦ H. Jika Nb dan Al digunakan dalam kombinasi, Nb minimum menjadi 0.010% dan acid soluble Al minimum menjadi 0.010%, atau Al total minimum 0.015%. Jika V dan Al digunakan dalam kombinasi, V minimum menjadi 0.030% dan acid soluble Al minimum menjadi 0.010%, atau Al total minimum 0.015% ¦ I. Untuk plate dengan lebar > 600 mm, elongasi minimum dikurangi 2%
ASTM A 283 (2018) | C | >2.5 - 150 | ≤ 40 | 0 | 40 | MS | AR | STANDARD SPECIFICATION FOR LOW AND INTERMEDIATE TENSILE STRENGTH CARBON STEEL PLATES | 205 | - | 380 | - | 515 | - | 22I | - | 25I | - | - | - | - | - | - | - | - | - | - | - | - | - | - | - | - | - | - | - | - | - | - | - | - | - | - | 0.24 | - | 0.4 | - | 0.9 | 0.03 | 0.03 | - | - | - | - | - | - | - | - | - | - | - | - | - | - | - | - | - | - | - | - | - | - | - | - | D. Impact test untuk grade A tidak diperlukan jika material diproduksi dengan fine grain practice dan Normalized ¦ E. Persentase kandungan Cu, Cr, Ni, dan Mo bisa dicantumkan < 0.02% jika kandungannya tidak lebih dari 0.02% ¦ F. Jika kandungan acid soluble Al tidak kurang dari 0.015 %, persentase minimum silikon tidak berlaku ¦ G. Untuk ketebalan < 12.5 mm kandungan minimum Mn 0.70% ¦ H. Jika Nb dan Al digunakan dalam kombinasi, Nb minimum menjadi 0.010% dan acid soluble Al minimum menjadi 0.010%, atau Al total minimum 0.015%. Jika V dan Al digunakan dalam kombinasi, V minimum menjadi 0.030% dan acid soluble Al minimum menjadi 0.010%, atau Al total minimum 0.015% ¦ I. Untuk plate dengan lebar > 600 mm, elongasi minimum dikurangi 2%
ASTM A 283 (2018) | C | >2.5 - 150 | > 40 | 40 | 99999 | MS | AR | STANDARD SPECIFICATION FOR LOW AND INTERMEDIATE TENSILE STRENGTH CARBON STEEL PLATES | 205 | - | 380 | - | 515 | - | 22I | - | 25I | - | - | - | - | - | - | - | - | - | - | - | - | - | - | - | - | - | - | - | - | - | - | - | - | - | - | 0.24 | 0.15 | 0.4 | - | 0.9 | 0.03 | 0.03 | - | - | - | - | - | - | - | - | - | - | - | - | - | - | - | - | - | - | - | - | - | - | - | - | D. Impact test untuk grade A tidak diperlukan jika material diproduksi dengan fine grain practice dan Normalized ¦ E. Persentase kandungan Cu, Cr, Ni, dan Mo bisa dicantumkan < 0.02% jika kandungannya tidak lebih dari 0.02% ¦ F. Jika kandungan acid soluble Al tidak kurang dari 0.015 %, persentase minimum silikon tidak berlaku ¦ G. Untuk ketebalan < 12.5 mm kandungan minimum Mn 0.70% ¦ H. Jika Nb dan Al digunakan dalam kombinasi, Nb minimum menjadi 0.010% dan acid soluble Al minimum menjadi 0.010%, atau Al total minimum 0.015%. Jika V dan Al digunakan dalam kombinasi, V minimum menjadi 0.030% dan acid soluble Al minimum menjadi 0.010%, atau Al total minimum 0.015% ¦ I. Untuk plate dengan lebar > 600 mm, elongasi minimum dikurangi 2%
ASTM A 283 (2018) | D | >2.5 - 150 | ≤ 40 | 0 | 40 | MS | AR | STANDARD SPECIFICATION FOR LOW AND INTERMEDIATE TENSILE STRENGTH CARBON STEEL PLATES | 230 | - | 415 | - | 550 | - | 20I | - | 23I | - | - | - | - | - | - | - | - | - | - | - | - | - | - | - | - | - | - | - | - | - | - | - | - | - | - | 0.27 | - | 0.4 | - | 0.9 | 0.03 | 0.03 | - | - | - | - | - | - | - | - | - | - | - | - | - | - | - | - | - | - | - | - | - | - | - | - | D. Impact test untuk grade A tidak diperlukan jika material diproduksi dengan fine grain practice dan Normalized ¦ E. Persentase kandungan Cu, Cr, Ni, dan Mo bisa dicantumkan < 0.02% jika kandungannya tidak lebih dari 0.02% ¦ F. Jika kandungan acid soluble Al tidak kurang dari 0.015 %, persentase minimum silikon tidak berlaku ¦ G. Untuk ketebalan < 12.5 mm kandungan minimum Mn 0.70% ¦ H. Jika Nb dan Al digunakan dalam kombinasi, Nb minimum menjadi 0.010% dan acid soluble Al minimum menjadi 0.010%, atau Al total minimum 0.015%. Jika V dan Al digunakan dalam kombinasi, V minimum menjadi 0.030% dan acid soluble Al minimum menjadi 0.010%, atau Al total minimum 0.015% ¦ I. Untuk plate dengan lebar > 600 mm, elongasi minimum dikurangi 2%
ASTM A 283 (2018) | D | >2.5 - 150 | > 40 | 40 | 99999 | MS | AR | STANDARD SPECIFICATION FOR LOW AND INTERMEDIATE TENSILE STRENGTH CARBON STEEL PLATES | 230 | - | 415 | - | 550 | - | 20I | - | 23I | - | - | - | - | - | - | - | - | - | - | - | - | - | - | - | - | - | - | - | - | - | - | - | - | - | - | 0.27 | 0.15 | 0.4 | - | 0.9 | 0.03 | 0.03 | - | - | - | - | - | - | - | - | - | - | - | - | - | - | - | - | - | - | - | - | - | - | - | - | D. Impact test untuk grade A tidak diperlukan jika material diproduksi dengan fine grain practice dan Normalized ¦ E. Persentase kandungan Cu, Cr, Ni, dan Mo bisa dicantumkan < 0.02% jika kandungannya tidak lebih dari 0.02% ¦ F. Jika kandungan acid soluble Al tidak kurang dari 0.015 %, persentase minimum silikon tidak berlaku ¦ G. Untuk ketebalan < 12.5 mm kandungan minimum Mn 0.70% ¦ H. Jika Nb dan Al digunakan dalam kombinasi, Nb minimum menjadi 0.010% dan acid soluble Al minimum menjadi 0.010%, atau Al total minimum 0.015%. Jika V dan Al digunakan dalam kombinasi, V minimum menjadi 0.030% dan acid soluble Al minimum menjadi 0.010%, atau Al total minimum 0.015% ¦ I. Untuk plate dengan lebar > 600 mm, elongasi minimum dikurangi 2%
ASTM A 285 (2017) | A | >2.5 - 50 | - | 0 | 99999 | PV MS | AR | STANDARD SPECIFICATION FOR PRESSURE VESSEL PLATES, CARBON STEEL, LOW- AND INTERMEDIATE- TENSILE STRENGTH | 165 | - | 310 | - | 450 | - | 27 | - | 30 | - | - | - | - | - | - | - | - | - | - | - | - | - | - | - | - | - | - | - | - | - | - | - | - | - | - | 0.17 | - | - | - | 0.9 | 0.025 | 0.025 | - | 0.03 | - | 0.4 | - | 0.3 | - | 0.4 | 0.12 | - | - | - | 0.02 | - | 0.03 | 0.001 | - | - | - | - | - | - | - | - | J. Untuk setiap pengurangan 0.01% di bawah carbon maksimum, penambahan 0.06% di atas Mn maksimum diperbolehkan, sampai Mn maksimum mencapai 1.50 % pada heat analyisis dan 1.60 % pada product analysis ¦ K. Untuk Grade 60 plate dengan ketebalan < 12.5 mm boleh mengandung 0.85 - 1.20% Mn pada heat analyses
ASTM A 285 (2017) | B | >2.5 - 73 | - | 0 | 99999 | PV MS | AR | STANDARD SPECIFICATION FOR PRESSURE VESSEL PLATES, CARBON STEEL, LOW- AND INTERMEDIATE- TENSILE STRENGTH | 185 | - | 345 | - | 485 | - | 25 | - | 28 | - | - | - | - | - | - | - | - | - | - | - | - | - | - | - | - | - | - | - | - | - | - | - | - | - | - | 0.22 | - | - | - | 0.9 | 0.025 | 0.025 | - | 0.03 | - | 0.4 | - | 0.3 | - | 0.4 | 0.12 | - | - | - | 0.02 | - | 0.03 | 0.001 | - | - | - | - | - | - | - | - | J. Untuk setiap pengurangan 0.01% di bawah carbon maksimum, penambahan 0.06% di atas Mn maksimum diperbolehkan, sampai Mn maksimum mencapai 1.50 % pada heat analyisis dan 1.60 % pada product analysis ¦ K. Untuk Grade 60 plate dengan ketebalan < 12.5 mm boleh mengandung 0.85 - 1.20% Mn pada heat analyses
ASTM A 285 (2017) | C | >2.5 - 73 | - | 0 | 99999 | PV MS | AR | STANDARD SPECIFICATION FOR PRESSURE VESSEL PLATES, CARBON STEEL, LOW- AND INTERMEDIATE- TENSILE STRENGTH | 205 | - | 380 | - | 515 | - | 23 | - | 27 | - | - | - | - | - | - | - | - | - | - | - | - | - | - | - | - | - | - | - | - | - | - | - | - | - | - | 0.28 | - | - | - | 0.9 | 0.025 | 0.025 | - | 0.03 | - | 0.4 | - | 0.3 | - | 0.4 | 0.12 | - | - | - | 0.02 | - | 0.03 | 0.001 | - | - | - | - | - | - | - | - | J. Untuk setiap pengurangan 0.01% di bawah carbon maksimum, penambahan 0.06% di atas Mn maksimum diperbolehkan, sampai Mn maksimum mencapai 1.50 % pada heat analyisis dan 1.60 % pada product analysis ¦ K. Untuk Grade 60 plate dengan ketebalan < 12.5 mm boleh mengandung 0.85 - 1.20% Mn pada heat analyses
ASTM A 515-17 (2022) | 60 | 5 - 73 | < 25 | 0 | 25 | PV MS | AR | STANDARD SPECIFICATION FOR PRESSURE VESSEL PLATES, CARBON STEEL, FOR INTERMEDIATE- AND HIGHER- TEMPERATURE SERVICE | 220 | - | 415 | - | 550 | - | 21 | - | 25 | - | - | - | - | - | - | - | - | - | - | - | - | - | - | - | - | - | - | - | - | - | - | - | - | - | - | 0.24 | 0.15 | 0.4 | - | 0.90J | 0.025 | 0.025 | - | 0.03 | - | 0.4 | - | 0.3 | - | 0.4 | 0.12 | - | - | - | 0.02 | - | 0.03 | 0.001 | - | - | - | - | - | - | - | - | J. Untuk setiap pengurangan 0.01% di bawah carbon maksimum, penambahan 0.06% di atas Mn maksimum diperbolehkan, sampai Mn maksimum mencapai 1.50 % pada heat analyisis dan 1.60 % pada product analysis ¦ K. Untuk Grade 60 plate dengan ketebalan < 12.5 mm boleh mengandung 0.85 - 1.20% Mn pada heat analyses
ASTM A 515-17 (2022) | 60 | 5 - 73 | > 25 < 50 | 25 | 50 | PV MS | AR | STANDARD SPECIFICATION FOR PRESSURE VESSEL PLATES, CARBON STEEL, FOR INTERMEDIATE- AND HIGHER- TEMPERATURE SERVICE | 220 | - | 415 | - | 550 | - | 21 | - | 25 | - | - | - | - | - | - | - | - | - | - | - | - | - | - | - | - | - | - | - | - | - | - | - | - | - | - | 0.27 | 0.15 | 0.4 | - | 0.90J | 0.025 | 0.025 | - | 0.03 | - | 0.4 | - | 0.3 | - | 0.4 | 0.12 | - | - | - | 0.02 | - | 0.03 | 0.001 | - | - | - | - | - | - | - | - | J. Untuk setiap pengurangan 0.01% di bawah carbon maksimum, penambahan 0.06% di atas Mn maksimum diperbolehkan, sampai Mn maksimum mencapai 1.50 % pada heat analyisis dan 1.60 % pada product analysis ¦ K. Untuk Grade 60 plate dengan ketebalan < 12.5 mm boleh mengandung 0.85 - 1.20% Mn pada heat analyses
ASTM A 515-17 (2022) | 60 | 5 - 73 | > 50 < 100 | 50 | 100 | PV MS | N | STANDARD SPECIFICATION FOR PRESSURE VESSEL PLATES, CARBON STEEL, FOR INTERMEDIATE- AND HIGHER- TEMPERATURE SERVICE | 220 | - | 415 | - | 550 | - | 21 | - | 25 | - | - | - | - | - | - | - | - | - | - | - | - | - | - | - | - | - | - | - | - | - | - | - | - | - | - | 0.29 | 0.15 | 0.4 | - | 0.90J | 0.025 | 0.025 | - | 0.03 | - | 0.4 | - | 0.3 | - | 0.4 | 0.12 | - | - | - | 0.02 | - | 0.03 | 0.001 | - | - | - | - | - | - | - | - | J. Untuk setiap pengurangan 0.01% di bawah carbon maksimum, penambahan 0.06% di atas Mn maksimum diperbolehkan, sampai Mn maksimum mencapai 1.50 % pada heat analyisis dan 1.60 % pada product analysis ¦ K. Untuk Grade 60 plate dengan ketebalan < 12.5 mm boleh mengandung 0.85 - 1.20% Mn pada heat analyses
ASTM A 515-17 (2022) | 60 | 5 - 73 | > 100 < 200 | 100 | 200 | PV MS | N | STANDARD SPECIFICATION FOR PRESSURE VESSEL PLATES, CARBON STEEL, FOR INTERMEDIATE- AND HIGHER- TEMPERATURE SERVICE | 220 | - | 415 | - | 550 | - | 21 | - | 25 | - | - | - | - | - | - | - | - | - | - | - | - | - | - | - | - | - | - | - | - | - | - | - | - | - | - | 0.31 | 0.15 | 0.4 | - | 0.90J | 0.025 | 0.025 | - | 0.03 | - | 0.4 | - | 0.3 | - | 0.4 | 0.12 | - | - | - | 0.02 | - | 0.03 | 0.001 | - | - | - | - | - | - | - | - | J. Untuk setiap pengurangan 0.01% di bawah carbon maksimum, penambahan 0.06% di atas Mn maksimum diperbolehkan, sampai Mn maksimum mencapai 1.50 % pada heat analyisis dan 1.60 % pada product analysis ¦ K. Untuk Grade 60 plate dengan ketebalan < 12.5 mm boleh mengandung 0.85 - 1.20% Mn pada heat analyses
ASTM A 515-17 (2022) | 65 | 6 - 73 | < 25 | 0 | 25 | PV HS | AR | STANDARD SPECIFICATION FOR PRESSURE VESSEL PLATES, CARBON STEEL, FOR INTERMEDIATE- AND HIGHER- TEMPERATURE SERVICE | 240 | - | 450 | - | 585 | - | 19 | - | 23 | - | - | - | - | - | - | - | - | - | - | - | - | - | - | - | - | - | - | - | - | - | - | - | - | - | - | 0.28 | 0.15 | 0.4 | - | 0.90J | 0.025 | 0.025 | - | 0.03 | - | 0.4 | - | 0.3 | - | 0.4 | 0.12 | - | - | - | 0.02 | - | 0.03 | 0.001 | - | - | - | - | - | - | - | - | J. Untuk setiap pengurangan 0.01% di bawah carbon maksimum, penambahan 0.06% di atas Mn maksimum diperbolehkan, sampai Mn maksimum mencapai 1.50 % pada heat analyisis dan 1.60 % pada product analysis ¦ K. Untuk Grade 60 plate dengan ketebalan < 12.5 mm boleh mengandung 0.85 - 1.20% Mn pada heat analyses
ASTM A 515-17 (2022) | 65 | 6 - 73 | > 25 < 50 | 25 | 50 | PV HS | AR | STANDARD SPECIFICATION FOR PRESSURE VESSEL PLATES, CARBON STEEL, FOR INTERMEDIATE- AND HIGHER- TEMPERATURE SERVICE | 240 | - | 450 | - | 585 | - | 19 | - | 23 | - | - | - | - | - | - | - | - | - | - | - | - | - | - | - | - | - | - | - | - | - | - | - | - | - | - | 0.31 | 0.15 | 0.4 | - | 0.90J | 0.025 | 0.025 | - | 0.03 | - | 0.4 | - | 0.3 | - | 0.4 | 0.12 | - | - | - | 0.02 | - | 0.03 | 0.001 | - | - | - | - | - | - | - | - | J. Untuk setiap pengurangan 0.01% di bawah carbon maksimum, penambahan 0.06% di atas Mn maksimum diperbolehkan, sampai Mn maksimum mencapai 1.50 % pada heat analyisis dan 1.60 % pada product analysis ¦ K. Untuk Grade 60 plate dengan ketebalan < 12.5 mm boleh mengandung 0.85 - 1.20% Mn pada heat analyses
ASTM A 515-17 (2022) | 65 | 6 - 73 | > 50 < 100 | 50 | 100 | PV HS | N | STANDARD SPECIFICATION FOR PRESSURE VESSEL PLATES, CARBON STEEL, FOR INTERMEDIATE- AND HIGHER- TEMPERATURE SERVICE | 240 | - | 450 | - | 585 | - | 19 | - | 23 | - | - | - | - | - | - | - | - | - | - | - | - | - | - | - | - | - | - | - | - | - | - | - | - | - | - | 0.33 | 0.15 | 0.4 | - | 0.90J | 0.025 | 0.025 | - | 0.03 | - | 0.4 | - | 0.3 | - | 0.4 | 0.12 | - | - | - | 0.02 | - | 0.03 | 0.001 | - | - | - | - | - | - | - | - | J. Untuk setiap pengurangan 0.01% di bawah carbon maksimum, penambahan 0.06% di atas Mn maksimum diperbolehkan, sampai Mn maksimum mencapai 1.50 % pada heat analyisis dan 1.60 % pada product analysis ¦ K. Untuk Grade 60 plate dengan ketebalan < 12.5 mm boleh mengandung 0.85 - 1.20% Mn pada heat analyses
ASTM A 515-17 (2022) | 65 | 6 - 73 | > 100 < 200 | 100 | 200 | PV HS | N | STANDARD SPECIFICATION FOR PRESSURE VESSEL PLATES, CARBON STEEL, FOR INTERMEDIATE- AND HIGHER- TEMPERATURE SERVICE | 240 | - | 450 | - | 585 | - | 19 | - | 23 | - | - | - | - | - | - | - | - | - | - | - | - | - | - | - | - | - | - | - | - | - | - | - | - | - | - | 0.33 | 0.15 | 0.4 | - | 0.90J | 0.025 | 0.025 | - | 0.03 | - | 0.4 | - | 0.3 | - | 0.4 | 0.12 | - | - | - | 0.02 | - | 0.03 | 0.001 | - | - | - | - | - | - | - | - | J. Untuk setiap pengurangan 0.01% di bawah carbon maksimum, penambahan 0.06% di atas Mn maksimum diperbolehkan, sampai Mn maksimum mencapai 1.50 % pada heat analyisis dan 1.60 % pada product analysis ¦ K. Untuk Grade 60 plate dengan ketebalan < 12.5 mm boleh mengandung 0.85 - 1.20% Mn pada heat analyses
ASTM A 515-17 (2022) | 70 | 6 - 73 | < 25 | 0 | 25 | PV HS | AR | STANDARD SPECIFICATION FOR PRESSURE VESSEL PLATES, CARBON STEEL, FOR INTERMEDIATE- AND HIGHER- TEMPERATURE SERVICE | 260 | - | 485 | - | 620 | - | 17 | - | 21 | - | - | - | - | - | - | - | - | - | - | - | - | - | - | - | - | - | - | - | - | - | - | - | - | - | - | 0.31 | 0.15 | 0.4 | - | 1.20J | 0.025 | 0.025 | - | 0.03 | - | 0.4 | - | 0.3 | - | 0.4 | 0.12 | - | - | - | 0.02 | - | 0.03 | 0.001 | - | - | - | - | - | - | - | - | J. Untuk setiap pengurangan 0.01% di bawah carbon maksimum, penambahan 0.06% di atas Mn maksimum diperbolehkan, sampai Mn maksimum mencapai 1.50 % pada heat analyisis dan 1.60 % pada product analysis ¦ K. Untuk Grade 60 plate dengan ketebalan < 12.5 mm boleh mengandung 0.85 - 1.20% Mn pada heat analyses
ASTM A 515-17 (2022) | 70 | 6 - 73 | > 25 < 50 | 25 | 50 | PV HS | AR | STANDARD SPECIFICATION FOR PRESSURE VESSEL PLATES, CARBON STEEL, FOR INTERMEDIATE- AND HIGHER- TEMPERATURE SERVICE | 260 | - | 485 | - | 620 | - | 17 | - | 21 | - | - | - | - | - | - | - | - | - | - | - | - | - | - | - | - | - | - | - | - | - | - | - | - | - | - | 0.33 | 0.15 | 0.4 | - | 1.20J | 0.025 | 0.025 | - | 0.03 | - | 0.4 | - | 0.3 | - | 0.4 | 0.12 | - | - | - | 0.02 | - | 0.03 | 0.001 | - | - | - | - | - | - | - | - | J. Untuk setiap pengurangan 0.01% di bawah carbon maksimum, penambahan 0.06% di atas Mn maksimum diperbolehkan, sampai Mn maksimum mencapai 1.50 % pada heat analyisis dan 1.60 % pada product analysis ¦ K. Untuk Grade 60 plate dengan ketebalan < 12.5 mm boleh mengandung 0.85 - 1.20% Mn pada heat analyses
ASTM A 515-17 (2022) | 70 | 6 - 73 | > 50 < 100 | 50 | 100 | PV HS | N | STANDARD SPECIFICATION FOR PRESSURE VESSEL PLATES, CARBON STEEL, FOR INTERMEDIATE- AND HIGHER- TEMPERATURE SERVICE | 260 | - | 485 | - | 620 | - | 17 | - | 21 | - | - | - | - | - | - | - | - | - | - | - | - | - | - | - | - | - | - | - | - | - | - | - | - | - | - | 0.35 | 0.15 | 0.4 | - | 1.20J | 0.025 | 0.025 | - | 0.03 | - | 0.4 | - | 0.3 | - | 0.4 | 0.12 | - | - | - | 0.02 | - | 0.03 | 0.001 | - | - | - | - | - | - | - | - | J. Untuk setiap pengurangan 0.01% di bawah carbon maksimum, penambahan 0.06% di atas Mn maksimum diperbolehkan, sampai Mn maksimum mencapai 1.50 % pada heat analyisis dan 1.60 % pada product analysis ¦ K. Untuk Grade 60 plate dengan ketebalan < 12.5 mm boleh mengandung 0.85 - 1.20% Mn pada heat analyses
ASTM A 515-17 (2022) | 70 | 6 - 73 | > 100 < 200 | 100 | 200 | PV HS | N | STANDARD SPECIFICATION FOR PRESSURE VESSEL PLATES, CARBON STEEL, FOR INTERMEDIATE- AND HIGHER- TEMPERATURE SERVICE | 260 | - | 485 | - | 620 | - | 17 | - | 21 | - | - | - | - | - | - | - | - | - | - | - | - | - | - | - | - | - | - | - | - | - | - | - | - | - | - | 0.35 | 0.15 | 0.4 | - | 1.20J | 0.025 | 0.025 | - | 0.03 | - | 0.4 | - | 0.3 | - | 0.4 | 0.12 | - | - | - | 0.02 | - | 0.03 | 0.001 | - | - | - | - | - | - | - | - | J. Untuk setiap pengurangan 0.01% di bawah carbon maksimum, penambahan 0.06% di atas Mn maksimum diperbolehkan, sampai Mn maksimum mencapai 1.50 % pada heat analyisis dan 1.60 % pada product analysis ¦ K. Untuk Grade 60 plate dengan ketebalan < 12.5 mm boleh mengandung 0.85 - 1.20% Mn pada heat analyses
ASTM A 516 (2017) | 55 | 2.5 - 73 | < 12.5 | 0 | 12.5 | PV MS | AR | STANDARD SPECIFICATION FOR PRESSURE VESSEL PLATES, CARBON STEEL, FOR MODERATE- AND LOWER- TEMPERATURE SERVICE | 205 | - | 380 | - | 515 | - | 23 | - | 27 | - | - | - | - | - | - | - | - | - | - | - | - | - | - | - | - | - | - | - | - | - | - | - | - | - | - | 0.18 | 0.15 | 0.4 | 0.6 | 0.90J | 0.025 | 0.025 | - | 0.03 | - | 0.4 | - | 0.3 | - | 0.4 | 0.12 | - | - | - | 0.02 | - | 0.03 | 0.001 | - | - | - | - | - | - | - | - | J. Untuk setiap pengurangan 0.01% di bawah carbon maksimum, penambahan 0.06% di atas Mn maksimum diperbolehkan, sampai Mn maksimum mencapai 1.50 % pada heat analyisis dan 1.60 % pada product analysis ¦ K. Untuk Grade 60 plate dengan ketebalan < 12.5 mm boleh mengandung 0.85 - 1.20% Mn pada heat analyses
ASTM A 516 (2017) | 55 | 2.5 - 73 | > 12.5 < 40 | 12.5 | 40 | PV MS | AR | STANDARD SPECIFICATION FOR PRESSURE VESSEL PLATES, CARBON STEEL, FOR MODERATE- AND LOWER- TEMPERATURE SERVICE | 205 | - | 380 | - | 515 | - | 23 | - | 27 | - | - | - | - | - | - | - | - | - | - | - | - | - | - | - | - | - | - | - | - | - | - | - | - | - | - | 0.2 | 0.15 | 0.4 | 0.6 | 1.20J | 0.025 | 0.025 | - | 0.03 | - | 0.4 | - | 0.3 | - | 0.4 | 0.12 | - | - | - | 0.02 | - | 0.03 | 0.001 | - | - | - | - | - | - | - | - | J. Untuk setiap pengurangan 0.01% di bawah carbon maksimum, penambahan 0.06% di atas Mn maksimum diperbolehkan, sampai Mn maksimum mencapai 1.50 % pada heat analyisis dan 1.60 % pada product analysis ¦ K. Untuk Grade 60 plate dengan ketebalan < 12.5 mm boleh mengandung 0.85 - 1.20% Mn pada heat analyses
ASTM A 516 (2017) | 55 | 2.5 - 73 | > 40 < 50 | 40 | 50 | PV MS | N | STANDARD SPECIFICATION FOR PRESSURE VESSEL PLATES, CARBON STEEL, FOR MODERATE- AND LOWER- TEMPERATURE SERVICE | 205 | - | 380 | - | 515 | - | 23 | - | 27 | - | - | - | - | - | - | - | - | - | - | - | - | - | - | - | - | - | - | - | - | - | - | - | - | - | - | 0.2 | 0.15 | 0.4 | 0.6 | 1.20J | 0.025 | 0.025 | - | 0.03 | - | 0.4 | - | 0.3 | - | 0.4 | 0.12 | - | - | - | 0.02 | - | 0.03 | 0.001 | - | - | - | - | - | - | - | - | J. Untuk setiap pengurangan 0.01% di bawah carbon maksimum, penambahan 0.06% di atas Mn maksimum diperbolehkan, sampai Mn maksimum mencapai 1.50 % pada heat analyisis dan 1.60 % pada product analysis ¦ K. Untuk Grade 60 plate dengan ketebalan < 12.5 mm boleh mengandung 0.85 - 1.20% Mn pada heat analyses
ASTM A 516 (2017) | 55 | 2.5 - 73 | > 50 < 100 | 50 | 100 | PV MS | N | STANDARD SPECIFICATION FOR PRESSURE VESSEL PLATES, CARBON STEEL, FOR MODERATE- AND LOWER- TEMPERATURE SERVICE | 205 | - | 380 | - | 515 | - | 23 | - | 27 | - | - | - | - | - | - | - | - | - | - | - | - | - | - | - | - | - | - | - | - | - | - | - | - | - | - | 0.22 | 0.15 | 0.4 | 0.6 | 1.20J | 0.025 | 0.025 | - | 0.03 | - | 0.4 | - | 0.3 | - | 0.4 | 0.12 | - | - | - | 0.02 | - | 0.03 | 0.001 | - | - | - | - | - | - | - | - | J. Untuk setiap pengurangan 0.01% di bawah carbon maksimum, penambahan 0.06% di atas Mn maksimum diperbolehkan, sampai Mn maksimum mencapai 1.50 % pada heat analyisis dan 1.60 % pada product analysis ¦ K. Untuk Grade 60 plate dengan ketebalan < 12.5 mm boleh mengandung 0.85 - 1.20% Mn pada heat analyses
ASTM A 516 (2017) | 55 | 2.5 - 73 | > 100 < 200 | 100 | 200 | PV MS | N | STANDARD SPECIFICATION FOR PRESSURE VESSEL PLATES, CARBON STEEL, FOR MODERATE- AND LOWER- TEMPERATURE SERVICE | 205 | - | 380 | - | 515 | - | 23 | - | 27 | - | - | - | - | - | - | - | - | - | - | - | - | - | - | - | - | - | - | - | - | - | - | - | - | - | - | 0.24 | 0.15 | 0.4 | 0.6 | 1.20J | 0.025 | 0.025 | - | 0.03 | - | 0.4 | - | 0.3 | - | 0.4 | 0.12 | - | - | - | 0.02 | - | 0.03 | 0.001 | - | - | - | - | - | - | - | - | J. Untuk setiap pengurangan 0.01% di bawah carbon maksimum, penambahan 0.06% di atas Mn maksimum diperbolehkan, sampai Mn maksimum mencapai 1.50 % pada heat analyisis dan 1.60 % pada product analysis ¦ K. Untuk Grade 60 plate dengan ketebalan < 12.5 mm boleh mengandung 0.85 - 1.20% Mn pada heat analyses
ASTM A 516 (2017) | 60 | 5 - 73 | < 12.5 | 0 | 12.5 | PV MS | AR | STANDARD SPECIFICATION FOR PRESSURE VESSEL PLATES, CARBON STEEL, FOR MODERATE- AND LOWER- TEMPERATURE SERVICE | 220 | - | 415 | - | 550 | - | 21 | - | 25 | - | - | - | - | - | - | - | - | - | - | - | - | - | - | - | - | - | - | - | - | - | - | - | - | - | - | 0.21 | 0.15 | 0.4 | 0.60K | 0.90JK | 0.025 | 0.025 | - | 0.03 | - | 0.4 | - | 0.3 | - | 0.4 | 0.12 | - | - | - | 0.02 | - | 0.03 | 0.001 | - | - | - | - | - | 0.45 | - | - | J. Untuk setiap pengurangan 0.01% di bawah carbon maksimum, penambahan 0.06% di atas Mn maksimum diperbolehkan, sampai Mn maksimum mencapai 1.50 % pada heat analyisis dan 1.60 % pada product analysis ¦ K. Untuk Grade 60 plate dengan ketebalan < 12.5 mm boleh mengandung 0.85 - 1.20% Mn pada heat analyses
ASTM A 516 (2017) | 60 | 5 - 73 | > 12.5 < 40 | 12.5 | 40 | PV MS | AR | STANDARD SPECIFICATION FOR PRESSURE VESSEL PLATES, CARBON STEEL, FOR MODERATE- AND LOWER- TEMPERATURE SERVICE | 220 | - | 415 | - | 550 | - | 21 | - | 25 | - | - | - | - | - | - | - | - | - | - | - | - | - | - | - | - | - | - | - | - | - | - | - | - | - | - | 0.23 | 0.15 | 0.4 | 0.85 | 1.20J | 0.025 | 0.025 | - | 0.03 | - | 0.4 | - | 0.3 | - | 0.4 | 0.12 | - | - | - | 0.02 | - | 0.03 | 0.001 | - | - | - | - | - | 0.45 | - | - | J. Untuk setiap pengurangan 0.01% di bawah carbon maksimum, penambahan 0.06% di atas Mn maksimum diperbolehkan, sampai Mn maksimum mencapai 1.50 % pada heat analyisis dan 1.60 % pada product analysis ¦ K. Untuk Grade 60 plate dengan ketebalan < 12.5 mm boleh mengandung 0.85 - 1.20% Mn pada heat analyses
ASTM A 516 (2017) | 60 | 5 - 73 | > 40 < 50 | 40 | 50 | PV MS | N | STANDARD SPECIFICATION FOR PRESSURE VESSEL PLATES, CARBON STEEL, FOR MODERATE- AND LOWER- TEMPERATURE SERVICE | 220 | - | 415 | - | 550 | - | 21 | - | 25 | - | - | - | - | - | - | - | - | - | - | - | - | - | - | - | - | - | - | - | - | - | - | - | - | - | - | 0.23 | 0.15 | 0.4 | 0.85 | 1.20J | 0.025 | 0.025 | - | 0.03 | - | 0.4 | - | 0.3 | - | 0.4 | 0.12 | - | - | - | 0.02 | - | 0.03 | 0.001 | - | - | - | - | - | 0.45 | - | - | J. Untuk setiap pengurangan 0.01% di bawah carbon maksimum, penambahan 0.06% di atas Mn maksimum diperbolehkan, sampai Mn maksimum mencapai 1.50 % pada heat analyisis dan 1.60 % pada product analysis ¦ K. Untuk Grade 60 plate dengan ketebalan < 12.5 mm boleh mengandung 0.85 - 1.20% Mn pada heat analyses
ASTM A 516 (2017) | 60 | 5 - 73 | > 50 < 100 | 50 | 100 | PV MS | N | STANDARD SPECIFICATION FOR PRESSURE VESSEL PLATES, CARBON STEEL, FOR MODERATE- AND LOWER- TEMPERATURE SERVICE | 220 | - | 415 | - | 550 | - | 21 | - | 25 | - | - | - | - | - | - | - | - | - | - | - | - | - | - | - | - | - | - | - | - | - | - | - | - | - | - | 0.25 | 0.15 | 0.4 | 0.85 | 1.20J | 0.025 | 0.025 | - | 0.03 | - | 0.4 | - | 0.3 | - | 0.4 | 0.12 | - | - | - | 0.02 | - | 0.03 | 0.001 | - | - | - | - | - | 0.46 | - | - | J. Untuk setiap pengurangan 0.01% di bawah carbon maksimum, penambahan 0.06% di atas Mn maksimum diperbolehkan, sampai Mn maksimum mencapai 1.50 % pada heat analyisis dan 1.60 % pada product analysis ¦ K. Untuk Grade 60 plate dengan ketebalan < 12.5 mm boleh mengandung 0.85 - 1.20% Mn pada heat analyses
ASTM A 516 (2017) | 60 | 5 - 73 | > 100 < 200 | 100 | 200 | PV MS | N | STANDARD SPECIFICATION FOR PRESSURE VESSEL PLATES, CARBON STEEL, FOR MODERATE- AND LOWER- TEMPERATURE SERVICE | 220 | - | 415 | - | 550 | - | 21 | - | 25 | - | - | - | - | - | - | - | - | - | - | - | - | - | - | - | - | - | - | - | - | - | - | - | - | - | - | 0.27 | 0.15 | 0.4 | 0.85 | 1.20J | 0.025 | 0.025 | - | 0.03 | - | 0.4 | - | 0.3 | - | 0.4 | 0.12 | - | - | - | 0.02 | - | 0.03 | 0.001 | - | - | - | - | - | 0.46 | - | - | J. Untuk setiap pengurangan 0.01% di bawah carbon maksimum, penambahan 0.06% di atas Mn maksimum diperbolehkan, sampai Mn maksimum mencapai 1.50 % pada heat analyisis dan 1.60 % pada product analysis ¦ K. Untuk Grade 60 plate dengan ketebalan < 12.5 mm boleh mengandung 0.85 - 1.20% Mn pada heat analyses
ASTM A 516 (2017) | 65 | 6 - 73 | < 12.5 | 0 | 12.5 | PV HS | AR | STANDARD SPECIFICATION FOR PRESSURE VESSEL PLATES, CARBON STEEL, FOR MODERATE- AND LOWER- TEMPERATURE SERVICE | 240 | - | 450 | - | 585 | - | 19 | - | 23 | - | - | - | - | - | - | - | - | - | - | - | - | - | - | - | - | - | - | - | - | - | - | - | - | - | - | 0.24 | 0.15 | 0.4 | 0.85 | 1.20J | 0.025 | 0.025 | - | 0.03 | - | 0.4 | - | 0.3 | - | 0.4 | 0.12 | - | - | - | 0.02 | - | 0.03 | 0.001 | - | - | - | - | - | 0.45 | - | - | J. Untuk setiap pengurangan 0.01% di bawah carbon maksimum, penambahan 0.06% di atas Mn maksimum diperbolehkan, sampai Mn maksimum mencapai 1.50 % pada heat analyisis dan 1.60 % pada product analysis ¦ K. Untuk Grade 60 plate dengan ketebalan < 12.5 mm boleh mengandung 0.85 - 1.20% Mn pada heat analyses
ASTM A 516 (2017) | 65 | 6 - 73 | > 12.5 < 40 | 12.5 | 40 | PV HS | AR | STANDARD SPECIFICATION FOR PRESSURE VESSEL PLATES, CARBON STEEL, FOR MODERATE- AND LOWER- TEMPERATURE SERVICE | 240 | - | 450 | - | 585 | - | 19 | - | 23 | - | - | - | - | - | - | - | - | - | - | - | - | - | - | - | - | - | - | - | - | - | - | - | - | - | - | 0.26 | 0.15 | 0.4 | 0.85 | 1.20J | 0.025 | 0.025 | - | 0.03 | - | 0.4 | - | 0.3 | - | 0.4 | 0.12 | - | - | - | 0.02 | - | 0.03 | 0.001 | - | - | - | - | - | 0.45 | - | - | J. Untuk setiap pengurangan 0.01% di bawah carbon maksimum, penambahan 0.06% di atas Mn maksimum diperbolehkan, sampai Mn maksimum mencapai 1.50 % pada heat analyisis dan 1.60 % pada product analysis ¦ K. Untuk Grade 60 plate dengan ketebalan < 12.5 mm boleh mengandung 0.85 - 1.20% Mn pada heat analyses
ASTM A 516 (2017) | 65 | 6 - 73 | > 40 < 50 | 40 | 50 | PV HS | N | STANDARD SPECIFICATION FOR PRESSURE VESSEL PLATES, CARBON STEEL, FOR MODERATE- AND LOWER- TEMPERATURE SERVICE | 240 | - | 450 | - | 585 | - | 19 | - | 23 | - | - | - | - | - | - | - | - | - | - | - | - | - | - | - | - | - | - | - | - | - | - | - | - | - | - | 0.26 | 0.15 | 0.4 | 0.85 | 1.20J | 0.025 | 0.025 | - | 0.03 | - | 0.4 | - | 0.3 | - | 0.4 | 0.12 | - | - | - | 0.02 | - | 0.03 | 0.001 | - | - | - | - | - | 0.45 | - | - | J. Untuk setiap pengurangan 0.01% di bawah carbon maksimum, penambahan 0.06% di atas Mn maksimum diperbolehkan, sampai Mn maksimum mencapai 1.50 % pada heat analyisis dan 1.60 % pada product analysis ¦ K. Untuk Grade 60 plate dengan ketebalan < 12.5 mm boleh mengandung 0.85 - 1.20% Mn pada heat analyses
ASTM A 516 (2017) | 65 | 6 - 73 | > 50 < 100 | 50 | 100 | PV HS | N | STANDARD SPECIFICATION FOR PRESSURE VESSEL PLATES, CARBON STEEL, FOR MODERATE- AND LOWER- TEMPERATURE SERVICE | 240 | - | 450 | - | 585 | - | 19 | - | 23 | - | - | - | - | - | - | - | - | - | - | - | - | - | - | - | - | - | - | - | - | - | - | - | - | - | - | 0.28 | 0.15 | 0.4 | 0.85 | 1.20J | 0.025 | 0.025 | - | 0.03 | - | 0.4 | - | 0.3 | - | 0.4 | 0.12 | - | - | - | 0.02 | - | 0.03 | 0.001 | - | - | - | - | - | 0.46 | - | - | J. Untuk setiap pengurangan 0.01% di bawah carbon maksimum, penambahan 0.06% di atas Mn maksimum diperbolehkan, sampai Mn maksimum mencapai 1.50 % pada heat analyisis dan 1.60 % pada product analysis ¦ K. Untuk Grade 60 plate dengan ketebalan < 12.5 mm boleh mengandung 0.85 - 1.20% Mn pada heat analyses
ASTM A 516 (2017) | 65 | 6 - 73 | > 100 < 200 | 100 | 200 | PV HS | N | STANDARD SPECIFICATION FOR PRESSURE VESSEL PLATES, CARBON STEEL, FOR MODERATE- AND LOWER- TEMPERATURE SERVICE | 240 | - | 450 | - | 585 | - | 19 | - | 23 | - | - | - | - | - | - | - | - | - | - | - | - | - | - | - | - | - | - | - | - | - | - | - | - | - | - | 0.29 | 0.15 | 0.4 | 0.85 | 1.20J | 0.025 | 0.025 | - | 0.03 | - | 0.4 | - | 0.3 | - | 0.4 | 0.12 | - | - | - | 0.02 | - | 0.03 | 0.001 | - | - | - | - | - | 0.46 | - | - | J. Untuk setiap pengurangan 0.01% di bawah carbon maksimum, penambahan 0.06% di atas Mn maksimum diperbolehkan, sampai Mn maksimum mencapai 1.50 % pada heat analyisis dan 1.60 % pada product analysis ¦ K. Untuk Grade 60 plate dengan ketebalan < 12.5 mm boleh mengandung 0.85 - 1.20% Mn pada heat analyses
ASTM A 516 (2017) | 70 | 6 - 73 | < 12.5 | 0 | 12.5 | PV HS | AR | STANDARD SPECIFICATION FOR PRESSURE VESSEL PLATES, CARBON STEEL, FOR MODERATE- AND LOWER- TEMPERATURE SERVICE | 260 | - | 485 | - | 620 | - | 17 | - | 21 | - | - | - | - | - | - | - | - | - | - | - | - | - | - | - | - | - | - | - | - | - | - | - | - | - | - | 0.27 | 0.15 | 0.4 | 0.85 | 1.20J | 0.025 | 0.025 | - | 0.03 | - | 0.4 | - | 0.3 | - | 0.4 | 0.12 | - | - | - | 0.02 | - | 0.03 | 0.001 | - | - | - | - | - | 0.47 | - | - | J. Untuk setiap pengurangan 0.01% di bawah carbon maksimum, penambahan 0.06% di atas Mn maksimum diperbolehkan, sampai Mn maksimum mencapai 1.50 % pada heat analyisis dan 1.60 % pada product analysis ¦ K. Untuk Grade 60 plate dengan ketebalan < 12.5 mm boleh mengandung 0.85 - 1.20% Mn pada heat analyses
ASTM A 516 (2017) | 70 | 6 - 73 | > 12.5 < 40 | 12.5 | 40 | PV HS | AR | STANDARD SPECIFICATION FOR PRESSURE VESSEL PLATES, CARBON STEEL, FOR MODERATE- AND LOWER- TEMPERATURE SERVICE | 260 | - | 485 | - | 620 | - | 17 | - | 21 | - | - | - | - | - | - | - | - | - | - | - | - | - | - | - | - | - | - | - | - | - | - | - | - | - | - | 0.28 | 0.15 | 0.4 | 0.85 | 1.20J | 0.025 | 0.025 | - | 0.03 | - | 0.4 | - | 0.3 | - | 0.4 | 0.12 | - | - | - | 0.02 | - | 0.03 | 0.001 | - | - | - | - | - | 0.47 | - | - | J. Untuk setiap pengurangan 0.01% di bawah carbon maksimum, penambahan 0.06% di atas Mn maksimum diperbolehkan, sampai Mn maksimum mencapai 1.50 % pada heat analyisis dan 1.60 % pada product analysis ¦ K. Untuk Grade 60 plate dengan ketebalan < 12.5 mm boleh mengandung 0.85 - 1.20% Mn pada heat analyses
ASTM A 516 (2017) | 70 | 6 - 73 | > 40 < 50 | 40 | 50 | PV HS | N | STANDARD SPECIFICATION FOR PRESSURE VESSEL PLATES, CARBON STEEL, FOR MODERATE- AND LOWER- TEMPERATURE SERVICE | 260 | - | 485 | - | 620 | - | 17 | - | 21 | - | - | - | - | - | - | - | - | - | - | - | - | - | - | - | - | - | - | - | - | - | - | - | - | - | - | 0.28 | 0.15 | 0.4 | 0.85 | 1.20J | 0.025 | 0.025 | - | 0.03 | - | 0.4 | - | 0.3 | - | 0.4 | 0.12 | - | - | - | 0.02 | - | 0.03 | 0.001 | - | - | - | - | - | 0.47 | - | - | J. Untuk setiap pengurangan 0.01% di bawah carbon maksimum, penambahan 0.06% di atas Mn maksimum diperbolehkan, sampai Mn maksimum mencapai 1.50 % pada heat analyisis dan 1.60 % pada product analysis ¦ K. Untuk Grade 60 plate dengan ketebalan < 12.5 mm boleh mengandung 0.85 - 1.20% Mn pada heat analyses
ASTM A 516 (2017) | 70 | 6 - 73 | > 50 < 100 | 50 | 100 | PV HS | N | STANDARD SPECIFICATION FOR PRESSURE VESSEL PLATES, CARBON STEEL, FOR MODERATE- AND LOWER- TEMPERATURE SERVICE | 260 | - | 485 | - | 620 | - | 17 | - | 21 | - | - | - | - | - | - | - | - | - | - | - | - | - | - | - | - | - | - | - | - | - | - | - | - | - | - | 0.3 | 0.15 | 0.4 | 0.85 | 1.20J | 0.025 | 0.025 | - | 0.03 | - | 0.4 | - | 0.3 | - | 0.4 | 0.12 | - | - | - | 0.02 | - | 0.03 | 0.001 | - | - | - | - | - | 0.48 | - | - | J. Untuk setiap pengurangan 0.01% di bawah carbon maksimum, penambahan 0.06% di atas Mn maksimum diperbolehkan, sampai Mn maksimum mencapai 1.50 % pada heat analyisis dan 1.60 % pada product analysis ¦ K. Untuk Grade 60 plate dengan ketebalan < 12.5 mm boleh mengandung 0.85 - 1.20% Mn pada heat analyses
ASTM A 516 (2017) | 70 | 6 - 73 | > 100 < 200 | 100 | 200 | PV HS | N | STANDARD SPECIFICATION FOR PRESSURE VESSEL PLATES, CARBON STEEL, FOR MODERATE- AND LOWER- TEMPERATURE SERVICE | 260 | - | 485 | - | 620 | - | 17 | - | 21 | - | - | - | - | - | - | - | - | - | - | - | - | - | - | - | - | - | - | - | - | - | - | - | - | - | - | 0.31 | 0.15 | 0.4 | 0.85 | 1.20J | 0.025 | 0.025 | - | 0.03 | - | 0.4 | - | 0.3 | - | 0.4 | 0.12 | - | - | - | 0.02 | - | 0.03 | 0.001 | - | - | - | - | - | 0.48 | - | - | J. Untuk setiap pengurangan 0.01% di bawah carbon maksimum, penambahan 0.06% di atas Mn maksimum diperbolehkan, sampai Mn maksimum mencapai 1.50 % pada heat analyisis dan 1.60 % pada product analysis ¦ K. Untuk Grade 60 plate dengan ketebalan < 12.5 mm boleh mengandung 0.85 - 1.20% Mn pada heat analyses
ASTM A 537 (2020) | Class 1 | 8 - 73 | ≤ 40 | 0 | 40 | PVHS | N | STANDARD SPECIFICATION FOR PRESSURE VESSEL PLATES, HEAT-TREATED, CARBON-MANGANESE-SILICON STEEL | 345 | - | 485 | - | 620 | - | 18 | - | 22 | - | - | - | - | - | - | - | - | - | - | - | - | - | - | - | - | - | - | - | - | - | - | - | - | - | - | 0.24 | 0.15 | 0.5 | 0.7 | 1.35L | 0.025 | 0.025 | - | 0.03 | - | 0.35 | - | 0.25 | - | 0.25L | 0.08 | - | - | - | 0.02 | - | 0.03 | - | - | - | - | - | - | - | - | - | L. Mn bisa melebihi 1.35% pada heat analysis hingga maximum 1.60 dan Ni bisa melebihi 0.25% pada heat analysis hingga maximum 0.50%, dimana heat analysis CE tidak melebihi 0.57% ¦ M. Untuk plate dengan lebar > 600 mm, elongasi minimum dikurangi 2% untuk grade 42, 50, dan 55, dan 3% untuk grade 60 dan 65 ¦ N. Mn minimum 0.80 % untuk plate dengan ketebalan > 10 mm dan minimum 0.50 % untuk plate dengan ketebalan < 10 mm. Rasio Mn terhadap C tidak boleh kurang dari 2 : 1 ¦ O. Untuk setiap pengurangan 0.01% di bawah carbon maksimum, penambahan 0.06% di atas Mn maksimum diperbolehkan, sampai Mn maksimum mencapai 1.60 % ¦ P. Alternatif komposisi dengan carbon maksimum 0.21% dan Mn maksimum 1.65% diperbolehkan ¦ Q. Product analysis limits = 0.004 - 0.06% ¦ R. Untuk plate dengan lebar > 600 mm, elongasi minimum dikurangi 2% ¦ S. Untuk setiap pengurangan 0.01% di bawah carbon maksimum, penambahan 0.06% di atas Mn maksimum diperbolehkan, sampai Mn maksimum mencapai 1.50 % untuk grade 58 dan 65; maximum mencapai 1.60% untuk grade 70 ¦ S. Penambahan Mn maksimum mencapai 1.60 % dengan syarat karbon maksimum 0,18%
ASTM A 537 (2020) | Class 1 | 8 - 73 | > 40 < 65 | 40 | 65 | PVHS | N | STANDARD SPECIFICATION FOR PRESSURE VESSEL PLATES, HEAT-TREATED, CARBON-MANGANESE-SILICON STEEL | 345 | - | 485 | - | 620 | - | 18 | - | 22 | - | - | - | - | - | - | - | - | - | - | - | - | - | - | - | - | - | - | - | - | - | - | - | - | - | - | 0.24 | 0.15 | 0.5 | 1 | 1.6 | 0.025 | 0.025 | - | 0.03 | - | 0.35 | - | 0.25 | - | 0.25L | 0.08 | - | - | - | 0.02 | - | 0.03 | - | - | - | - | - | - | - | - | - | L. Mn bisa melebihi 1.35% pada heat analysis hingga maximum 1.60 dan Ni bisa melebihi 0.25% pada heat analysis hingga maximum 0.50%, dimana heat analysis CE tidak melebihi 0.57% ¦ M. Untuk plate dengan lebar > 600 mm, elongasi minimum dikurangi 2% untuk grade 42, 50, dan 55, dan 3% untuk grade 60 dan 65 ¦ N. Mn minimum 0.80 % untuk plate dengan ketebalan > 10 mm dan minimum 0.50 % untuk plate dengan ketebalan < 10 mm. Rasio Mn terhadap C tidak boleh kurang dari 2 : 1 ¦ O. Untuk setiap pengurangan 0.01% di bawah carbon maksimum, penambahan 0.06% di atas Mn maksimum diperbolehkan, sampai Mn maksimum mencapai 1.60 % ¦ P. Alternatif komposisi dengan carbon maksimum 0.21% dan Mn maksimum 1.65% diperbolehkan ¦ Q. Product analysis limits = 0.004 - 0.06% ¦ R. Untuk plate dengan lebar > 600 mm, elongasi minimum dikurangi 2% ¦ S. Untuk setiap pengurangan 0.01% di bawah carbon maksimum, penambahan 0.06% di atas Mn maksimum diperbolehkan, sampai Mn maksimum mencapai 1.50 % untuk grade 58 dan 65; maximum mencapai 1.60% untuk grade 70 ¦ S. Penambahan Mn maksimum mencapai 1.60 % dengan syarat karbon maksimum 0,18%
ASTM A 537 (2020) | Class 1 | 8 - 73 | > 65 < 100 | 65 | 100 | PVHS | N | STANDARD SPECIFICATION FOR PRESSURE VESSEL PLATES, HEAT-TREATED, CARBON-MANGANESE-SILICON STEEL | 310 | - | 450 | - | 585 | - | 18 | - | 22 | - | - | - | - | - | - | - | - | - | - | - | - | - | - | - | - | - | - | - | - | - | - | - | - | - | - | 0.24 | 0.15 | 0.5 | 1 | 1.6 | 0.025 | 0.025 | - | 0.03 | - | 0.35 | - | 0.25 | - | 0.25L | 0.08 | - | - | - | 0.02 | - | 0.03 | - | - | - | - | - | - | - | - | - | L. Mn bisa melebihi 1.35% pada heat analysis hingga maximum 1.60 dan Ni bisa melebihi 0.25% pada heat analysis hingga maximum 0.50%, dimana heat analysis CE tidak melebihi 0.57% ¦ M. Untuk plate dengan lebar > 600 mm, elongasi minimum dikurangi 2% untuk grade 42, 50, dan 55, dan 3% untuk grade 60 dan 65 ¦ N. Mn minimum 0.80 % untuk plate dengan ketebalan > 10 mm dan minimum 0.50 % untuk plate dengan ketebalan < 10 mm. Rasio Mn terhadap C tidak boleh kurang dari 2 : 1 ¦ O. Untuk setiap pengurangan 0.01% di bawah carbon maksimum, penambahan 0.06% di atas Mn maksimum diperbolehkan, sampai Mn maksimum mencapai 1.60 % ¦ P. Alternatif komposisi dengan carbon maksimum 0.21% dan Mn maksimum 1.65% diperbolehkan ¦ Q. Product analysis limits = 0.004 - 0.06% ¦ R. Untuk plate dengan lebar > 600 mm, elongasi minimum dikurangi 2% ¦ S. Untuk setiap pengurangan 0.01% di bawah carbon maksimum, penambahan 0.06% di atas Mn maksimum diperbolehkan, sampai Mn maksimum mencapai 1.50 % untuk grade 58 dan 65; maximum mencapai 1.60% untuk grade 70 ¦ S. Penambahan Mn maksimum mencapai 1.60 % dengan syarat karbon maksimum 0,18%
ASTM A 572 (21e1) | 42 | 6 - 150 | ≤ 40 | 0 | 40 | HSLA | CR | STANDARD SPECIFICATION FOR HIGH-STRENGTH LOW-ALLOY COLUMBIUM-VANADIUM STRUCTURAL STEEL | 290 | - | 415 | - | - | - | 20M | - | 24M | - | - | - | - | - | - | - | - | - | - | - | - | - | - | - | - | - | - | - | - | - | - | - | - | - | - | 0.21 | - | 0.4 | See noteN | 1.35O | 0.03 | 0.03 | - | 0.04 | - | - | - | - | - | - | - | - | - | 0.005Q | 0.05Q | 0.01 | 0.15 | - | - | - | - | - | - | - | - | - | L. Mn bisa melebihi 1.35% pada heat analysis hingga maximum 1.60 dan Ni bisa melebihi 0.25% pada heat analysis hingga maximum 0.50%, dimana heat analysis CE tidak melebihi 0.57% ¦ M. Untuk plate dengan lebar > 600 mm, elongasi minimum dikurangi 2% untuk grade 42, 50, dan 55, dan 3% untuk grade 60 dan 65 ¦ N. Mn minimum 0.80 % untuk plate dengan ketebalan > 10 mm dan minimum 0.50 % untuk plate dengan ketebalan < 10 mm. Rasio Mn terhadap C tidak boleh kurang dari 2 : 1 ¦ O. Untuk setiap pengurangan 0.01% di bawah carbon maksimum, penambahan 0.06% di atas Mn maksimum diperbolehkan, sampai Mn maksimum mencapai 1.60 % ¦ P. Alternatif komposisi dengan carbon maksimum 0.21% dan Mn maksimum 1.65% diperbolehkan ¦ Q. Product analysis limits = 0.004 - 0.06% ¦ R. Untuk plate dengan lebar > 600 mm, elongasi minimum dikurangi 2% ¦ S. Untuk setiap pengurangan 0.01% di bawah carbon maksimum, penambahan 0.06% di atas Mn maksimum diperbolehkan, sampai Mn maksimum mencapai 1.50 % untuk grade 58 dan 65; maximum mencapai 1.60% untuk grade 70 ¦ S. Penambahan Mn maksimum mencapai 1.60 % dengan syarat karbon maksimum 0,18%
ASTM A 572 (21e1) | 42 | 6 - 150 | > 40 | 40 | 99999 | HSLA | CR | STANDARD SPECIFICATION FOR HIGH-STRENGTH LOW-ALLOY COLUMBIUM-VANADIUM STRUCTURAL STEEL | 290 | - | 415 | - | - | - | 20M | - | 24M | - | - | - | - | - | - | - | - | - | - | - | - | - | - | - | - | - | - | - | - | - | - | - | - | - | - | 0.21 | 0.15 | 0.4 | See noteN | 1.35O | 0.03 | 0.03 | - | 0.04 | - | - | - | - | - | - | - | - | - | 0.005Q | 0.05Q | 0.01 | 0.15 | - | - | - | - | - | - | - | - | - | L. Mn bisa melebihi 1.35% pada heat analysis hingga maximum 1.60 dan Ni bisa melebihi 0.25% pada heat analysis hingga maximum 0.50%, dimana heat analysis CE tidak melebihi 0.57% ¦ M. Untuk plate dengan lebar > 600 mm, elongasi minimum dikurangi 2% untuk grade 42, 50, dan 55, dan 3% untuk grade 60 dan 65 ¦ N. Mn minimum 0.80 % untuk plate dengan ketebalan > 10 mm dan minimum 0.50 % untuk plate dengan ketebalan < 10 mm. Rasio Mn terhadap C tidak boleh kurang dari 2 : 1 ¦ O. Untuk setiap pengurangan 0.01% di bawah carbon maksimum, penambahan 0.06% di atas Mn maksimum diperbolehkan, sampai Mn maksimum mencapai 1.60 % ¦ P. Alternatif komposisi dengan carbon maksimum 0.21% dan Mn maksimum 1.65% diperbolehkan ¦ Q. Product analysis limits = 0.004 - 0.06% ¦ R. Untuk plate dengan lebar > 600 mm, elongasi minimum dikurangi 2% ¦ S. Untuk setiap pengurangan 0.01% di bawah carbon maksimum, penambahan 0.06% di atas Mn maksimum diperbolehkan, sampai Mn maksimum mencapai 1.50 % untuk grade 58 dan 65; maximum mencapai 1.60% untuk grade 70 ¦ S. Penambahan Mn maksimum mencapai 1.60 % dengan syarat karbon maksimum 0,18%
ASTM A 572 (21e1) | 50 | 6 - 100 | ≤ 40 | 0 | 40 | HSLA | CR | STANDARD SPECIFICATION FOR HIGH-STRENGTH LOW-ALLOY COLUMBIUM-VANADIUM STRUCTURAL STEEL | 345 | - | 450 | - | - | - | 18M | - | 21M | - | - | - | - | - | - | - | - | - | - | - | - | - | - | - | - | - | - | - | - | - | - | - | - | - | - | 0.23 | - | 0.4 | See noteN | 1.35O | 0.03 | 0.03 | - | 0.04 | - | - | - | - | - | - | - | - | - | 0.005Q | 0.05Q | 0.01 | 0.15 | - | - | - | - | - | - | - | - | - | L. Mn bisa melebihi 1.35% pada heat analysis hingga maximum 1.60 dan Ni bisa melebihi 0.25% pada heat analysis hingga maximum 0.50%, dimana heat analysis CE tidak melebihi 0.57% ¦ M. Untuk plate dengan lebar > 600 mm, elongasi minimum dikurangi 2% untuk grade 42, 50, dan 55, dan 3% untuk grade 60 dan 65 ¦ N. Mn minimum 0.80 % untuk plate dengan ketebalan > 10 mm dan minimum 0.50 % untuk plate dengan ketebalan < 10 mm. Rasio Mn terhadap C tidak boleh kurang dari 2 : 1 ¦ O. Untuk setiap pengurangan 0.01% di bawah carbon maksimum, penambahan 0.06% di atas Mn maksimum diperbolehkan, sampai Mn maksimum mencapai 1.60 % ¦ P. Alternatif komposisi dengan carbon maksimum 0.21% dan Mn maksimum 1.65% diperbolehkan ¦ Q. Product analysis limits = 0.004 - 0.06% ¦ R. Untuk plate dengan lebar > 600 mm, elongasi minimum dikurangi 2% ¦ S. Untuk setiap pengurangan 0.01% di bawah carbon maksimum, penambahan 0.06% di atas Mn maksimum diperbolehkan, sampai Mn maksimum mencapai 1.50 % untuk grade 58 dan 65; maximum mencapai 1.60% untuk grade 70 ¦ S. Penambahan Mn maksimum mencapai 1.60 % dengan syarat karbon maksimum 0,18%
ASTM A 572 (21e1) | 50 | 6 - 100 | > 40 | 40 | 99999 | HSLA | CR | STANDARD SPECIFICATION FOR HIGH-STRENGTH LOW-ALLOY COLUMBIUM-VANADIUM STRUCTURAL STEEL | 345 | - | 450 | - | - | - | 18M | - | 21M | - | - | - | - | - | - | - | - | - | - | - | - | - | - | - | - | - | - | - | - | - | - | - | - | - | - | 0.23 | 0.15 | 0.4 | See noteN | 1.35O | 0.03 | 0.03 | - | 0.04 | - | - | - | - | - | - | - | - | - | 0.005Q | 0.05Q | 0.01 | 0.15 | - | - | - | - | - | - | - | - | - | L. Mn bisa melebihi 1.35% pada heat analysis hingga maximum 1.60 dan Ni bisa melebihi 0.25% pada heat analysis hingga maximum 0.50%, dimana heat analysis CE tidak melebihi 0.57% ¦ M. Untuk plate dengan lebar > 600 mm, elongasi minimum dikurangi 2% untuk grade 42, 50, dan 55, dan 3% untuk grade 60 dan 65 ¦ N. Mn minimum 0.80 % untuk plate dengan ketebalan > 10 mm dan minimum 0.50 % untuk plate dengan ketebalan < 10 mm. Rasio Mn terhadap C tidak boleh kurang dari 2 : 1 ¦ O. Untuk setiap pengurangan 0.01% di bawah carbon maksimum, penambahan 0.06% di atas Mn maksimum diperbolehkan, sampai Mn maksimum mencapai 1.60 % ¦ P. Alternatif komposisi dengan carbon maksimum 0.21% dan Mn maksimum 1.65% diperbolehkan ¦ Q. Product analysis limits = 0.004 - 0.06% ¦ R. Untuk plate dengan lebar > 600 mm, elongasi minimum dikurangi 2% ¦ S. Untuk setiap pengurangan 0.01% di bawah carbon maksimum, penambahan 0.06% di atas Mn maksimum diperbolehkan, sampai Mn maksimum mencapai 1.50 % untuk grade 58 dan 65; maximum mencapai 1.60% untuk grade 70 ¦ S. Penambahan Mn maksimum mencapai 1.60 % dengan syarat karbon maksimum 0,18%
ASTM A 572 (21e1) | 55 | 6 - 50 | ≤ 40 | 0 | 40 | HSLA | CR | STANDARD SPECIFICATION FOR HIGH-STRENGTH LOW-ALLOY COLUMBIUM-VANADIUM STRUCTURAL STEEL | 380 | - | 485 | - | - | - | 17M | - | 20M | - | - | - | - | - | - | - | - | - | - | - | - | - | - | - | - | - | - | - | - | - | - | - | - | - | - | 0.25 | - | 0.4 | See noteN | 1.35O | 0.03 | 0.03 | - | 0.04 | - | - | - | - | - | - | - | - | - | 0.005Q | 0.05Q | 0.01 | 0.15 | - | - | - | - | - | - | - | - | - | L. Mn bisa melebihi 1.35% pada heat analysis hingga maximum 1.60 dan Ni bisa melebihi 0.25% pada heat analysis hingga maximum 0.50%, dimana heat analysis CE tidak melebihi 0.57% ¦ M. Untuk plate dengan lebar > 600 mm, elongasi minimum dikurangi 2% untuk grade 42, 50, dan 55, dan 3% untuk grade 60 dan 65 ¦ N. Mn minimum 0.80 % untuk plate dengan ketebalan > 10 mm dan minimum 0.50 % untuk plate dengan ketebalan < 10 mm. Rasio Mn terhadap C tidak boleh kurang dari 2 : 1 ¦ O. Untuk setiap pengurangan 0.01% di bawah carbon maksimum, penambahan 0.06% di atas Mn maksimum diperbolehkan, sampai Mn maksimum mencapai 1.60 % ¦ P. Alternatif komposisi dengan carbon maksimum 0.21% dan Mn maksimum 1.65% diperbolehkan ¦ Q. Product analysis limits = 0.004 - 0.06% ¦ R. Untuk plate dengan lebar > 600 mm, elongasi minimum dikurangi 2% ¦ S. Untuk setiap pengurangan 0.01% di bawah carbon maksimum, penambahan 0.06% di atas Mn maksimum diperbolehkan, sampai Mn maksimum mencapai 1.50 % untuk grade 58 dan 65; maximum mencapai 1.60% untuk grade 70 ¦ S. Penambahan Mn maksimum mencapai 1.60 % dengan syarat karbon maksimum 0,18%
ASTM A 572 (21e1) | 55 | 6 - 50 | > 40 | 40 | 99999 | HSLA | CR | STANDARD SPECIFICATION FOR HIGH-STRENGTH LOW-ALLOY COLUMBIUM-VANADIUM STRUCTURAL STEEL | 380 | - | 485 | - | - | - | 17M | - | 20M | - | - | - | - | - | - | - | - | - | - | - | - | - | - | - | - | - | - | - | - | - | - | - | - | - | - | 0.25 | 0.15 | 0.4 | See noteN | 1.35O | 0.03 | 0.03 | - | 0.04 | - | - | - | - | - | - | - | - | - | 0.005Q | 0.05Q | 0.01 | 0.15 | - | - | - | - | - | - | - | - | - | L. Mn bisa melebihi 1.35% pada heat analysis hingga maximum 1.60 dan Ni bisa melebihi 0.25% pada heat analysis hingga maximum 0.50%, dimana heat analysis CE tidak melebihi 0.57% ¦ M. Untuk plate dengan lebar > 600 mm, elongasi minimum dikurangi 2% untuk grade 42, 50, dan 55, dan 3% untuk grade 60 dan 65 ¦ N. Mn minimum 0.80 % untuk plate dengan ketebalan > 10 mm dan minimum 0.50 % untuk plate dengan ketebalan < 10 mm. Rasio Mn terhadap C tidak boleh kurang dari 2 : 1 ¦ O. Untuk setiap pengurangan 0.01% di bawah carbon maksimum, penambahan 0.06% di atas Mn maksimum diperbolehkan, sampai Mn maksimum mencapai 1.60 % ¦ P. Alternatif komposisi dengan carbon maksimum 0.21% dan Mn maksimum 1.65% diperbolehkan ¦ Q. Product analysis limits = 0.004 - 0.06% ¦ R. Untuk plate dengan lebar > 600 mm, elongasi minimum dikurangi 2% ¦ S. Untuk setiap pengurangan 0.01% di bawah carbon maksimum, penambahan 0.06% di atas Mn maksimum diperbolehkan, sampai Mn maksimum mencapai 1.50 % untuk grade 58 dan 65; maximum mencapai 1.60% untuk grade 70 ¦ S. Penambahan Mn maksimum mencapai 1.60 % dengan syarat karbon maksimum 0,18%
ASTM A 572 (21e1) | 60 | 6 - 32 | ≤ 40 | 0 | 40 | HSLA | CR / TMCP | STANDARD SPECIFICATION FOR HIGH-STRENGTH LOW-ALLOY COLUMBIUM-VANADIUM STRUCTURAL STEEL | 415 | - | 520 | - | - | - | 16M | - | 18M | - | - | - | - | - | - | - | - | - | - | - | - | - | - | - | - | - | - | - | - | - | - | - | - | - | - | 0.26 | - | 0.4 | See noteN | 1.35O | 0.03 | 0.03 | - | 0.04 | - | - | - | - | - | - | - | - | - | 0.005Q | 0.05Q | 0.01 | 0.15 | - | - | - | - | - | - | - | - | - | L. Mn bisa melebihi 1.35% pada heat analysis hingga maximum 1.60 dan Ni bisa melebihi 0.25% pada heat analysis hingga maximum 0.50%, dimana heat analysis CE tidak melebihi 0.57% ¦ M. Untuk plate dengan lebar > 600 mm, elongasi minimum dikurangi 2% untuk grade 42, 50, dan 55, dan 3% untuk grade 60 dan 65 ¦ N. Mn minimum 0.80 % untuk plate dengan ketebalan > 10 mm dan minimum 0.50 % untuk plate dengan ketebalan < 10 mm. Rasio Mn terhadap C tidak boleh kurang dari 2 : 1 ¦ O. Untuk setiap pengurangan 0.01% di bawah carbon maksimum, penambahan 0.06% di atas Mn maksimum diperbolehkan, sampai Mn maksimum mencapai 1.60 % ¦ P. Alternatif komposisi dengan carbon maksimum 0.21% dan Mn maksimum 1.65% diperbolehkan ¦ Q. Product analysis limits = 0.004 - 0.06% ¦ R. Untuk plate dengan lebar > 600 mm, elongasi minimum dikurangi 2% ¦ S. Untuk setiap pengurangan 0.01% di bawah carbon maksimum, penambahan 0.06% di atas Mn maksimum diperbolehkan, sampai Mn maksimum mencapai 1.50 % untuk grade 58 dan 65; maximum mencapai 1.60% untuk grade 70 ¦ S. Penambahan Mn maksimum mencapai 1.60 % dengan syarat karbon maksimum 0,18%
ASTM A 572 (21e1) | 60 | 6 - 32 | > 40 | 40 | 99999 | HSLA | CR / TMCP | STANDARD SPECIFICATION FOR HIGH-STRENGTH LOW-ALLOY COLUMBIUM-VANADIUM STRUCTURAL STEEL | 415 | - | 520 | - | - | - | 16M | - | 18M | - | - | - | - | - | - | - | - | - | - | - | - | - | - | - | - | - | - | - | - | - | - | - | - | - | - | 0.26 | - | - | See noteN | 1.35O | 0.03 | 0.03 | - | 0.04 | - | - | - | - | - | - | - | - | - | 0.005Q | 0.05Q | 0.01 | 0.15 | - | - | - | - | - | - | - | - | - | L. Mn bisa melebihi 1.35% pada heat analysis hingga maximum 1.60 dan Ni bisa melebihi 0.25% pada heat analysis hingga maximum 0.50%, dimana heat analysis CE tidak melebihi 0.57% ¦ M. Untuk plate dengan lebar > 600 mm, elongasi minimum dikurangi 2% untuk grade 42, 50, dan 55, dan 3% untuk grade 60 dan 65 ¦ N. Mn minimum 0.80 % untuk plate dengan ketebalan > 10 mm dan minimum 0.50 % untuk plate dengan ketebalan < 10 mm. Rasio Mn terhadap C tidak boleh kurang dari 2 : 1 ¦ O. Untuk setiap pengurangan 0.01% di bawah carbon maksimum, penambahan 0.06% di atas Mn maksimum diperbolehkan, sampai Mn maksimum mencapai 1.60 % ¦ P. Alternatif komposisi dengan carbon maksimum 0.21% dan Mn maksimum 1.65% diperbolehkan ¦ Q. Product analysis limits = 0.004 - 0.06% ¦ R. Untuk plate dengan lebar > 600 mm, elongasi minimum dikurangi 2% ¦ S. Untuk setiap pengurangan 0.01% di bawah carbon maksimum, penambahan 0.06% di atas Mn maksimum diperbolehkan, sampai Mn maksimum mencapai 1.50 % untuk grade 58 dan 65; maximum mencapai 1.60% untuk grade 70 ¦ S. Penambahan Mn maksimum mencapai 1.60 % dengan syarat karbon maksimum 0,18%
ASTM A 572 (21e1) | 65 | 6 - 32 | < 13 | 0 | 13 | HSLA | CR / TMCP | STANDARD SPECIFICATION FOR HIGH-STRENGTH LOW-ALLOY COLUMBIUM-VANADIUM STRUCTURAL STEEL | 450 | - | 550 | - | - | - | 15M | - | 17M | - | - | - | - | - | - | - | - | - | - | - | - | - | - | - | - | - | - | - | - | - | - | - | - | - | - | 0.26P | - | 0.4 | See noteN | 1.35P | 0.03 | 0.03 | - | 0.04 | - | - | - | - | - | - | - | - | - | 0.005Q | 0.05Q | 0.01 | 0.15 | - | - | - | - | - | - | - | - | - | L. Mn bisa melebihi 1.35% pada heat analysis hingga maximum 1.60 dan Ni bisa melebihi 0.25% pada heat analysis hingga maximum 0.50%, dimana heat analysis CE tidak melebihi 0.57% ¦ M. Untuk plate dengan lebar > 600 mm, elongasi minimum dikurangi 2% untuk grade 42, 50, dan 55, dan 3% untuk grade 60 dan 65 ¦ N. Mn minimum 0.80 % untuk plate dengan ketebalan > 10 mm dan minimum 0.50 % untuk plate dengan ketebalan < 10 mm. Rasio Mn terhadap C tidak boleh kurang dari 2 : 1 ¦ O. Untuk setiap pengurangan 0.01% di bawah carbon maksimum, penambahan 0.06% di atas Mn maksimum diperbolehkan, sampai Mn maksimum mencapai 1.60 % ¦ P. Alternatif komposisi dengan carbon maksimum 0.21% dan Mn maksimum 1.65% diperbolehkan ¦ Q. Product analysis limits = 0.004 - 0.06% ¦ R. Untuk plate dengan lebar > 600 mm, elongasi minimum dikurangi 2% ¦ S. Untuk setiap pengurangan 0.01% di bawah carbon maksimum, penambahan 0.06% di atas Mn maksimum diperbolehkan, sampai Mn maksimum mencapai 1.50 % untuk grade 58 dan 65; maximum mencapai 1.60% untuk grade 70 ¦ S. Penambahan Mn maksimum mencapai 1.60 % dengan syarat karbon maksimum 0,18%
ASTM A 572 (21e1) | 65 | 6 - 32 | > 13 < 32 | 13 | 32 | HSLA | CR / TMCP | STANDARD SPECIFICATION FOR HIGH-STRENGTH LOW-ALLOY COLUMBIUM-VANADIUM STRUCTURAL STEEL | 450 | - | 550 | - | - | - | 15M | - | 17M | - | - | - | - | - | - | - | - | - | - | - | - | - | - | - | - | - | - | - | - | - | - | - | - | - | - | 0.23 | - | 0.4 | See noteN | 1.65 | 0.03 | 0.03 | - | 0.04 | - | - | - | - | - | - | - | - | - | 0.005Q | 0.05Q | 0.01 | 0.15 | - | - | - | - | - | - | - | - | - | L. Mn bisa melebihi 1.35% pada heat analysis hingga maximum 1.60 dan Ni bisa melebihi 0.25% pada heat analysis hingga maximum 0.50%, dimana heat analysis CE tidak melebihi 0.57% ¦ M. Untuk plate dengan lebar > 600 mm, elongasi minimum dikurangi 2% untuk grade 42, 50, dan 55, dan 3% untuk grade 60 dan 65 ¦ N. Mn minimum 0.80 % untuk plate dengan ketebalan > 10 mm dan minimum 0.50 % untuk plate dengan ketebalan < 10 mm. Rasio Mn terhadap C tidak boleh kurang dari 2 : 1 ¦ O. Untuk setiap pengurangan 0.01% di bawah carbon maksimum, penambahan 0.06% di atas Mn maksimum diperbolehkan, sampai Mn maksimum mencapai 1.60 % ¦ P. Alternatif komposisi dengan carbon maksimum 0.21% dan Mn maksimum 1.65% diperbolehkan ¦ Q. Product analysis limits = 0.004 - 0.06% ¦ R. Untuk plate dengan lebar > 600 mm, elongasi minimum dikurangi 2% ¦ S. Untuk setiap pengurangan 0.01% di bawah carbon maksimum, penambahan 0.06% di atas Mn maksimum diperbolehkan, sampai Mn maksimum mencapai 1.50 % untuk grade 58 dan 65; maximum mencapai 1.60% untuk grade 70 ¦ S. Penambahan Mn maksimum mencapai 1.60 % dengan syarat karbon maksimum 0,18%
ASTM A 573 (2020) | 58 | 6 - 40 | ≤ 13 | 0 | 13 | MS | CR | STANDARD SPECIFICATION FOR STRUCTURAL CARBON STEEL PLATES OF IMPROVED TOUGHNESS | 220 | - | 400 | - | 490 | - | 21R | - | 24R | - | - | - | - | - | - | - | - | - | - | - | - | - | - | - | - | - | - | - | - | - | - | - | - | - | - | 0.23 | 0.1 | 0.35 | 0.6 | 0.90S | 0.03 | 0.03 | - | - | - | - | - | - | - | - | - | - | - | - | - | - | - | - | - | - | - | - | - | - | - | - | L. Mn bisa melebihi 1.35% pada heat analysis hingga maximum 1.60 dan Ni bisa melebihi 0.25% pada heat analysis hingga maximum 0.50%, dimana heat analysis CE tidak melebihi 0.57% ¦ M. Untuk plate dengan lebar > 600 mm, elongasi minimum dikurangi 2% untuk grade 42, 50, dan 55, dan 3% untuk grade 60 dan 65 ¦ N. Mn minimum 0.80 % untuk plate dengan ketebalan > 10 mm dan minimum 0.50 % untuk plate dengan ketebalan < 10 mm. Rasio Mn terhadap C tidak boleh kurang dari 2 : 1 ¦ O. Untuk setiap pengurangan 0.01% di bawah carbon maksimum, penambahan 0.06% di atas Mn maksimum diperbolehkan, sampai Mn maksimum mencapai 1.60 % ¦ P. Alternatif komposisi dengan carbon maksimum 0.21% dan Mn maksimum 1.65% diperbolehkan ¦ Q. Product analysis limits = 0.004 - 0.06% ¦ R. Untuk plate dengan lebar > 600 mm, elongasi minimum dikurangi 2% ¦ S. Untuk setiap pengurangan 0.01% di bawah carbon maksimum, penambahan 0.06% di atas Mn maksimum diperbolehkan, sampai Mn maksimum mencapai 1.50 % untuk grade 58 dan 65; maximum mencapai 1.60% untuk grade 70 ¦ S. Penambahan Mn maksimum mencapai 1.60 % dengan syarat karbon maksimum 0,18%
ASTM A 573 (2020) | 58 | 6 - 40 | > 13 ≤ 40 | 13 | 40 | MS | CR | STANDARD SPECIFICATION FOR STRUCTURAL CARBON STEEL PLATES OF IMPROVED TOUGHNESS | 220 | - | 400 | - | 490 | - | 21R | - | 24R | - | - | - | - | - | - | - | - | - | - | - | - | - | - | - | - | - | - | - | - | - | - | - | - | - | - | 0.23 | 0.1 | 0.35 | 0.6 | 0.90S | 0.03 | 0.03 | - | - | - | - | - | - | - | - | - | - | - | - | - | - | - | - | - | - | - | - | - | - | - | - | L. Mn bisa melebihi 1.35% pada heat analysis hingga maximum 1.60 dan Ni bisa melebihi 0.25% pada heat analysis hingga maximum 0.50%, dimana heat analysis CE tidak melebihi 0.57% ¦ M. Untuk plate dengan lebar > 600 mm, elongasi minimum dikurangi 2% untuk grade 42, 50, dan 55, dan 3% untuk grade 60 dan 65 ¦ N. Mn minimum 0.80 % untuk plate dengan ketebalan > 10 mm dan minimum 0.50 % untuk plate dengan ketebalan < 10 mm. Rasio Mn terhadap C tidak boleh kurang dari 2 : 1 ¦ O. Untuk setiap pengurangan 0.01% di bawah carbon maksimum, penambahan 0.06% di atas Mn maksimum diperbolehkan, sampai Mn maksimum mencapai 1.60 % ¦ P. Alternatif komposisi dengan carbon maksimum 0.21% dan Mn maksimum 1.65% diperbolehkan ¦ Q. Product analysis limits = 0.004 - 0.06% ¦ R. Untuk plate dengan lebar > 600 mm, elongasi minimum dikurangi 2% ¦ S. Untuk setiap pengurangan 0.01% di bawah carbon maksimum, penambahan 0.06% di atas Mn maksimum diperbolehkan, sampai Mn maksimum mencapai 1.50 % untuk grade 58 dan 65; maximum mencapai 1.60% untuk grade 70 ¦ S. Penambahan Mn maksimum mencapai 1.60 % dengan syarat karbon maksimum 0,18%
ASTM A 573 (2020) | 65 | 6 - 40 | ≤ 13 | 0 | 13 | MS | CR | STANDARD SPECIFICATION FOR STRUCTURAL CARBON STEEL PLATES OF IMPROVED TOUGHNESS | 240 | - | 450 | - | 530 | - | 20R | - | 23R | - | - | - | - | - | - | - | - | - | - | - | - | - | - | - | - | - | - | - | - | - | - | - | - | - | - | 0.24 | 0.15 | 0.4 | 0.85 | 1.20S | 0.03 | 0.03 | - | - | - | - | - | - | - | - | - | - | - | - | - | - | - | - | - | - | - | - | - | - | - | - | L. Mn bisa melebihi 1.35% pada heat analysis hingga maximum 1.60 dan Ni bisa melebihi 0.25% pada heat analysis hingga maximum 0.50%, dimana heat analysis CE tidak melebihi 0.57% ¦ M. Untuk plate dengan lebar > 600 mm, elongasi minimum dikurangi 2% untuk grade 42, 50, dan 55, dan 3% untuk grade 60 dan 65 ¦ N. Mn minimum 0.80 % untuk plate dengan ketebalan > 10 mm dan minimum 0.50 % untuk plate dengan ketebalan < 10 mm. Rasio Mn terhadap C tidak boleh kurang dari 2 : 1 ¦ O. Untuk setiap pengurangan 0.01% di bawah carbon maksimum, penambahan 0.06% di atas Mn maksimum diperbolehkan, sampai Mn maksimum mencapai 1.60 % ¦ P. Alternatif komposisi dengan carbon maksimum 0.21% dan Mn maksimum 1.65% diperbolehkan ¦ Q. Product analysis limits = 0.004 - 0.06% ¦ R. Untuk plate dengan lebar > 600 mm, elongasi minimum dikurangi 2% ¦ S. Untuk setiap pengurangan 0.01% di bawah carbon maksimum, penambahan 0.06% di atas Mn maksimum diperbolehkan, sampai Mn maksimum mencapai 1.50 % untuk grade 58 dan 65; maximum mencapai 1.60% untuk grade 70 ¦ S. Penambahan Mn maksimum mencapai 1.60 % dengan syarat karbon maksimum 0,18%
ASTM A 573 (2020) | 65 | 6 - 40 | > 13 ≤ 40 | 13 | 40 | MS | CR | STANDARD SPECIFICATION FOR STRUCTURAL CARBON STEEL PLATES OF IMPROVED TOUGHNESS | 240 | - | 450 | - | 530 | - | 20R | - | 23R | - | - | - | - | - | - | - | - | - | - | - | - | - | - | - | - | - | - | - | - | - | - | - | - | - | - | 0.26 | 0.15 | 0.4 | 0.85 | 1.20S | 0.03 | 0.03 | - | - | - | - | - | - | - | - | - | - | - | - | - | - | - | - | - | - | - | - | - | - | - | - | L. Mn bisa melebihi 1.35% pada heat analysis hingga maximum 1.60 dan Ni bisa melebihi 0.25% pada heat analysis hingga maximum 0.50%, dimana heat analysis CE tidak melebihi 0.57% ¦ M. Untuk plate dengan lebar > 600 mm, elongasi minimum dikurangi 2% untuk grade 42, 50, dan 55, dan 3% untuk grade 60 dan 65 ¦ N. Mn minimum 0.80 % untuk plate dengan ketebalan > 10 mm dan minimum 0.50 % untuk plate dengan ketebalan < 10 mm. Rasio Mn terhadap C tidak boleh kurang dari 2 : 1 ¦ O. Untuk setiap pengurangan 0.01% di bawah carbon maksimum, penambahan 0.06% di atas Mn maksimum diperbolehkan, sampai Mn maksimum mencapai 1.60 % ¦ P. Alternatif komposisi dengan carbon maksimum 0.21% dan Mn maksimum 1.65% diperbolehkan ¦ Q. Product analysis limits = 0.004 - 0.06% ¦ R. Untuk plate dengan lebar > 600 mm, elongasi minimum dikurangi 2% ¦ S. Untuk setiap pengurangan 0.01% di bawah carbon maksimum, penambahan 0.06% di atas Mn maksimum diperbolehkan, sampai Mn maksimum mencapai 1.50 % untuk grade 58 dan 65; maximum mencapai 1.60% untuk grade 70 ¦ S. Penambahan Mn maksimum mencapai 1.60 % dengan syarat karbon maksimum 0,18%
ASTM A 573 (2020) | 70 | 6 - 40 | ≤ 13 | 0 | 13 | HS | CR | STANDARD SPECIFICATION FOR STRUCTURAL CARBON STEEL PLATES OF IMPROVED TOUGHNESS | 290 | - | 485 | - | 620 | - | 18R | - | 21R | - | - | - | - | - | - | - | - | - | - | - | - | - | - | - | - | - | - | - | - | - | - | - | - | - | - | 0.27 | 0.15 | 0.4 | 0.85 | 1.20S | 0.03 | 0.03 | - | - | - | - | - | - | - | - | - | - | - | - | - | - | - | - | - | - | - | - | - | - | - | - | L. Mn bisa melebihi 1.35% pada heat analysis hingga maximum 1.60 dan Ni bisa melebihi 0.25% pada heat analysis hingga maximum 0.50%, dimana heat analysis CE tidak melebihi 0.57% ¦ M. Untuk plate dengan lebar > 600 mm, elongasi minimum dikurangi 2% untuk grade 42, 50, dan 55, dan 3% untuk grade 60 dan 65 ¦ N. Mn minimum 0.80 % untuk plate dengan ketebalan > 10 mm dan minimum 0.50 % untuk plate dengan ketebalan < 10 mm. Rasio Mn terhadap C tidak boleh kurang dari 2 : 1 ¦ O. Untuk setiap pengurangan 0.01% di bawah carbon maksimum, penambahan 0.06% di atas Mn maksimum diperbolehkan, sampai Mn maksimum mencapai 1.60 % ¦ P. Alternatif komposisi dengan carbon maksimum 0.21% dan Mn maksimum 1.65% diperbolehkan ¦ Q. Product analysis limits = 0.004 - 0.06% ¦ R. Untuk plate dengan lebar > 600 mm, elongasi minimum dikurangi 2% ¦ S. Untuk setiap pengurangan 0.01% di bawah carbon maksimum, penambahan 0.06% di atas Mn maksimum diperbolehkan, sampai Mn maksimum mencapai 1.50 % untuk grade 58 dan 65; maximum mencapai 1.60% untuk grade 70 ¦ S. Penambahan Mn maksimum mencapai 1.60 % dengan syarat karbon maksimum 0,18%
ASTM A 573 (2020) | 70 | 6 - 40 | > 13 ≤ 40 | 13 | 40 | HS | CR | STANDARD SPECIFICATION FOR STRUCTURAL CARBON STEEL PLATES OF IMPROVED TOUGHNESS | 290 | - | 485 | - | 620 | - | 18R | - | 21R | - | - | - | - | - | - | - | - | - | - | - | - | - | - | - | - | - | - | - | - | - | - | - | - | - | - | 0.28 | 0.15 | 0.4 | 0.85 | 1.20S | 0.03 | 0.03 | - | - | - | - | - | - | - | - | - | - | - | - | - | - | - | - | - | - | - | - | - | - | - | - | L. Mn bisa melebihi 1.35% pada heat analysis hingga maximum 1.60 dan Ni bisa melebihi 0.25% pada heat analysis hingga maximum 0.50%, dimana heat analysis CE tidak melebihi 0.57% ¦ M. Untuk plate dengan lebar > 600 mm, elongasi minimum dikurangi 2% untuk grade 42, 50, dan 55, dan 3% untuk grade 60 dan 65 ¦ N. Mn minimum 0.80 % untuk plate dengan ketebalan > 10 mm dan minimum 0.50 % untuk plate dengan ketebalan < 10 mm. Rasio Mn terhadap C tidak boleh kurang dari 2 : 1 ¦ O. Untuk setiap pengurangan 0.01% di bawah carbon maksimum, penambahan 0.06% di atas Mn maksimum diperbolehkan, sampai Mn maksimum mencapai 1.60 % ¦ P. Alternatif komposisi dengan carbon maksimum 0.21% dan Mn maksimum 1.65% diperbolehkan ¦ Q. Product analysis limits = 0.004 - 0.06% ¦ R. Untuk plate dengan lebar > 600 mm, elongasi minimum dikurangi 2% ¦ S. Untuk setiap pengurangan 0.01% di bawah carbon maksimum, penambahan 0.06% di atas Mn maksimum diperbolehkan, sampai Mn maksimum mencapai 1.50 % untuk grade 58 dan 65; maximum mencapai 1.60% untuk grade 70 ¦ S. Penambahan Mn maksimum mencapai 1.60 % dengan syarat karbon maksimum 0,18%
ASTM A 633 (2018) | A | 8 - 73 | ≤ 65 | 0 | 65 | HS | N | STANDARD SPECIFICATION FOR NORMALIZED HIGH-STRENGTH LOW-ALLOY STRUCTURAL STEEL PLATES | 290 | - | 430 | - | 570 | - | 18R | - | 23R | - | - | - | - | - | - | - | - | - | - | - | - | - | - | - | - | - | - | - | - | - | - | - | - | - | - | 0.18 | 0.15 | 0.5 | 1 | 1.35 | 0.03 | 0.03 | - | - | - | - | - | - | - | - | - | - | - | - | 0.05 | - | - | - | - | - | - | - | - | - | - | - | L. Mn bisa melebihi 1.35% pada heat analysis hingga maximum 1.60 dan Ni bisa melebihi 0.25% pada heat analysis hingga maximum 0.50%, dimana heat analysis CE tidak melebihi 0.57% ¦ M. Untuk plate dengan lebar > 600 mm, elongasi minimum dikurangi 2% untuk grade 42, 50, dan 55, dan 3% untuk grade 60 dan 65 ¦ N. Mn minimum 0.80 % untuk plate dengan ketebalan > 10 mm dan minimum 0.50 % untuk plate dengan ketebalan < 10 mm. Rasio Mn terhadap C tidak boleh kurang dari 2 : 1 ¦ O. Untuk setiap pengurangan 0.01% di bawah carbon maksimum, penambahan 0.06% di atas Mn maksimum diperbolehkan, sampai Mn maksimum mencapai 1.60 % ¦ P. Alternatif komposisi dengan carbon maksimum 0.21% dan Mn maksimum 1.65% diperbolehkan ¦ Q. Product analysis limits = 0.004 - 0.06% ¦ R. Untuk plate dengan lebar > 600 mm, elongasi minimum dikurangi 2% ¦ S. Untuk setiap pengurangan 0.01% di bawah carbon maksimum, penambahan 0.06% di atas Mn maksimum diperbolehkan, sampai Mn maksimum mencapai 1.50 % untuk grade 58 dan 65; maximum mencapai 1.60% untuk grade 70 ¦ S. Penambahan Mn maksimum mencapai 1.60 % dengan syarat karbon maksimum 0,18%
ASTM A 633 (2018) | A | 8 - 73 | > 65 ≤ 100 | 65 | 100 | HS | N | STANDARD SPECIFICATION FOR NORMALIZED HIGH-STRENGTH LOW-ALLOY STRUCTURAL STEEL PLATES | 290 | - | 430 | - | 570 | - | 18R | - | 23R | - | - | - | - | - | - | - | - | - | - | - | - | - | - | - | - | - | - | - | - | - | - | - | - | - | - | 0.18 | 0.15 | 0.5 | 1 | 1.35 | 0.03 | 0.03 | - | - | - | - | - | - | - | - | - | - | - | - | 0.05 | - | - | - | - | - | - | - | - | - | - | - | L. Mn bisa melebihi 1.35% pada heat analysis hingga maximum 1.60 dan Ni bisa melebihi 0.25% pada heat analysis hingga maximum 0.50%, dimana heat analysis CE tidak melebihi 0.57% ¦ M. Untuk plate dengan lebar > 600 mm, elongasi minimum dikurangi 2% untuk grade 42, 50, dan 55, dan 3% untuk grade 60 dan 65 ¦ N. Mn minimum 0.80 % untuk plate dengan ketebalan > 10 mm dan minimum 0.50 % untuk plate dengan ketebalan < 10 mm. Rasio Mn terhadap C tidak boleh kurang dari 2 : 1 ¦ O. Untuk setiap pengurangan 0.01% di bawah carbon maksimum, penambahan 0.06% di atas Mn maksimum diperbolehkan, sampai Mn maksimum mencapai 1.60 % ¦ P. Alternatif komposisi dengan carbon maksimum 0.21% dan Mn maksimum 1.65% diperbolehkan ¦ Q. Product analysis limits = 0.004 - 0.06% ¦ R. Untuk plate dengan lebar > 600 mm, elongasi minimum dikurangi 2% ¦ S. Untuk setiap pengurangan 0.01% di bawah carbon maksimum, penambahan 0.06% di atas Mn maksimum diperbolehkan, sampai Mn maksimum mencapai 1.50 % untuk grade 58 dan 65; maximum mencapai 1.60% untuk grade 70 ¦ S. Penambahan Mn maksimum mencapai 1.60 % dengan syarat karbon maksimum 0,18%
ASTM A 633 (2018) | C | 8 - 73 | ≤ 65 | 0 | 65 | HS | N | STANDARD SPECIFICATION FOR NORMALIZED HIGH-STRENGTH LOW-ALLOY STRUCTURAL STEEL PLATES | 345 | - | 485 | - | 620 | - | 18R | - | 23R | - | - | - | - | - | - | - | - | - | - | - | - | - | - | - | - | - | - | - | - | - | - | - | - | - | - | 0.2 | 0.15 | 0.5 | 1.15 | 1,50S | 0.03 | 0.03 | - | - | - | - | - | - | - | - | - | - | - | 0.01 | 0.05 | - | - | - | - | - | - | - | - | - | - | - | L. Mn bisa melebihi 1.35% pada heat analysis hingga maximum 1.60 dan Ni bisa melebihi 0.25% pada heat analysis hingga maximum 0.50%, dimana heat analysis CE tidak melebihi 0.57% ¦ M. Untuk plate dengan lebar > 600 mm, elongasi minimum dikurangi 2% untuk grade 42, 50, dan 55, dan 3% untuk grade 60 dan 65 ¦ N. Mn minimum 0.80 % untuk plate dengan ketebalan > 10 mm dan minimum 0.50 % untuk plate dengan ketebalan < 10 mm. Rasio Mn terhadap C tidak boleh kurang dari 2 : 1 ¦ O. Untuk setiap pengurangan 0.01% di bawah carbon maksimum, penambahan 0.06% di atas Mn maksimum diperbolehkan, sampai Mn maksimum mencapai 1.60 % ¦ P. Alternatif komposisi dengan carbon maksimum 0.21% dan Mn maksimum 1.65% diperbolehkan ¦ Q. Product analysis limits = 0.004 - 0.06% ¦ R. Untuk plate dengan lebar > 600 mm, elongasi minimum dikurangi 2% ¦ S. Untuk setiap pengurangan 0.01% di bawah carbon maksimum, penambahan 0.06% di atas Mn maksimum diperbolehkan, sampai Mn maksimum mencapai 1.50 % untuk grade 58 dan 65; maximum mencapai 1.60% untuk grade 70 ¦ S. Penambahan Mn maksimum mencapai 1.60 % dengan syarat karbon maksimum 0,18%
ASTM A 633 (2018) | C | 8 - 73 | > 65 ≤ 100 | 65 | 100 | HS | N | STANDARD SPECIFICATION FOR NORMALIZED HIGH-STRENGTH LOW-ALLOY STRUCTURAL STEEL PLATES | 315 | - | 450 | - | 590 | - | 18R | - | 23R | - | - | - | - | - | - | - | - | - | - | - | - | - | - | - | - | - | - | - | - | - | - | - | - | - | - | 0.2 | 0.15 | 0.5 | 1.15 | 1,50S | 0.03 | 0.03 | - | - | - | - | - | - | - | - | - | - | - | 0.01 | 0.05 | - | - | - | - | - | - | - | - | - | - | - | L. Mn bisa melebihi 1.35% pada heat analysis hingga maximum 1.60 dan Ni bisa melebihi 0.25% pada heat analysis hingga maximum 0.50%, dimana heat analysis CE tidak melebihi 0.57% ¦ M. Untuk plate dengan lebar > 600 mm, elongasi minimum dikurangi 2% untuk grade 42, 50, dan 55, dan 3% untuk grade 60 dan 65 ¦ N. Mn minimum 0.80 % untuk plate dengan ketebalan > 10 mm dan minimum 0.50 % untuk plate dengan ketebalan < 10 mm. Rasio Mn terhadap C tidak boleh kurang dari 2 : 1 ¦ O. Untuk setiap pengurangan 0.01% di bawah carbon maksimum, penambahan 0.06% di atas Mn maksimum diperbolehkan, sampai Mn maksimum mencapai 1.60 % ¦ P. Alternatif komposisi dengan carbon maksimum 0.21% dan Mn maksimum 1.65% diperbolehkan ¦ Q. Product analysis limits = 0.004 - 0.06% ¦ R. Untuk plate dengan lebar > 600 mm, elongasi minimum dikurangi 2% ¦ S. Untuk setiap pengurangan 0.01% di bawah carbon maksimum, penambahan 0.06% di atas Mn maksimum diperbolehkan, sampai Mn maksimum mencapai 1.50 % untuk grade 58 dan 65; maximum mencapai 1.60% untuk grade 70 ¦ S. Penambahan Mn maksimum mencapai 1.60 % dengan syarat karbon maksimum 0,18%
ASTM A 633 (2018) | D | 8 - 73 | ≤ 65 | 0 | 65 | HS | N | STANDARD SPECIFICATION FOR NORMALIZED HIGH-STRENGTH LOW-ALLOY STRUCTURAL STEEL PLATES | 345 | - | 485 | - | 620 | - | 18R | - | 23R | - | - | - | - | - | - | - | - | - | - | - | - | - | - | - | - | - | - | - | - | - | - | - | - | - | - | 0.2 | 0.15 | 0.5 | 0.7 | 1.35 | 0.03 | 0.03 | - | - | - | 0.35 | - | 0.25 | - | 0.25 | 0.08 | - | - | - | - | - | - | - | - | - | - | - | - | - | - | - | L. Mn bisa melebihi 1.35% pada heat analysis hingga maximum 1.60 dan Ni bisa melebihi 0.25% pada heat analysis hingga maximum 0.50%, dimana heat analysis CE tidak melebihi 0.57% ¦ M. Untuk plate dengan lebar > 600 mm, elongasi minimum dikurangi 2% untuk grade 42, 50, dan 55, dan 3% untuk grade 60 dan 65 ¦ N. Mn minimum 0.80 % untuk plate dengan ketebalan > 10 mm dan minimum 0.50 % untuk plate dengan ketebalan < 10 mm. Rasio Mn terhadap C tidak boleh kurang dari 2 : 1 ¦ O. Untuk setiap pengurangan 0.01% di bawah carbon maksimum, penambahan 0.06% di atas Mn maksimum diperbolehkan, sampai Mn maksimum mencapai 1.60 % ¦ P. Alternatif komposisi dengan carbon maksimum 0.21% dan Mn maksimum 1.65% diperbolehkan ¦ Q. Product analysis limits = 0.004 - 0.06% ¦ R. Untuk plate dengan lebar > 600 mm, elongasi minimum dikurangi 2% ¦ S. Untuk setiap pengurangan 0.01% di bawah carbon maksimum, penambahan 0.06% di atas Mn maksimum diperbolehkan, sampai Mn maksimum mencapai 1.50 % untuk grade 58 dan 65; maximum mencapai 1.60% untuk grade 70 ¦ S. Penambahan Mn maksimum mencapai 1.60 % dengan syarat karbon maksimum 0,18%
ASTM A 633 (2018) | D | 8 - 73 | > 65 ≤ 100 | 65 | 100 | HS | N | STANDARD SPECIFICATION FOR NORMALIZED HIGH-STRENGTH LOW-ALLOY STRUCTURAL STEEL PLATES | 315 | - | 450 | - | 590 | - | 18R | - | 23R | - | - | - | - | - | - | - | - | - | - | - | - | - | - | - | - | - | - | - | - | - | - | - | - | - | - | 0.2 | 0.15 | 0.5 | 1 | 1.6 | 0.03 | 0.03 | - | - | - | 0.35 | - | 0.25 | - | 0.25 | 0.08 | - | - | - | - | - | - | - | - | - | - | - | - | - | - | - | L. Mn bisa melebihi 1.35% pada heat analysis hingga maximum 1.60 dan Ni bisa melebihi 0.25% pada heat analysis hingga maximum 0.50%, dimana heat analysis CE tidak melebihi 0.57% ¦ M. Untuk plate dengan lebar > 600 mm, elongasi minimum dikurangi 2% untuk grade 42, 50, dan 55, dan 3% untuk grade 60 dan 65 ¦ N. Mn minimum 0.80 % untuk plate dengan ketebalan > 10 mm dan minimum 0.50 % untuk plate dengan ketebalan < 10 mm. Rasio Mn terhadap C tidak boleh kurang dari 2 : 1 ¦ O. Untuk setiap pengurangan 0.01% di bawah carbon maksimum, penambahan 0.06% di atas Mn maksimum diperbolehkan, sampai Mn maksimum mencapai 1.60 % ¦ P. Alternatif komposisi dengan carbon maksimum 0.21% dan Mn maksimum 1.65% diperbolehkan ¦ Q. Product analysis limits = 0.004 - 0.06% ¦ R. Untuk plate dengan lebar > 600 mm, elongasi minimum dikurangi 2% ¦ S. Untuk setiap pengurangan 0.01% di bawah carbon maksimum, penambahan 0.06% di atas Mn maksimum diperbolehkan, sampai Mn maksimum mencapai 1.50 % untuk grade 58 dan 65; maximum mencapai 1.60% untuk grade 70 ¦ S. Penambahan Mn maksimum mencapai 1.60 % dengan syarat karbon maksimum 0,18%
ASTM A 709 (2021) | 50 | 6 - 80 | ≤ 40 | 0 | 40 | HSLA | CR | STANDARD SPECIFICATION FOR STRUCTURAL STEEL FOR BRIDGES | 345 | - | 450 | - | - | - | 18T | - | 21T | - | - | - | - | - | - | - | - | - | - | - | - | - | - | - | - | - | - | - | - | - | - | - | - | - | - | 0.23 | - | 0.4 | See noteU | 1.35U | 0.03 | 0.03 | - | - | - | - | - | - | - | - | - | - | - | 0.005V | 0.05V | 0.01 | 0.15 | - | - | - | - | - | - | - | - | - | T. Untuk plate dengan lebar > 600 mm, elongasi minimum dikurangi 2% ¦ U. Mn minimum 0.80 % untuk plate dengan ketebalan > 10 mm dan minimum 0.50 % untuk pelat dengan ketebalan < 10 mm. Rasio Mn terhadap C tidak boleh kurang dari 2 : 1. Untuk setiap pengurangan 0.01% di bawah carbon maksimum, penambahan 0.06% di atas Mn maksimum diperbolehkan, sampai Mn maksimum mencapai 1.60 % ¦ V. Product analysis limits = 0.004 - 0.06% ¦ B. Untuk setiap pengurangan 0.01% di bawah carbon maksimum, penambahan 0.06% di atas Mn maksimum diperbolehkan, sampai Mn maksimum mencapai 1.50 % ¦ C. Maximum Phospor 0.04% and maximum sulfur 0.05% diizinkan untuk material: Structural Shapes, Bars, Plate with widths up to and including 15 in. [380mm]
ASTM A 709 (2021) | 50 | 6 - 80 | > 40 | 40 | 99999 | HSLA | CR | STANDARD SPECIFICATION FOR STRUCTURAL STEEL FOR BRIDGES | 345 | - | 450 | - | - | - | 18T | - | 21T | - | - | - | - | - | - | - | - | - | - | - | - | - | - | - | - | - | - | - | - | - | - | - | - | - | - | 0.23 | 0.15 | 0.4 | See noteU | 1.35U | 0.03 | 0.03 | - | - | - | - | - | - | - | - | - | - | - | 0.005V | 0.05V | 0.01 | 0.15 | - | - | - | - | - | - | - | - | - | T. Untuk plate dengan lebar > 600 mm, elongasi minimum dikurangi 2% ¦ U. Mn minimum 0.80 % untuk plate dengan ketebalan > 10 mm dan minimum 0.50 % untuk pelat dengan ketebalan < 10 mm. Rasio Mn terhadap C tidak boleh kurang dari 2 : 1. Untuk setiap pengurangan 0.01% di bawah carbon maksimum, penambahan 0.06% di atas Mn maksimum diperbolehkan, sampai Mn maksimum mencapai 1.60 % ¦ V. Product analysis limits = 0.004 - 0.06% ¦ B. Untuk setiap pengurangan 0.01% di bawah carbon maksimum, penambahan 0.06% di atas Mn maksimum diperbolehkan, sampai Mn maksimum mencapai 1.50 % ¦ C. Maximum Phospor 0.04% and maximum sulfur 0.05% diizinkan untuk material: Structural Shapes, Bars, Plate with widths up to and including 15 in. [380mm]
ASTM A 709 (2021) | 50W (Type A) | 8 - 60 | ≤ 100 | 0 | 100 | HSLA | CR | STANDARD SPECIFICATION FOR STRUCTURAL STEEL FOR BRIDGES | 345 | - | 485 | - | - | - | 18T | - | 21T | - | - | - | - | - | - | - | - | - | - | - | - | - | - | - | - | - | - | - | - | - | - | - | - | - | - | 0.19 | 0.3 | 0.65 | 0.8 | 1.25B | 0.03 | 0.03 | - | - | - | 0.25 - 0.40 | - | 0.40 - 0.60 | - | 0.4 | - | - | - | - | - | 0.02 | 0.1 | - | - | - | - | - | - | - | - | - | T. Untuk plate dengan lebar > 600 mm, elongasi minimum dikurangi 2% ¦ U. Mn minimum 0.80 % untuk plate dengan ketebalan > 10 mm dan minimum 0.50 % untuk pelat dengan ketebalan < 10 mm. Rasio Mn terhadap C tidak boleh kurang dari 2 : 1. Untuk setiap pengurangan 0.01% di bawah carbon maksimum, penambahan 0.06% di atas Mn maksimum diperbolehkan, sampai Mn maksimum mencapai 1.60 % ¦ V. Product analysis limits = 0.004 - 0.06% ¦ B. Untuk setiap pengurangan 0.01% di bawah carbon maksimum, penambahan 0.06% di atas Mn maksimum diperbolehkan, sampai Mn maksimum mencapai 1.50 % ¦ C. Maximum Phospor 0.04% and maximum sulfur 0.05% diizinkan untuk material: Structural Shapes, Bars, Plate with widths up to and including 15 in. [380mm]
ASTM A 709 (2021) | 50W (Type B) | 8 - 60 | ≤ 100 | 0 | 100 | HSLA | CR | STANDARD SPECIFICATION FOR STRUCTURAL STEEL FOR BRIDGES | 345 | - | 485 | - | - | - | 18T | - | 21T | - | - | - | - | - | - | - | - | - | - | - | - | - | - | - | - | - | - | - | - | - | - | - | - | - | - | 0.2 | 0.15 | 0.5 | 0.75 | 1.35B | 0.03 | 0.03 | - | - | - | 0.20 - 0.40 | - | 0.40 - 0.70 | - | 0.5 | - | - | - | - | - | 0.01 | 0.1 | - | - | - | - | - | - | - | - | - | T. Untuk plate dengan lebar > 600 mm, elongasi minimum dikurangi 2% ¦ U. Mn minimum 0.80 % untuk plate dengan ketebalan > 10 mm dan minimum 0.50 % untuk pelat dengan ketebalan < 10 mm. Rasio Mn terhadap C tidak boleh kurang dari 2 : 1. Untuk setiap pengurangan 0.01% di bawah carbon maksimum, penambahan 0.06% di atas Mn maksimum diperbolehkan, sampai Mn maksimum mencapai 1.60 % ¦ V. Product analysis limits = 0.004 - 0.06% ¦ B. Untuk setiap pengurangan 0.01% di bawah carbon maksimum, penambahan 0.06% di atas Mn maksimum diperbolehkan, sampai Mn maksimum mencapai 1.50 % ¦ C. Maximum Phospor 0.04% and maximum sulfur 0.05% diizinkan untuk material: Structural Shapes, Bars, Plate with widths up to and including 15 in. [380mm]
ASTM A 709 (2021) | 50F | 6 - 80 | ≤ 40 | 0 | 40 | HSLA | CR | STANDARD SPECIFICATION FOR STRUCTURAL STEEL FOR BRIDGES | 345 | - | 450 | - | - | - | 18T | - | 21T | - | - | - | - | - | - | - | - | - | - | - | - | - | - | - | - | - | - | - | - | - | - | - | - | - | - | 0.23 | - | 0.4 | See noteU | 1.35U | 0.03 | 0.03 | - | - | - | - | - | - | - | - | - | - | - | 0.005V | 0.05V | 0.01 | 0.15 | - | - | - | - | - | - | - | - | - | T. Untuk plate dengan lebar > 600 mm, elongasi minimum dikurangi 2% ¦ U. Mn minimum 0.80 % untuk plate dengan ketebalan > 10 mm dan minimum 0.50 % untuk pelat dengan ketebalan < 10 mm. Rasio Mn terhadap C tidak boleh kurang dari 2 : 1. Untuk setiap pengurangan 0.01% di bawah carbon maksimum, penambahan 0.06% di atas Mn maksimum diperbolehkan, sampai Mn maksimum mencapai 1.60 % ¦ V. Product analysis limits = 0.004 - 0.06% ¦ B. Untuk setiap pengurangan 0.01% di bawah carbon maksimum, penambahan 0.06% di atas Mn maksimum diperbolehkan, sampai Mn maksimum mencapai 1.50 % ¦ C. Maximum Phospor 0.04% and maximum sulfur 0.05% diizinkan untuk material: Structural Shapes, Bars, Plate with widths up to and including 15 in. [380mm]
ASTM A 709 (2021) | 50F | 6 - 80 | > 40 | 40 | 99999 | HSLA | CR | STANDARD SPECIFICATION FOR STRUCTURAL STEEL FOR BRIDGES | 345 | - | 450 | - | - | - | 18T | - | 21T | - | - | - | - | - | - | - | - | - | - | - | - | - | - | - | - | - | - | - | - | - | - | - | - | - | - | 0.23 | 0.15 | 0.4 | See noteU | 1.35U | 0.03 | 0.03 | - | - | - | - | - | - | - | - | - | - | - | 0.005V | 0.05V | 0.01 | 0.15 | - | - | - | - | - | - | - | - | - | T. Untuk plate dengan lebar > 600 mm, elongasi minimum dikurangi 2% ¦ U. Mn minimum 0.80 % untuk plate dengan ketebalan > 10 mm dan minimum 0.50 % untuk pelat dengan ketebalan < 10 mm. Rasio Mn terhadap C tidak boleh kurang dari 2 : 1. Untuk setiap pengurangan 0.01% di bawah carbon maksimum, penambahan 0.06% di atas Mn maksimum diperbolehkan, sampai Mn maksimum mencapai 1.60 % ¦ V. Product analysis limits = 0.004 - 0.06% ¦ B. Untuk setiap pengurangan 0.01% di bawah carbon maksimum, penambahan 0.06% di atas Mn maksimum diperbolehkan, sampai Mn maksimum mencapai 1.50 % ¦ C. Maximum Phospor 0.04% and maximum sulfur 0.05% diizinkan untuk material: Structural Shapes, Bars, Plate with widths up to and including 15 in. [380mm]
ASTM A 709 (2021) | 50WF (Type A) | 8 - 60 | ≤ 100 | 0 | 100 | HSLA | CR | STANDARD SPECIFICATION FOR STRUCTURAL STEEL FOR BRIDGES | 345 | - | 485 | - | - | - | 18T | - | 21T | - | - | - | - | - | - | - | - | - | - | - | - | - | - | - | - | - | - | - | - | - | - | - | - | - | - | 0.19 | 0.3 | 0.65 | 0.8 | 1.25B | 0.03C | 0.03C | - | - | - | 0.25 - 0.40 | - | 0.40 - 0.60 | - | 0.4 | - | - | - | - | - | 0.02 | 0.1 | - | - | - | - | - | - | - | - | - | T. Untuk plate dengan lebar > 600 mm, elongasi minimum dikurangi 2% ¦ U. Mn minimum 0.80 % untuk plate dengan ketebalan > 10 mm dan minimum 0.50 % untuk pelat dengan ketebalan < 10 mm. Rasio Mn terhadap C tidak boleh kurang dari 2 : 1. Untuk setiap pengurangan 0.01% di bawah carbon maksimum, penambahan 0.06% di atas Mn maksimum diperbolehkan, sampai Mn maksimum mencapai 1.60 % ¦ V. Product analysis limits = 0.004 - 0.06% ¦ B. Untuk setiap pengurangan 0.01% di bawah carbon maksimum, penambahan 0.06% di atas Mn maksimum diperbolehkan, sampai Mn maksimum mencapai 1.50 % ¦ C. Maximum Phospor 0.04% and maximum sulfur 0.05% diizinkan untuk material: Structural Shapes, Bars, Plate with widths up to and including 15 in. [380mm]
ASTM A 709 (2021) | 50WF (Type B) | 8 - 60 | ≤ 100 | 0 | 100 | HSLA | CR | STANDARD SPECIFICATION FOR STRUCTURAL STEEL FOR BRIDGES | 345 | - | 485 | - | - | - | 18T | - | 21T | - | - | - | - | - | - | - | - | - | - | - | - | - | - | - | - | - | - | - | - | - | - | - | - | - | - | 0.2 | 0.15 | 0.5 | 0.75 | 1.35B | 0.03C | 0.03C | - | - | - | 0.20 - 0.40 | - | 0.40 - 0.70 | - | 0.5 | - | - | - | - | - | 0.01 | 0.1 | - | - | - | - | - | - | - | - | - | T. Untuk plate dengan lebar > 600 mm, elongasi minimum dikurangi 2% ¦ U. Mn minimum 0.80 % untuk plate dengan ketebalan > 10 mm dan minimum 0.50 % untuk pelat dengan ketebalan < 10 mm. Rasio Mn terhadap C tidak boleh kurang dari 2 : 1. Untuk setiap pengurangan 0.01% di bawah carbon maksimum, penambahan 0.06% di atas Mn maksimum diperbolehkan, sampai Mn maksimum mencapai 1.60 % ¦ V. Product analysis limits = 0.004 - 0.06% ¦ B. Untuk setiap pengurangan 0.01% di bawah carbon maksimum, penambahan 0.06% di atas Mn maksimum diperbolehkan, sampai Mn maksimum mencapai 1.50 % ¦ C. Maximum Phospor 0.04% and maximum sulfur 0.05% diizinkan untuk material: Structural Shapes, Bars, Plate with widths up to and including 15 in. [380mm]
ASTM 830 TO SAE (2018) | 1010 | < 80 | - | 0 | 99999 | - | AR | STANDARD SPECIFICATION FOR PLATES, CARBON STEEL, STRUCTURAL QUALITY, FURNISHED TO CHEMICAL COMPOSITION REQUIREMENTS | - | - | - | - | - | - | - | - | - | - | - | - | - | - | - | - | - | - | - | - | - | - | - | - | - | - | - | - | - | - | - | - | - | - | 0.08 | 0.13 | - | - | 0.3 | 0.6 | 0.03 | 0.03 | - | - | - | - | - | - | - | - | - | - | - | - | - | - | - | - | - | - | - | - | - | - | - | - | W. Untuk grade dengan kandungan carbon maksimum > 0.40 % (heat analysis) harus mengandung Si 0.15 - 0.40%, jika tidak ditentukan dalam order ¦ Kandungan phosphor maximum 0.04% dan sulphur maximum 0.05% diperbolehkan untuk material sebagai berikut:\nStructural shapes\nBars\nPlat dengan lebar hingga 380 mm
ASTM 830 TO SAE (2018) | 1006 | < 80 | - | 0 | 99999 | - | AR | STANDARD SPECIFICATION FOR PLATES, CARBON STEEL, STRUCTURAL QUALITY, FURNISHED TO CHEMICAL COMPOSITION REQUIREMENTS | - | - | - | - | - | - | - | - | - | - | - | - | - | - | - | - | - | - | - | - | - | - | - | - | - | - | - | - | - | - | - | - | - | - | - | 0.08 | - | - | - | 0.45 | 0.03 | 0.03 | - | - | - | - | - | - | - | - | - | - | - | - | - | - | - | - | - | - | - | - | - | - | - | - | W. Untuk grade dengan kandungan carbon maksimum > 0.40 % (heat analysis) harus mengandung Si 0.15 - 0.40%, jika tidak ditentukan dalam order ¦ Kandungan phosphor maximum 0.04% dan sulphur maximum 0.05% diperbolehkan untuk material sebagai berikut:\nStructural shapes\nBars\nPlat dengan lebar hingga 380 mm
ASTM 830 TO SAE (2018) | 1008 | < 80 | - | 0 | 99999 | - | AR | STANDARD SPECIFICATION FOR PLATES, CARBON STEEL, STRUCTURAL QUALITY, FURNISHED TO CHEMICAL COMPOSITION REQUIREMENTS | - | - | - | - | - | - | - | - | - | - | - | - | - | - | - | - | - | - | - | - | - | - | - | - | - | - | - | - | - | - | - | - | - | - | - | 0.1 | - | - | - | 0.5 | 0.03 | 0.03 | - | - | - | - | - | - | - | - | - | - | - | - | - | - | - | - | - | - | - | - | - | - | - | - | W. Untuk grade dengan kandungan carbon maksimum > 0.40 % (heat analysis) harus mengandung Si 0.15 - 0.40%, jika tidak ditentukan dalam order ¦ Kandungan phosphor maximum 0.04% dan sulphur maximum 0.05% diperbolehkan untuk material sebagai berikut:\nStructural shapes\nBars\nPlat dengan lebar hingga 380 mm
ASTM 830 TO SAE (2018) | 1015 | < 80 | - | 0 | 99999 | - | AR | STANDARD SPECIFICATION FOR PLATES, CARBON STEEL, STRUCTURAL QUALITY, FURNISHED TO CHEMICAL COMPOSITION REQUIREMENTS | - | - | - | - | - | - | - | - | - | - | - | - | - | - | - | - | - | - | - | - | - | - | - | - | - | - | - | - | - | - | - | - | - | - | 0.13 | 0.18 | - | - | 0.3 | 0.6 | 0.03 | 0.03 | - | - | - | - | - | - | - | - | - | - | - | - | - | - | - | - | - | - | - | - | - | - | - | - | W. Untuk grade dengan kandungan carbon maksimum > 0.40 % (heat analysis) harus mengandung Si 0.15 - 0.40%, jika tidak ditentukan dalam order ¦ Kandungan phosphor maximum 0.04% dan sulphur maximum 0.05% diperbolehkan untuk material sebagai berikut:\nStructural shapes\nBars\nPlat dengan lebar hingga 380 mm
ASTM 830 TO SAE (2018) | 1020 | < 80 | - | 0 | 99999 | - | AR | STANDARD SPECIFICATION FOR PLATES, CARBON STEEL, STRUCTURAL QUALITY, FURNISHED TO CHEMICAL COMPOSITION REQUIREMENTS | - | - | - | - | - | - | - | - | - | - | - | - | - | - | - | - | - | - | - | - | - | - | - | - | - | - | - | - | - | - | - | - | - | - | 0.18 | 0.23 | - | - | 0.3 | 0.6 | 0.03 | 0.03 | - | - | - | - | - | - | - | - | - | - | - | - | - | - | - | - | - | - | - | - | - | - | - | - | W. Untuk grade dengan kandungan carbon maksimum > 0.40 % (heat analysis) harus mengandung Si 0.15 - 0.40%, jika tidak ditentukan dalam order ¦ Kandungan phosphor maximum 0.04% dan sulphur maximum 0.05% diperbolehkan untuk material sebagai berikut:\nStructural shapes\nBars\nPlat dengan lebar hingga 380 mm
ASTM 830 TO SAE (2018) | 1045 | < 80 | - | 0 | 99999 | - | AR | STANDARD SPECIFICATION FOR PLATES, CARBON STEEL, STRUCTURAL QUALITY, FURNISHED TO CHEMICAL COMPOSITION REQUIREMENTS | - | - | - | - | - | - | - | - | - | - | - | - | - | - | - | - | - | - | - | - | - | - | - | - | - | - | - | - | - | - | - | - | - | - | 0.43 | 0.5 | See noteW | See noteW | 0.6 | 0.9 | 0.03 | 0.03 | - | - | - | - | - | - | - | - | - | - | - | - | - | - | - | - | - | - | - | - | - | - | - | - | W. Untuk grade dengan kandungan carbon maksimum > 0.40 % (heat analysis) harus mengandung Si 0.15 - 0.40%, jika tidak ditentukan dalam order ¦ Kandungan phosphor maximum 0.04% dan sulphur maximum 0.05% diperbolehkan untuk material sebagai berikut:\nStructural shapes\nBars\nPlat dengan lebar hingga 380 mm
ASTM A 588 (2019) | Gr. A | 8 - 60 | ≤100 | 0 | 100 | HSLA | CR | HIGH STRENGTH LOW ALLOY STRUCTURAL STEEL WITH ATMOSPHERIC CORROSION RESISTANCE | 345 | - | 485 | - | - | - | 18 | - | 21 | - | - | - | - | - | - | - | - | - | - | - | - | - | - | - | - | - | - | - | - | - | - | - | - | - | - | 0.19 | 0.3 | 0.65 | 0.8 | 1.25 | 0.03 | 0.03 | - | - | 0.25 | 0.4 | 0.4 | 0.65 | - | 0.4 | - | - | - | - | - | - | 0.1 | - | - | - | - | - | - | - | - | - | W. Untuk grade dengan kandungan carbon maksimum > 0.40 % (heat analysis) harus mengandung Si 0.15 - 0.40%, jika tidak ditentukan dalam order ¦ Kandungan phosphor maximum 0.04% dan sulphur maximum 0.05% diperbolehkan untuk material sebagai berikut:\nStructural shapes\nBars\nPlat dengan lebar hingga 380 mm
ASTM A 588 (2019) | Gr. A | 8 - 60 | >100 ≤125 | 100 | 125 | HSLA | CR | HIGH STRENGTH LOW ALLOY STRUCTURAL STEEL WITH ATMOSPHERIC CORROSION RESISTANCE | 315 | - | 460 | - | - | - | - | - | 21 | - | - | - | - | - | - | - | - | - | - | - | - | - | - | - | - | - | - | - | - | - | - | - | - | - | - | 0.19 | 0.3 | 0.65 | 0.8 | 1.25 | 0.03 | 0.03 | - | - | 0.25 | 0.4 | 0.4 | 0.65 | - | 0.4 | - | - | - | - | - | - | 0.1 | - | - | - | - | - | - | - | - | - | W. Untuk grade dengan kandungan carbon maksimum > 0.40 % (heat analysis) harus mengandung Si 0.15 - 0.40%, jika tidak ditentukan dalam order ¦ Kandungan phosphor maximum 0.04% dan sulphur maximum 0.05% diperbolehkan untuk material sebagai berikut:\nStructural shapes\nBars\nPlat dengan lebar hingga 380 mm
ASTM A 588 (2019) | Gr. A | 8 - 60 | >125 ≤150 | 125 | 150 | HSLA | CR | HIGH STRENGTH LOW ALLOY STRUCTURAL STEEL WITH ATMOSPHERIC CORROSION RESISTANCE | 290 | - | 435 | - | - | - | - | - | 21 | - | - | - | - | - | - | - | - | - | - | - | - | - | - | - | - | - | - | - | - | - | - | - | - | - | - | 0.19 | 0.3 | 0.65 | 0.8 | 1.25 | 0.03 | 0.03 | - | - | 0.25 | 0.4 | 0.4 | 0.65 | - | 0.4 | - | - | - | - | - | - | 0.1 | - | - | - | - | - | - | - | - | - | W. Untuk grade dengan kandungan carbon maksimum > 0.40 % (heat analysis) harus mengandung Si 0.15 - 0.40%, jika tidak ditentukan dalam order ¦ Kandungan phosphor maximum 0.04% dan sulphur maximum 0.05% diperbolehkan untuk material sebagai berikut:\nStructural shapes\nBars\nPlat dengan lebar hingga 380 mm
ASTM A 588 (2019) | Gr. B | 8 - 60 | ≤100 | 0 | 100 | HSLA | CR | HIGH STRENGTH LOW ALLOY STRUCTURAL STEEL WITH ATMOSPHERIC CORROSION RESISTANCE | 345 | - | 485 | - | - | - | 18 | - | 21 | - | - | - | - | - | - | - | - | - | - | - | - | - | - | - | - | - | - | - | - | - | - | - | - | - | - | 0.2 | 0.15 | 0.5 | 0.75 | 1.35 | 0.03 | 0.03 | - | - | 0.2 | 0.4 | 0.4 | 0.7 | - | 0.5 | - | - | - | - | - | - | 0.1 | - | - | - | - | - | - | - | - | - | W. Untuk grade dengan kandungan carbon maksimum > 0.40 % (heat analysis) harus mengandung Si 0.15 - 0.40%, jika tidak ditentukan dalam order ¦ Kandungan phosphor maximum 0.04% dan sulphur maximum 0.05% diperbolehkan untuk material sebagai berikut:\nStructural shapes\nBars\nPlat dengan lebar hingga 380 mm
ASTM A 588 (2019) | Gr. B | 8 - 60 | >100 ≤125 | 100 | 125 | HSLA | CR | HIGH STRENGTH LOW ALLOY STRUCTURAL STEEL WITH ATMOSPHERIC CORROSION RESISTANCE | 315 | - | 460 | - | - | - | - | - | 21 | - | - | - | - | - | - | - | - | - | - | - | - | - | - | - | - | - | - | - | - | - | - | - | - | - | - | 0.2 | 0.15 | 0.5 | 0.75 | 1.35 | 0.03 | 0.03 | - | - | 0.2 | 0.4 | 0.4 | 0.7 | - | 0.5 | - | - | - | - | - | - | 0.1 | - | - | - | - | - | - | - | - | - | W. Untuk grade dengan kandungan carbon maksimum > 0.40 % (heat analysis) harus mengandung Si 0.15 - 0.40%, jika tidak ditentukan dalam order ¦ Kandungan phosphor maximum 0.04% dan sulphur maximum 0.05% diperbolehkan untuk material sebagai berikut:\nStructural shapes\nBars\nPlat dengan lebar hingga 380 mm
ASTM A 588 (2019) | Gr. B | 8 - 60 | >125 ≤150 | 125 | 150 | HSLA | CR | HIGH STRENGTH LOW ALLOY STRUCTURAL STEEL WITH ATMOSPHERIC CORROSION RESISTANCE | 290 | - | 435 | - | - | - | - | - | 21 | - | - | - | - | - | - | - | - | - | - | - | - | - | - | - | - | - | - | - | - | - | - | - | - | - | - | 0.2 | 0.15 | 0.5 | 0.75 | 1.35 | 0.03 | 0.03 | - | - | 0.2 | 0.4 | 0.4 | 0.7 | - | 0.5 | - | - | - | - | - | - | 0.1 | - | - | - | - | - | - | - | - | - | W. Untuk grade dengan kandungan carbon maksimum > 0.40 % (heat analysis) harus mengandung Si 0.15 - 0.40%, jika tidak ditentukan dalam order ¦ Kandungan phosphor maximum 0.04% dan sulphur maximum 0.05% diperbolehkan untuk material sebagai berikut:\nStructural shapes\nBars\nPlat dengan lebar hingga 380 mm
ASTM A 588 (2019) | Gr. K | 8 - 60 | ≤100 | 0 | 100 | HSLA | CR | HIGH STRENGTH LOW ALLOY STRUCTURAL STEEL WITH ATMOSPHERIC CORROSION RESISTANCE | 345 | - | 485 | - | - | - | 18 | - | 21 | - | - | - | - | - | - | - | - | - | - | - | - | - | - | - | - | - | - | - | - | - | - | - | - | - | - | 0.17 | 0.25 | 0.5 | 0.5 | 1.2 | 0.03 | 0.03 | - | - | 0.3 | 0.5 | 0.4 | 0.7 | - | 0.4 | 0.1 | - | - | 0.005 | 0.05 | - | - | - | - | - | - | - | - | - | - | - | W. Untuk grade dengan kandungan carbon maksimum > 0.40 % (heat analysis) harus mengandung Si 0.15 - 0.40%, jika tidak ditentukan dalam order ¦ Kandungan phosphor maximum 0.04% dan sulphur maximum 0.05% diperbolehkan untuk material sebagai berikut:\nStructural shapes\nBars\nPlat dengan lebar hingga 380 mm
ASTM A 588 (2019) | Gr. K | 8 - 60 | >100 ≤125 | 100 | 125 | HSLA | CR | HIGH STRENGTH LOW ALLOY STRUCTURAL STEEL WITH ATMOSPHERIC CORROSION RESISTANCE | 315 | - | 460 | - | - | - | - | - | 21 | - | - | - | - | - | - | - | - | - | - | - | - | - | - | - | - | - | - | - | - | - | - | - | - | - | - | 0.17 | 0.25 | 0.5 | 0.5 | 1.2 | 0.03 | 0.03 | - | - | 0.3 | 0.5 | 0.4 | 0.7 | - | 0.4 | 0.1 | - | - | 0.005 | 0.05 | - | - | - | - | - | - | - | - | - | - | - | W. Untuk grade dengan kandungan carbon maksimum > 0.40 % (heat analysis) harus mengandung Si 0.15 - 0.40%, jika tidak ditentukan dalam order ¦ Kandungan phosphor maximum 0.04% dan sulphur maximum 0.05% diperbolehkan untuk material sebagai berikut:\nStructural shapes\nBars\nPlat dengan lebar hingga 380 mm
ASTM A 588 (2019) | Gr. K | 8 - 60 | >125 ≤150 | 125 | 150 | HSLA | CR | HIGH STRENGTH LOW ALLOY STRUCTURAL STEEL WITH ATMOSPHERIC CORROSION RESISTANCE | 290 | - | 435 | - | - | - | - | - | 21 | - | - | - | - | - | - | - | - | - | - | - | - | - | - | - | - | - | - | - | - | - | - | - | - | - | - | 0.17 | 0.25 | 0.5 | 0.5 | 1.2 | 0.03 | 0.03 | - | - | 0.3 | 0.5 | 0.4 | 0.7 | - | 0.4 | 0.1 | - | - | 0.005 | 0.05 | - | - | - | - | - | - | - | - | - | - | - | W. Untuk grade dengan kandungan carbon maksimum > 0.40 % (heat analysis) harus mengandung Si 0.15 - 0.40%, jika tidak ditentukan dalam order ¦ Kandungan phosphor maximum 0.04% dan sulphur maximum 0.05% diperbolehkan untuk material sebagai berikut:\nStructural shapes\nBars\nPlat dengan lebar hingga 380 mm
ASTM A 841 (2017) | Gr. B CL 2 | 8 - 40 | 8 - 40 | 8 | 40 | HSLA | TMCP | STANDARD SPECIFICATION FOR PRESSURE VESSELS, PRODUCED BY TMCP | 415 | - | 550 | - | 690 | - | - | - | 22 | - | - | - | - | - | - | - | - | - | - | - | - | - | - | - | - | - | - | - | - | - | 20 | - | - | - | - | 0.15 | 0.15 | 0.5 | 0.7 | 1,35A | 0.03 | 0.025 | - | See noteB | - | 0.35 | - | 0.25 | - | 0.6 | 0.3 | - | - | - | 0.03 | - | 0.06 | - | - | - | - | - | - | - | - | - | A. Mn dapat mencapai 1.35% pada heat analysis, hingga maksimum 1.60%, dengan ketentuan CE ≤ 0.47% ¦ B. Steel dapat diproduksi menggunakan Ti dengan syarat tanpa menggunakan kandungan alumunium. Jika opsi ini digunakan, maka Ti 0.006%-0.02%
JIS G 3101 (2022) | SS 400 | >2.5 - 150 | < 16 | 0 | 16 | MS | AR | - | 245 | - | 400 | - | 510 | - | - | - | 21 | - | - | - | - | - | - | - | - | - | - | - | - | - | - | - | - | - | - | - | - | - | - | - | - | - | - | - | - | - | - | - | 0.05 | 0.05 | - | - | - | - | - | - | - | - | - | - | - | - | - | - | - | - | - | - | - | - | - | - | - | - | A. Untuk plate dengan ketebalan > 90 mm, setiap kenaikan tebal sebesar 25 mm (dari 90 mm), elongasi minimum dikurangi 1%. Pengurangan maksimum sampai 3%
JIS G 3101 (2022) | SS 400 | >2.5 - 150 | < 16 | 0 | 16 | MS | AR | - | 245 | - | 400 | - | 510 | - | 17 | - | - | - | - | - | - | - | - | - | - | - | - | - | - | - | - | - | - | - | - | - | - | - | - | - | - | - | - | - | - | - | - | - | 0.05 | 0.05 | - | - | - | - | - | - | - | - | - | - | - | - | - | - | - | - | - | - | - | - | - | - | - | - | A. Untuk plate dengan ketebalan > 90 mm, setiap kenaikan tebal sebesar 25 mm (dari 90 mm), elongasi minimum dikurangi 1%. Pengurangan maksimum sampai 3%
JIS G 3101 (2022) | SS 400 | >2.5 - 150 | >16 < 40 | 16 | 40 | MS | AR | - | 235 | - | 400 | - | 510 | - | 21 | - | - | - | - | - | - | - | - | - | - | - | - | - | - | - | - | - | - | - | - | - | - | - | - | - | - | - | - | - | - | - | - | - | 0.05 | 0.05 | - | - | - | - | - | - | - | - | - | - | - | - | - | - | - | - | - | - | - | - | - | - | - | - | A. Untuk plate dengan ketebalan > 90 mm, setiap kenaikan tebal sebesar 25 mm (dari 90 mm), elongasi minimum dikurangi 1%. Pengurangan maksimum sampai 3%
JIS G 3101 (2022) | SS 400 | >2.5 - 150 | >40 < 100 | 40 | 100 | MS | AR | - | 215 | - | 400 | - | 510 | - | - | - | 23A | - | - | - | - | - | - | - | - | - | - | - | - | - | - | - | - | - | - | - | - | - | - | - | - | - | - | - | - | - | - | - | 0.05 | 0.05 | - | - | - | - | - | - | - | - | - | - | - | - | - | - | - | - | - | - | - | - | - | - | - | - | A. Untuk plate dengan ketebalan > 90 mm, setiap kenaikan tebal sebesar 25 mm (dari 90 mm), elongasi minimum dikurangi 1%. Pengurangan maksimum sampai 3%
JIS G 3101 (2022) | SS 400 | >2.5 - 150 | > 100 | 100 | 99999 | MS | AR | - | 205 | - | 400 | - | 510 | - | - | - | 23A | - | - | - | - | - | - | - | - | - | - | - | - | - | - | - | - | - | - | - | - | - | - | - | - | - | - | - | - | - | - | - | 0.05 | 0.05 | - | - | - | - | - | - | - | - | - | - | - | - | - | - | - | - | - | - | - | - | - | - | - | - | A. Untuk plate dengan ketebalan > 90 mm, setiap kenaikan tebal sebesar 25 mm (dari 90 mm), elongasi minimum dikurangi 1%. Pengurangan maksimum sampai 3%
JIS G 3101 (2022) | SS 490 | 6 - 120 | < 16 | 0 | 16 | HS | CR | - | 285 | - | 490 | - | 610 | - | - | - | 19 | - | - | - | - | - | - | - | - | - | - | - | - | - | - | - | - | - | - | - | - | - | - | - | - | - | - | - | - | - | - | - | 0.05 | 0.05 | - | - | - | - | - | - | - | - | - | - | - | - | - | - | - | - | - | - | - | - | - | - | - | - | A. Untuk plate dengan ketebalan > 90 mm, setiap kenaikan tebal sebesar 25 mm (dari 90 mm), elongasi minimum dikurangi 1%. Pengurangan maksimum sampai 3%
JIS G 3101 (2022) | SS 490 | 6 - 120 | < 16 | 0 | 16 | HS | CR | - | 285 | - | 490 | - | 610 | - | 15 | - | - | - | - | - | - | - | - | - | - | - | - | - | - | - | - | - | - | - | - | - | - | - | - | - | - | - | - | - | - | - | - | - | 0.05 | 0.05 | - | - | - | - | - | - | - | - | - | - | - | - | - | - | - | - | - | - | - | - | - | - | - | - | A. Untuk plate dengan ketebalan > 90 mm, setiap kenaikan tebal sebesar 25 mm (dari 90 mm), elongasi minimum dikurangi 1%. Pengurangan maksimum sampai 3%
JIS G 3101 (2022) | SS 490 | 6 - 120 | >16 < 40 | 16 | 40 | HS | CR | - | 275 | - | 490 | - | 610 | - | 19 | - | - | - | - | - | - | - | - | - | - | - | - | - | - | - | - | - | - | - | - | - | - | - | - | - | - | - | - | - | - | - | - | - | 0.05 | 0.05 | - | - | - | - | - | - | - | - | - | - | - | - | - | - | - | - | - | - | - | - | - | - | - | - | A. Untuk plate dengan ketebalan > 90 mm, setiap kenaikan tebal sebesar 25 mm (dari 90 mm), elongasi minimum dikurangi 1%. Pengurangan maksimum sampai 3%
JIS G 3101 (2022) | SS 490 | 6 - 120 | >40 < 100 | 40 | 100 | HS | CR | - | 255 | - | 490 | - | 610 | - | - | - | 21A | - | - | - | - | - | - | - | - | - | - | - | - | - | - | - | - | - | - | - | - | - | - | - | - | - | - | - | - | - | - | - | 0.05 | 0.05 | - | - | - | - | - | - | - | - | - | - | - | - | - | - | - | - | - | - | - | - | - | - | - | - | A. Untuk plate dengan ketebalan > 90 mm, setiap kenaikan tebal sebesar 25 mm (dari 90 mm), elongasi minimum dikurangi 1%. Pengurangan maksimum sampai 3%
JIS G 3101 (2022) | SS 490 | 6 - 120 | > 100 | 100 | 99999 | HS | CR | - | 245 | - | 490 | - | 610 | - | - | - | 21A | - | - | - | - | - | - | - | - | - | - | - | - | - | - | - | - | - | - | - | - | - | - | - | - | - | - | - | - | - | - | - | 0.05 | 0.05 | - | - | - | - | - | - | - | - | - | - | - | - | - | - | - | - | - | - | - | - | - | - | - | - | A. Untuk plate dengan ketebalan > 90 mm, setiap kenaikan tebal sebesar 25 mm (dari 90 mm), elongasi minimum dikurangi 1%. Pengurangan maksimum sampai 3%
JIS G 3101 (2022) | SS 540 | 8 - 32 | < 16 | 0 | 16 | HS | TMCP | - | 400 | - | 540 | - | - | - | - | - | 16 | - | - | - | - | - | - | - | - | - | - | - | - | - | - | - | - | - | - | - | - | - | - | - | - | - | - | 0.3 | - | - | - | 1.6 | 0.04 | 0.04 | - | - | - | - | - | - | - | - | - | - | - | - | - | - | - | - | - | - | - | - | - | - | - | - | A. Untuk plate dengan ketebalan > 90 mm, setiap kenaikan tebal sebesar 25 mm (dari 90 mm), elongasi minimum dikurangi 1%. Pengurangan maksimum sampai 3%
JIS G 3101 (2022) | SS 540 | 8 - 32 | < 16 | 0 | 16 | HS | TMCP | - | 400 | - | 540 | - | - | - | 13 | - | - | - | - | - | - | - | - | - | - | - | - | - | - | - | - | - | - | - | - | - | - | - | - | - | - | - | - | 0.3 | - | - | - | 1.6 | 0.04 | 0.04 | - | - | - | - | - | - | - | - | - | - | - | - | - | - | - | - | - | - | - | - | - | - | - | - | A. Untuk plate dengan ketebalan > 90 mm, setiap kenaikan tebal sebesar 25 mm (dari 90 mm), elongasi minimum dikurangi 1%. Pengurangan maksimum sampai 3%
JIS G 3101 (2022) | SS 540 | 8 - 32 | >16 < 40 | 16 | 40 | HS | TMCP | - | 390 | - | 540 | - | - | - | 17 | - | - | - | - | - | - | - | - | - | - | - | - | - | - | - | - | - | - | - | - | - | - | - | - | - | - | - | - | 0.3 | - | - | - | 1.6 | 0.04 | 0.04 | - | - | - | - | - | - | - | - | - | - | - | - | - | - | - | - | - | - | - | - | - | - | - | - | A. Untuk plate dengan ketebalan > 90 mm, setiap kenaikan tebal sebesar 25 mm (dari 90 mm), elongasi minimum dikurangi 1%. Pengurangan maksimum sampai 3%
JIS G 3106 (2022) | SM 400 A | >2.5 - 150 | < 16 | 0 | 16 | MS | AR | - | 245 | - | 400 | - | 510 | - | - | - | 23 | - | - | - | - | - | - | - | - | - | - | - | - | - | - | - | - | - | - | - | - | - | - | - | - | - | - | 0.23 | - | - | 2.5 x CB | - | 0.035 | 0.035 | - | - | - | - | - | - | - | - | - | - | - | - | - | - | - | - | - | - | - | - | - | - | - | - | A. Untuk plate dengan ketebalan > 90 mm, setiap kenaikan tebal sebesar 25 mm (dari 90 mm), elongasi minimum dikurangi 1%. Pengurangan maksimum sampai 3%
JIS G 3106 (2022) | SM 400 A | >2.5 - 150 | < 16 | 0 | 16 | MS | AR | - | 245 | - | 400 | - | 510 | - | 18 | - | - | - | - | - | - | - | - | - | - | - | - | - | - | - | - | - | - | - | - | - | - | - | - | - | - | - | - | 0.23 | - | - | 2.5 x CB | - | 0.035 | 0.035 | - | - | - | - | - | - | - | - | - | - | - | - | - | - | - | - | - | - | - | - | - | - | - | - | A. Untuk plate dengan ketebalan > 90 mm, setiap kenaikan tebal sebesar 25 mm (dari 90 mm), elongasi minimum dikurangi 1%. Pengurangan maksimum sampai 3%
JIS G 3106 (2022) | SM 400 A | >2.5 - 150 | > 16 < 40 | 16 | 40 | MS | AR | - | 235 | - | 400 | - | 510 | - | 22 | - | - | - | - | - | - | - | - | - | - | - | - | - | - | - | - | - | - | - | - | - | - | - | - | - | - | - | - | 0.23 | - | - | 2.5 x CB | - | 0.035 | 0.035 | - | - | - | - | - | - | - | - | - | - | - | - | - | - | - | - | - | - | - | - | - | - | - | - | A. Untuk plate dengan ketebalan > 90 mm, setiap kenaikan tebal sebesar 25 mm (dari 90 mm), elongasi minimum dikurangi 1%. Pengurangan maksimum sampai 3%
JIS G 3106 (2022) | SM 400 A | >2.5 - 150 | > 40 < 75 | 40 | 75 | MS | AR | - | 215 | - | 400 | - | 510 | - | - | - | 24C | - | - | - | - | - | - | - | - | - | - | - | - | - | - | - | - | - | - | - | - | - | - | - | - | - | - | 0.25 | - | - | 2.5 x CB | - | 0.035 | 0.035 | - | - | - | - | - | - | - | - | - | - | - | - | - | - | - | - | - | - | - | - | - | - | - | - | A. Untuk plate dengan ketebalan > 90 mm, setiap kenaikan tebal sebesar 25 mm (dari 90 mm), elongasi minimum dikurangi 1%. Pengurangan maksimum sampai 3%
JIS G 3106 (2022) | SM 400 A | >2.5 - 150 | > 75 < 100 | 75 | 100 | MS | AR | - | 215 | - | 400 | - | 510 | - | - | - | 24C | - | - | - | - | - | - | - | - | - | - | - | - | - | - | - | - | - | - | - | - | - | - | - | - | - | - | 0.25 | - | - | 2.5 x CB | - | 0.035 | 0.035 | - | - | - | - | - | - | - | - | - | - | - | - | - | - | - | - | - | - | - | - | - | - | - | - | A. Untuk plate dengan ketebalan > 90 mm, setiap kenaikan tebal sebesar 25 mm (dari 90 mm), elongasi minimum dikurangi 1%. Pengurangan maksimum sampai 3%
JIS G 3106 (2022) | SM 400 A | >2.5 - 150 | > 100 < 160 | 100 | 160 | MS | AR | - | 205 | - | 400 | - | 510 | - | - | - | 24C | - | - | - | - | - | - | - | - | - | - | - | - | - | - | - | - | - | - | - | - | - | - | - | - | - | - | 0.25 | - | - | 2.5 x CB | - | 0.035 | 0.035 | - | - | - | - | - | - | - | - | - | - | - | - | - | - | - | - | - | - | - | - | - | - | - | - | A. Untuk plate dengan ketebalan > 90 mm, setiap kenaikan tebal sebesar 25 mm (dari 90 mm), elongasi minimum dikurangi 1%. Pengurangan maksimum sampai 3%
JIS G 3106 (2022) | SM 400 A | >2.5 - 150 | > 160 < 200 | 160 | 200 | MS | AR | - | 195 | - | 400 | - | 510 | - | - | - | 24C | - | - | - | - | - | - | - | - | - | - | - | - | - | - | - | - | - | - | - | - | - | - | - | - | - | - | 0.25 | - | - | 2.5 x CB | - | 0.035 | 0.035 | - | - | - | - | - | - | - | - | - | - | - | - | - | - | - | - | - | - | - | - | - | - | - | - | A. Untuk plate dengan ketebalan > 90 mm, setiap kenaikan tebal sebesar 25 mm (dari 90 mm), elongasi minimum dikurangi 1%. Pengurangan maksimum sampai 3%
JIS G 3106 (2022) | SM 400 A | >2.5 - 150 | > 200 < 450 | 200 | 450 | MS | AR | - | 195 | - | 400 | - | 510 | - | - | - | 21 | - | - | - | - | - | - | - | - | - | - | - | - | - | - | - | - | - | - | - | - | - | - | - | - | - | - | 0.25 | - | - | 2.5 x CB | - | 0.035 | 0.035 | - | - | - | - | - | - | - | - | - | - | - | - | - | - | - | - | - | - | - | - | - | - | - | - | A. Untuk plate dengan ketebalan > 90 mm, setiap kenaikan tebal sebesar 25 mm (dari 90 mm), elongasi minimum dikurangi 1%. Pengurangan maksimum sampai 3%
JIS G 3106 (2022) | SM 400 B | >2.5 - 150 | < 16 | 0 | 16 | MS | AR | - | 245 | - | 400 | - | 510 | - | - | - | 23 | - | - | - | - | - | - | - | - | - | - | - | - | - | - | - | - | - | - | - | - | - | - | - | - | - | - | 0.2 | - | 0.35 | 0.6 | 1.5 | 0.035 | 0.035 | - | - | - | - | - | - | - | - | - | - | - | - | - | - | - | - | - | - | - | - | - | - | - | - | A. Untuk plate dengan ketebalan > 90 mm, setiap kenaikan tebal sebesar 25 mm (dari 90 mm), elongasi minimum dikurangi 1%. Pengurangan maksimum sampai 3%
JIS G 3106 (2022) | SM 400 B | >2.5 - 150 | < 16 | 0 | 16 | MS | AR | - | 245 | - | 400 | - | 510 | - | 18 | - | - | - | - | - | - | - | - | - | - | - | - | - | - | - | - | 27D | - | - | - | - | - | - | - | - | - | - | - | 0.2 | - | 0.35 | 0.6 | 1.5 | 0.035 | 0.035 | - | - | - | - | - | - | - | - | - | - | - | - | - | - | - | - | - | - | - | - | - | - | - | - | A. Untuk plate dengan ketebalan > 90 mm, setiap kenaikan tebal sebesar 25 mm (dari 90 mm), elongasi minimum dikurangi 1%. Pengurangan maksimum sampai 3%
JIS G 3106 (2022) | SM 400 B | >2.5 - 150 | > 16 < 40 | 16 | 40 | MS | AR | - | 235 | - | 400 | - | 510 | - | 22 | - | - | - | - | - | - | - | - | - | - | - | - | - | - | - | - | 27 | - | - | - | - | - | - | - | - | - | - | - | 0.2 | - | 0.35 | 0.6 | 1.5 | 0.035 | 0.035 | - | - | - | - | - | - | - | - | - | - | - | - | - | - | - | - | - | - | - | - | - | - | - | - | A. Untuk plate dengan ketebalan > 90 mm, setiap kenaikan tebal sebesar 25 mm (dari 90 mm), elongasi minimum dikurangi 1%. Pengurangan maksimum sampai 3%
JIS G 3106 (2022) | SM 400 B | >2.5 - 150 | > 40 < 75 | 40 | 75 | MS | AR | - | 215 | - | 400 | - | 510 | - | - | - | 24C | - | - | - | - | - | - | - | - | - | - | - | - | - | - | 27 | - | - | - | - | - | - | - | - | - | - | - | 0.22 | - | 0.35 | 0.6 | 1.5 | 0.035 | 0.035 | - | - | - | - | - | - | - | - | - | - | - | - | - | - | - | - | - | - | - | - | - | - | - | - | A. Untuk plate dengan ketebalan > 90 mm, setiap kenaikan tebal sebesar 25 mm (dari 90 mm), elongasi minimum dikurangi 1%. Pengurangan maksimum sampai 3%
JIS G 3106 (2022) | SM 400 B | >2.5 - 150 | > 75 < 100 | 75 | 100 | MS | AR | - | 215 | - | 400 | - | 510 | - | - | - | 24C | - | - | - | - | - | - | - | - | - | - | - | - | - | - | 27 | - | - | - | - | - | - | - | - | - | - | - | 0.22 | - | 0.35 | 0.6 | 1.5 | 0.035 | 0.035 | - | - | - | - | - | - | - | - | - | - | - | - | - | - | - | - | - | - | - | - | - | - | - | - | A. Untuk plate dengan ketebalan > 90 mm, setiap kenaikan tebal sebesar 25 mm (dari 90 mm), elongasi minimum dikurangi 1%. Pengurangan maksimum sampai 3%
JIS G 3106 (2022) | SM 400 B | >2.5 - 150 | > 100 < 160 | 100 | 160 | MS | AR | - | 205 | - | 400 | - | 510 | - | - | - | 24C | - | - | - | - | - | - | - | - | - | - | - | - | - | - | 27 | - | - | - | - | - | - | - | - | - | - | - | 0.22 | - | 0.35 | 0.6 | 1.5 | 0.035 | 0.035 | - | - | - | - | - | - | - | - | - | - | - | - | - | - | - | - | - | - | - | - | - | - | - | - | A. Untuk plate dengan ketebalan > 90 mm, setiap kenaikan tebal sebesar 25 mm (dari 90 mm), elongasi minimum dikurangi 1%. Pengurangan maksimum sampai 3%
JIS G 3106 (2022) | SM 400 B | >2.5 - 150 | > 160 < 200 | 160 | 200 | MS | AR | - | 195 | - | 400 | - | 510 | - | - | - | 24C | - | - | - | - | - | - | - | - | - | - | - | - | - | - | 27 | - | - | - | - | - | - | - | - | - | - | - | 0.22 | - | 0.35 | 0.6 | 1.5 | 0.035 | 0.035 | - | - | - | - | - | - | - | - | - | - | - | - | - | - | - | - | - | - | - | - | - | - | - | - | A. Untuk plate dengan ketebalan > 90 mm, setiap kenaikan tebal sebesar 25 mm (dari 90 mm), elongasi minimum dikurangi 1%. Pengurangan maksimum sampai 3%
JIS G 3106 (2022) | SM 400 B | >2.5 - 150 | > 200 < 250 | 200 | 250 | MS | AR | - | 195 | - | 400 | - | 510 | - | - | - | 21 | - | - | - | - | - | - | - | - | - | - | - | - | - | - | 27 | - | - | - | - | - | - | - | - | - | - | - | 0.22 | - | 0.35 | 0.6 | - | 0.035 | 0.035 | - | - | - | - | - | - | - | - | - | - | - | - | - | - | - | - | - | - | - | - | - | - | - | - | A. Untuk plate dengan ketebalan > 90 mm, setiap kenaikan tebal sebesar 25 mm (dari 90 mm), elongasi minimum dikurangi 1%. Pengurangan maksimum sampai 3%
JIS G 3106 (2022) | SM 400 C | >2.5 - 150 | < 16 | 0 | 16 | MS | AR | - | 245 | - | 400 | - | 510 | - | - | - | 23 | - | - | - | - | - | - | - | - | - | - | - | - | - | - | - | - | - | - | - | - | - | - | - | - | - | - | 0.18 | - | 0.35 | 0.6 | 1.5 | 0.035 | 0.035 | - | - | - | - | - | - | - | - | - | - | - | - | - | - | - | - | - | - | - | - | - | - | - | - | A. Untuk plate dengan ketebalan > 90 mm, setiap kenaikan tebal sebesar 25 mm (dari 90 mm), elongasi minimum dikurangi 1%. Pengurangan maksimum sampai 3%
JIS G 3106 (2022) | SM 400 C | >2.5 - 150 | < 16 | 0 | 16 | MS | AR | - | 245 | - | 400 | - | 510 | - | 18 | - | - | - | - | - | - | - | - | - | - | - | - | - | - | - | - | 47D | - | - | - | - | - | - | - | - | - | - | - | 0.18 | - | 0.35 | 0.6 | 1.5 | 0.035 | 0.035 | - | - | - | - | - | - | - | - | - | - | - | - | - | - | - | - | - | - | - | - | - | - | - | - | A. Untuk plate dengan ketebalan > 90 mm, setiap kenaikan tebal sebesar 25 mm (dari 90 mm), elongasi minimum dikurangi 1%. Pengurangan maksimum sampai 3%
JIS G 3106 (2022) | SM 400 C | >2.5 - 150 | > 16 < 40 | 16 | 40 | MS | AR | - | 235 | - | 400 | - | 510 | - | 22 | - | - | - | - | - | - | - | - | - | - | - | - | - | - | - | - | 47 | - | - | - | - | - | - | - | - | - | - | - | 0.18 | - | 0.35 | 0.6 | 1.5 | 0.035 | 0.035 | - | - | - | - | - | - | - | - | - | - | - | - | - | - | - | - | - | - | - | - | - | - | - | - | A. Untuk plate dengan ketebalan > 90 mm, setiap kenaikan tebal sebesar 25 mm (dari 90 mm), elongasi minimum dikurangi 1%. Pengurangan maksimum sampai 3%
JIS G 3106 (2022) | SM 400 C | >2.5 - 150 | > 40 < 75 | 40 | 75 | MS | AR | - | 215 | - | 400 | - | 510 | - | - | - | 24C | - | - | - | - | - | - | - | - | - | - | - | - | - | - | 47 | - | - | - | - | - | - | - | - | - | - | - | 0.18 | - | 0.35 | 0.6 | 1.5 | 0.035 | 0.035 | - | - | - | - | - | - | - | - | - | - | - | - | - | - | - | - | - | - | - | - | - | - | - | - | A. Untuk plate dengan ketebalan > 90 mm, setiap kenaikan tebal sebesar 25 mm (dari 90 mm), elongasi minimum dikurangi 1%. Pengurangan maksimum sampai 3%
JIS G 3106 (2022) | SM 400 C | >2.5 - 150 | > 75 < 100 | 75 | 100 | MS | AR | - | 215 | - | 400 | - | 510 | - | - | - | 24C | - | - | - | - | - | - | - | - | - | - | - | - | - | - | 47 | - | - | - | - | - | - | - | - | - | - | - | 0.18 | - | 0.35 | 0.6 | 1.5 | 0.035 | 0.035 | - | - | - | - | - | - | - | - | - | - | - | - | - | - | - | - | - | - | - | - | - | - | - | - | A. Untuk plate dengan ketebalan > 90 mm, setiap kenaikan tebal sebesar 25 mm (dari 90 mm), elongasi minimum dikurangi 1%. Pengurangan maksimum sampai 3%
JIS G 3106 (2022) | SM 400 C | >2.5 - 150 | > 100 < 160 | 100 | 160 | MS | AR | - | 205 | - | 400 | - | 510 | - | - | - | 24C | - | - | - | - | - | - | - | - | - | - | - | - | - | - | 47 | - | - | - | - | - | - | - | - | - | - | - | 0.18 | - | 0.35 | - | - | 0.035 | 0.035 | - | - | - | - | - | - | - | - | - | - | - | - | - | - | - | - | - | - | - | - | - | - | - | - | A. Untuk plate dengan ketebalan > 90 mm, setiap kenaikan tebal sebesar 25 mm (dari 90 mm), elongasi minimum dikurangi 1%. Pengurangan maksimum sampai 3%
JIS G 3106 (2022) | SM 400 C | >2.5 - 150 | > 160 < 250 | 160 | 250 | MS | AR | - | 195 | - | 400 | - | 510 | - | - | - | 24C | - | - | - | - | - | - | - | - | - | - | - | - | - | - | 47 | - | - | - | - | - | - | - | - | - | - | - | 0.18 | - | 0.35 | - | - | 0.035 | 0.035 | - | - | - | - | - | - | - | - | - | - | - | - | - | - | - | - | - | - | - | - | - | - | - | - | A. Untuk plate dengan ketebalan > 90 mm, setiap kenaikan tebal sebesar 25 mm (dari 90 mm), elongasi minimum dikurangi 1%. Pengurangan maksimum sampai 3%
JIS G 3106 (2022) | SM 490 A | 6 - 120 | < 16 | 0 | 16 | HS | CR | - | 325 | - | 490 | - | 610 | - | - | - | 22 | - | - | - | - | - | - | - | - | - | - | - | - | - | - | - | - | - | - | - | - | - | - | - | - | - | - | 0.2 | - | 0.55 | - | 1.65 | 0.035 | 0.035 | - | - | - | - | - | - | - | - | - | - | - | - | - | - | - | - | - | - | - | - | - | - | - | - | -
JIS G 3106 (2022) | SM 490 A | 6 - 120 | < 16 | 0 | 16 | HS | CR | - | 325 | - | 490 | - | 610 | - | 17 | - | - | - | - | - | - | - | - | - | - | - | - | - | - | - | - | - | - | - | - | - | - | - | - | - | - | - | - | 0.2 | - | 0.55 | - | 1.65 | 0.035 | 0.035 | - | - | - | - | - | - | - | - | - | - | - | - | - | - | - | - | - | - | - | - | - | - | - | - | -
JIS G 3106 (2022) | SM 490 A | 6 - 120 | > 16 < 40 | 16 | 40 | HS | CR | - | 315 | - | 490 | - | 610 | - | 21 | - | - | - | - | - | - | - | - | - | - | - | - | - | - | - | - | - | - | - | - | - | - | - | - | - | - | - | - | 0.2 | - | 0.55 | - | 1.65 | 0.035 | 0.035 | - | - | - | - | - | - | - | - | - | - | - | - | - | - | - | - | - | - | - | - | - | - | - | - | -
JIS G 3106 (2022) | SM 490 A | 6 - 120 | > 40 < 75 | 40 | 75 | HS | CR | - | 295 | - | 490 | - | 610 | - | - | - | 23C | - | - | - | - | - | - | - | - | - | - | - | - | - | - | - | - | - | - | - | - | - | - | - | - | - | - | 0.22 | - | 0.55 | - | 1.65 | 0.035 | 0.035 | - | - | - | - | - | - | - | - | - | - | - | - | - | - | - | - | - | - | - | - | - | - | - | - | -
JIS G 3106 (2022) | SM 490 A | 6 - 120 | > 75 < 100 | 75 | 100 | HS | CR | - | 295 | - | 490 | - | 610 | - | - | - | 23C | - | - | - | - | - | - | - | - | - | - | - | - | - | - | - | - | - | - | - | - | - | - | - | - | - | - | 0.22 | - | 0.55 | - | 1.65 | 0.035 | 0.035 | - | - | - | - | - | - | - | - | - | - | - | - | - | - | - | - | - | - | - | - | - | - | - | - | -
JIS G 3106 (2022) | SM 490 A | 6 - 120 | > 100 < 160 | 100 | 160 | HS | CR | - | 285 | - | 490 | - | 610 | - | - | - | 23C | - | - | - | - | - | - | - | - | - | - | - | - | - | - | - | - | - | - | - | - | - | - | - | - | - | - | 0.22 | - | 0.55 | - | 1.65 | 0.035 | 0.035 | - | - | - | - | - | - | - | - | - | - | - | - | - | - | - | - | - | - | - | - | - | - | - | - | -
JIS G 3106 (2022) | SM 490 A | 6 - 120 | > 160 < 200 | 160 | 200 | HS | CR | - | 275 | - | 490 | - | 610 | - | - | - | 23C | - | - | - | - | - | - | - | - | - | - | - | - | - | - | - | - | - | - | - | - | - | - | - | - | - | - | 0.22 | - | 0.55 | - | 1.65 | 0.035 | 0.035 | - | - | - | - | - | - | - | - | - | - | - | - | - | - | - | - | - | - | - | - | - | - | - | - | -
JIS G 3106 (2022) | SM 490 B | 6 - 120 | < 16 | 0 | 16 | HS | CR | - | 325 | - | 490 | - | 610 | - | - | - | 22 | - | - | - | - | - | - | - | - | - | - | - | - | - | - | - | - | - | - | - | - | - | - | - | - | - | - | 0.18 | - | 0.55 | - | 1.65 | 0.035 | 0.035 | - | - | - | - | - | - | - | - | - | - | - | - | - | - | - | - | - | - | - | - | - | - | - | - | -
JIS G 3106 (2022) | SM 490 B | 6 - 120 | < 16 | 0 | 16 | HS | CR | - | 325 | - | 490 | - | 610 | - | 17 | - | - | - | - | - | - | - | - | - | - | - | - | - | - | - | - | 27D | - | - | - | - | - | - | - | - | - | - | - | 0.18 | - | 0.55 | - | 1.65 | 0.035 | 0.035 | - | - | - | - | - | - | - | - | - | - | - | - | - | - | - | - | - | - | - | - | - | - | - | - | -
JIS G 3106 (2022) | SM 490 B | 6 - 120 | > 16 < 40 | 16 | 40 | HS | CR | - | 315 | - | 490 | - | 610 | - | 21 | - | - | - | - | - | - | - | - | - | - | - | - | - | - | - | - | 27 | - | - | - | - | - | - | - | - | - | - | - | 0.18 | - | 0.55 | - | 1.65 | 0.035 | 0.035 | - | - | - | - | - | - | - | - | - | - | - | - | - | - | - | - | - | - | - | - | - | - | - | - | -
JIS G 3106 (2022) | SM 490 B | 6 - 120 | > 40 < 75 | 40 | 75 | HS | CR | - | 295 | - | 490 | - | 610 | - | - | - | 23C | - | - | - | - | - | - | - | - | - | - | - | - | - | - | 27 | - | - | - | - | - | - | - | - | - | - | - | 0.2 | - | 0.55 | - | 1.65 | 0.035 | 0.035 | - | - | - | - | - | - | - | - | - | - | - | - | - | - | - | - | - | - | - | - | - | - | - | - | -
JIS G 3106 (2022) | SM 490 B | 6 - 120 | > 75 < 100 | 75 | 100 | HS | CR | - | 295 | - | 490 | - | 610 | - | - | - | 23C | - | - | - | - | - | - | - | - | - | - | - | - | - | - | 27 | - | - | - | - | - | - | - | - | - | - | - | 0.2 | - | 0.55 | - | 1.65 | 0.035 | 0.035 | - | - | - | - | - | - | - | - | - | - | - | - | - | - | - | - | - | - | - | - | - | - | - | - | -
JIS G 3106 (2022) | SM 490 B | 6 - 120 | > 100 < 160 | 100 | 160 | HS | CR | - | 285 | - | 490 | - | 610 | - | - | - | 23C | - | - | - | - | - | - | - | - | - | - | - | - | - | - | 27 | - | - | - | - | - | - | - | - | - | - | - | 0.2 | - | 0.55 | - | 1.65 | 0.035 | 0.035 | - | - | - | - | - | - | - | - | - | - | - | - | - | - | - | - | - | - | - | - | - | - | - | - | -
JIS G 3106 (2022) | SM 490 B | 6 - 120 | > 160 < 200 | 160 | 200 | HS | CR | - | 275 | - | 490 | - | 610 | - | - | - | 23C | - | - | - | - | - | - | - | - | - | - | - | - | - | - | 27 | - | - | - | - | - | - | - | - | - | - | - | 0.2 | - | 0.55 | - | 1.65 | 0.035 | 0.035 | - | - | - | - | - | - | - | - | - | - | - | - | - | - | - | - | - | - | - | - | - | - | - | - | -
JIS G 3106 (2022) | SM 490 B | 6 - 120 | > 200 < 250 | 200 | 250 | HS | CR | - | 275 | - | 490 | - | 610 | - | - | - | 20 | - | - | - | - | - | - | - | - | - | - | - | - | - | - | 27 | - | - | - | - | - | - | - | - | - | - | - | 0.2 | - | 0.55 | - | - | 0.035 | 0.035 | - | - | - | - | - | - | - | - | - | - | - | - | - | - | - | - | - | - | - | - | - | - | - | - | -
JIS G 3106 (2022) | SM 490 C | 6 - 120 | < 16 | 0 | 16 | HS | CR | - | 325 | - | 490 | - | 610 | - | - | - | 22 | - | - | - | - | - | - | - | - | - | - | - | - | - | - | - | - | - | - | - | - | - | - | - | - | - | - | 0.18 | - | 0.55 | - | 1.65 | 0.035 | 0.035 | - | - | - | - | - | - | - | - | - | - | - | - | - | - | - | - | - | - | - | - | - | - | - | - | -
JIS G 3106 (2022) | SM 490 C | 6 - 120 | < 16 | 0 | 16 | HS | CR | - | 325 | - | 490 | - | 610 | - | 17 | - | - | - | - | - | - | - | - | - | - | - | - | - | - | - | - | 47D | - | - | - | - | - | - | - | - | - | - | - | 0.18 | - | 0.55 | - | 1.65 | 0.035 | 0.035 | - | - | - | - | - | - | - | - | - | - | - | - | - | - | - | - | - | - | - | - | - | - | - | - | -
JIS G 3106 (2022) | SM 490 C | 6 - 120 | > 16 < 40 | 16 | 40 | HS | CR | - | 315 | - | 490 | - | 610 | - | 21 | - | - | - | - | - | - | - | - | - | - | - | - | - | - | - | - | 47 | - | - | - | - | - | - | - | - | - | - | - | 0.18 | - | 0.55 | - | 1.65 | 0.035 | 0.035 | - | - | - | - | - | - | - | - | - | - | - | - | - | - | - | - | - | - | - | - | - | - | - | - | -
JIS G 3106 (2022) | SM 490 C | 6 - 120 | > 40 < 75 | 40 | 75 | HS | CR | - | 295 | - | 490 | - | 610 | - | - | - | 23C | - | - | - | - | - | - | - | - | - | - | - | - | - | - | 47 | - | - | - | - | - | - | - | - | - | - | - | 0.18 | - | 0.55 | - | 1.65 | 0.035 | 0.035 | - | - | - | - | - | - | - | - | - | - | - | - | - | - | - | - | - | - | - | - | - | - | - | - | -
JIS G 3106 (2022) | SM 490 C | 6 - 120 | > 75 < 100 | 75 | 100 | HS | CR | - | 295 | - | 490 | - | 610 | - | - | - | 23C | - | - | - | - | - | - | - | - | - | - | - | - | - | - | 47 | - | - | - | - | - | - | - | - | - | - | - | 0.18 | - | 0.55 | - | 1.65 | 0.035 | 0.035 | - | - | - | - | - | - | - | - | - | - | - | - | - | - | - | - | - | - | - | - | - | - | - | - | -
JIS G 3106 (2022) | SM 490 C | 6 - 120 | > 100 < 160 | 100 | 160 | HS | CR | - | 285 | - | 490 | - | 610 | - | - | - | 23C | - | - | - | - | - | - | - | - | - | - | - | - | - | - | 47 | - | - | - | - | - | - | - | - | - | - | - | 0.18 | - | 0.55 | - | - | 0.035 | 0.035 | - | - | - | - | - | - | - | - | - | - | - | - | - | - | - | - | - | - | - | - | - | - | - | - | -
JIS G 3106 (2022) | SM 490 C | 6 - 120 | > 160 < 250 | 160 | 250 | HS | CR | - | 275 | - | 490 | - | 610 | - | - | - | 23C | - | - | - | - | - | - | - | - | - | - | - | - | - | - | 47 | - | - | - | - | - | - | - | - | - | - | - | 0.18 | - | 0.55 | - | - | 0.035 | 0.035 | - | - | - | - | - | - | - | - | - | - | - | - | - | - | - | - | - | - | - | - | - | - | - | - | -
JIS G 3106 (2022) | SM 490 YA | 6 - 120 | < 16 | 0 | 16 | HS | CR | - | 365 | - | 490 | - | 610 | - | - | - | 19 | - | - | - | - | - | - | - | - | - | - | - | - | - | - | - | - | - | - | - | - | - | - | - | - | - | - | 0.2 | - | 0.55 | - | 1.65 | 0.035 | 0.035 | - | - | - | - | - | - | - | - | - | - | - | - | - | - | - | - | - | - | - | - | - | - | - | - | -
JIS G 3106 (2022) | SM 490 YA | 6 - 120 | < 16 | 0 | 16 | HS | CR | - | 365 | - | 490 | - | 610 | - | 15 | - | - | - | - | - | - | - | - | - | - | - | - | - | - | - | - | - | - | - | - | - | - | - | - | - | - | - | - | 0.2 | - | 0.55 | - | 1.65 | 0.035 | 0.035 | - | - | - | - | - | - | - | - | - | - | - | - | - | - | - | - | - | - | - | - | - | - | - | - | -
JIS G 3106 (2022) | SM 490 YA | 6 - 120 | > 16 < 40 | 16 | 40 | HS | CR | - | 355 | - | 490 | - | 610 | - | 19 | - | - | - | - | - | - | - | - | - | - | - | - | - | - | - | - | - | - | - | - | - | - | - | - | - | - | - | - | 0.2 | - | 0.55 | - | 1.65 | 0.035 | 0.035 | - | - | - | - | - | - | - | - | - | - | - | - | - | - | - | - | - | - | - | - | - | - | - | - | -
JIS G 3106 (2022) | SM 490 YA | 6 - 120 | > 40 < 75 | 40 | 75 | HS | CR | - | 335 | - | 490 | - | 610 | - | - | - | 21C | - | - | - | - | - | - | - | - | - | - | - | - | - | - | - | - | - | - | - | - | - | - | - | - | - | - | 0.2 | - | 0.55 | - | 1.65 | 0.035 | 0.035 | - | - | - | - | - | - | - | - | - | - | - | - | - | - | - | - | - | - | - | - | - | - | - | - | -
JIS G 3106 (2022) | SM 490 YA | 6 - 120 | > 75 < 100 | 75 | 100 | HS | CR | - | 325 | - | 490 | - | 610 | - | - | - | 21C | - | - | - | - | - | - | - | - | - | - | - | - | - | - | - | - | - | - | - | - | - | - | - | - | - | - | 0.2 | - | 0.55 | - | 1.65 | 0.035 | 0.035 | - | - | - | - | - | - | - | - | - | - | - | - | - | - | - | - | - | - | - | - | - | - | - | - | -
JIS G 3106 (2022) | SM 490 YA | 6 - 120 | > 100 < 150 | 100 | 150 | HS | CR | - | 315 | - | 490 | - | 610 | - | - | - | 21C | - | - | - | - | - | - | - | - | - | - | - | - | - | - | - | - | - | - | - | - | - | - | - | - | - | - | 0.2 | - | 0.55 | - | - | 0.035 | 0.035 | - | - | - | - | - | - | - | - | - | - | - | - | - | - | - | - | - | - | - | - | - | - | - | - | -
JIS G 3106 (2022) | SM 490 YB | 6 - 120 | < 16 | 0 | 16 | HS | CR | - | 365 | - | 490 | - | 610 | - | - | - | 19 | - | - | - | - | - | - | - | - | - | - | - | - | - | - | - | - | - | - | - | - | - | - | - | - | - | - | 0.2 | - | 0.55 | - | 1.65 | 0.035 | 0.035 | - | - | - | - | - | - | - | - | - | - | - | - | - | - | - | - | - | - | - | - | - | - | - | - | -
JIS G 3106 (2022) | SM 490 YB | 6 - 120 | < 16 | 0 | 16 | HS | CR | - | 365 | - | 490 | - | 610 | - | 15 | - | - | - | - | - | - | - | - | - | - | - | - | - | - | - | - | 27D | - | - | - | - | - | - | - | - | - | - | - | 0.2 | - | 0.55 | - | 1.65 | 0.035 | 0.035 | - | - | - | - | - | - | - | - | - | - | - | - | - | - | - | - | - | - | - | - | - | - | - | - | -
JIS G 3106 (2022) | SM 490 YB | 6 - 120 | > 16 < 40 | 16 | 40 | HS | CR | - | 355 | - | 490 | - | 610 | - | 19 | - | - | - | - | - | - | - | - | - | - | - | - | - | - | - | - | 27 | - | - | - | - | - | - | - | - | - | - | - | 0.2 | - | 0.55 | - | 1.65 | 0.035 | 0.035 | - | - | - | - | - | - | - | - | - | - | - | - | - | - | - | - | - | - | - | - | - | - | - | - | -
JIS G 3106 (2022) | SM 490 YB | 6 - 120 | > 40 < 75 | 40 | 75 | HS | CR | - | 335 | - | 490 | - | 610 | - | - | - | 21C | - | - | - | - | - | - | - | - | - | - | - | - | - | - | 27 | - | - | - | - | - | - | - | - | - | - | - | 0.2 | - | 0.55 | - | 1.65 | 0.035 | 0.035 | - | - | - | - | - | - | - | - | - | - | - | - | - | - | - | - | - | - | - | - | - | - | - | - | -
JIS G 3106 (2022) | SM 490 YB | 6 - 120 | > 75 < 100 | 75 | 100 | HS | CR | - | 325 | - | 490 | - | 610 | - | - | - | 21C | - | - | - | - | - | - | - | - | - | - | - | - | - | - | 27 | - | - | - | - | - | - | - | - | - | - | - | 0.2 | - | 0.55 | - | 1.65 | 0.035 | 0.035 | - | - | - | - | - | - | - | - | - | - | - | - | - | - | - | - | - | - | - | - | - | - | - | - | -
JIS G 3106 (2022) | SM 490 YB | 6 - 120 | > 100 < 150 | 100 | 150 | HS | CR | - | 315 | - | 490 | - | 610 | - | - | - | 21C | - | - | - | - | - | - | - | - | - | - | - | - | - | - | 27 | - | - | - | - | - | - | - | - | - | - | - | 0.2 | - | 0.55 | - | - | 0.035 | 0.035 | - | - | - | - | - | - | - | - | - | - | - | - | - | - | - | - | - | - | - | - | - | - | - | - | -
JIS G 3106 (2022) | SM 520 B | 8 - 80 | < 16 | 0 | 16 | HS | CR | - | 365 | - | 520 | - | 640 | - | - | - | 19 | - | - | - | - | - | - | - | - | - | - | - | - | - | - | - | - | - | - | - | - | - | - | - | - | - | - | 0.2 | - | 0.55 | - | 1.65 | 0.035 | 0.035 | - | - | - | - | - | - | - | - | - | - | - | - | - | - | - | - | - | - | - | - | - | - | - | - | -
JIS G 3106 (2022) | SM 520 B | 8 - 80 | < 16 | 0 | 16 | HS | CR | - | 365 | - | 520 | - | 640 | - | 15 | - | - | - | - | - | - | - | - | - | - | - | - | - | - | - | - | 27D | - | - | - | - | - | - | - | - | - | - | - | 0.2 | - | 0.55 | - | 1.65 | 0.035 | 0.035 | - | - | - | - | - | - | - | - | - | - | - | - | - | - | - | - | - | - | - | - | - | - | - | - | -
JIS G 3106 (2022) | SM 520 B | 8 - 80 | > 16 < 40 | 16 | 40 | HS | CR | - | 355 | - | 520 | - | 640 | - | 19 | - | - | - | - | - | - | - | - | - | - | - | - | - | - | - | - | 27 | - | - | - | - | - | - | - | - | - | - | - | 0.2 | - | 0.55 | - | 1.65 | 0.035 | 0.035 | - | - | - | - | - | - | - | - | - | - | - | - | - | - | - | - | - | - | - | - | - | - | - | - | -
JIS G 3106 (2022) | SM 520 B | 8 - 80 | > 40 < 75 | 40 | 75 | HS | CR | - | 335 | - | 520 | - | 640 | - | - | - | 21C | - | - | - | - | - | - | - | - | - | - | - | - | - | - | 27 | - | - | - | - | - | - | - | - | - | - | - | 0.2 | - | 0.55 | - | 1.65 | 0.035 | 0.035 | - | - | - | - | - | - | - | - | - | - | - | - | - | - | - | - | - | - | - | - | - | - | - | - | -
JIS G 3106 (2022) | SM 520 B | 8 - 80 | > 75 < 100 | 75 | 100 | HS | CR | - | 325 | - | 520 | - | 640 | - | - | - | 21C | - | - | - | - | - | - | - | - | - | - | - | - | - | - | 27 | - | - | - | - | - | - | - | - | - | - | - | 0.2 | - | 0.55 | - | 1.65 | 0.035 | 0.035 | - | - | - | - | - | - | - | - | - | - | - | - | - | - | - | - | - | - | - | - | - | - | - | - | -
JIS G 3106 (2022) | SM 520 B | 8 - 80 | > 100 < 150 | 100 | 150 | HS | CR | - | 315 | - | 520 | - | 640 | - | - | - | 21C | - | - | - | - | - | - | - | - | - | - | - | - | - | - | 27 | - | - | - | - | - | - | - | - | - | - | - | 0.2 | - | 0.55 | - | - | 0.035 | 0.035 | - | - | - | - | - | - | - | - | - | - | - | - | - | - | - | - | - | - | - | - | - | - | - | - | -
JIS G 3106 (2022) | SM 520 C | 8 - 80 | < 16 | 0 | 16 | HS | CR | - | 365 | - | 520 | - | 640 | - | - | - | 19 | - | - | - | - | - | - | - | - | - | - | - | - | - | - | - | - | - | - | - | - | - | - | - | - | - | - | 0.2 | - | 0.55 | - | 1.65 | 0.035 | 0.035 | - | - | - | - | - | - | - | - | - | - | - | - | - | - | - | - | - | - | - | - | - | - | - | - | -
JIS G 3106 (2022) | SM 520 C | 8 - 80 | < 16 | 0 | 16 | HS | CR | - | 365 | - | 520 | - | 640 | - | 15 | - | - | - | - | - | - | - | - | - | - | - | - | - | - | - | - | 47D | - | - | - | - | - | - | - | - | - | - | - | 0.2 | - | 0.55 | - | 1.65 | 0.035 | 0.035 | - | - | - | - | - | - | - | - | - | - | - | - | - | - | - | - | - | - | - | - | - | - | - | - | -
JIS G 3106 (2022) | SM 520 C | 8 - 80 | > 16 < 40 | 16 | 40 | HS | CR | - | 355 | - | 520 | - | 640 | - | 19 | - | - | - | - | - | - | - | - | - | - | - | - | - | - | - | - | 47 | - | - | - | - | - | - | - | - | - | - | - | 0.2 | - | 0.55 | - | 1.65 | 0.035 | 0.035 | - | - | - | - | - | - | - | - | - | - | - | - | - | - | - | - | - | - | - | - | - | - | - | - | -
JIS G 3106 (2022) | SM 520 C | 8 - 80 | > 40 < 75 | 40 | 75 | HS | CR | - | 335 | - | 520 | - | 640 | - | - | - | 21C | - | - | - | - | - | - | - | - | - | - | - | - | - | - | 47 | - | - | - | - | - | - | - | - | - | - | - | 0.2 | - | 0.55 | - | 1.65 | 0.035 | 0.035 | - | - | - | - | - | - | - | - | - | - | - | - | - | - | - | - | - | - | - | - | - | - | - | - | -
JIS G 3106 (2022) | SM 520 C | 8 - 80 | > 75 < 100 | 75 | 100 | HS | CR | - | 325 | - | 520 | - | 640 | - | - | - | 21C | - | - | - | - | - | - | - | - | - | - | - | - | - | - | 47 | - | - | - | - | - | - | - | - | - | - | - | 0.2 | - | 0.55 | - | 1.65 | 0.035 | 0.035 | - | - | - | - | - | - | - | - | - | - | - | - | - | - | - | - | - | - | - | - | - | - | - | - | -
JIS G 3106 (2022) | SM 520 C | 8 - 80 | > 100 < 150 | 100 | 150 | HS | CR | - | 315 | - | 520 | - | 640 | - | - | - | 21C | - | - | - | - | - | - | - | - | - | - | - | - | - | - | 47 | - | - | - | - | - | - | - | - | - | - | - | 0.2 | - | 0.55 | - | - | 0.035 | 0.035 | - | - | - | - | - | - | - | - | - | - | - | - | - | - | - | - | - | - | - | - | - | - | - | - | -
JIS G 3106 (2022) | SM 570 | 10 - 35 | < 16 | 0 | 16 | HS | TMCP | - | 460 | - | 570 | - | 720 | - | - | - | 19 | - | - | - | - | - | - | - | - | - | - | - | - | - | - | - | - | - | - | - | - | - | - | - | - | - | - | 0.18 | - | 0.55 | - | 1.7 | 0.035 | 0.035 | - | - | - | - | - | - | - | - | - | - | - | - | - | - | - | - | - | - | - | - | - | - | - | - | B. Nilai carbon yang digunakan adalah nilai carbon berdasarkan ladle analysis ¦ C. Untuk pelat dengan ketebalan > 100 mm, setiap kenaikan tebal sebesar 25 mm (dari 100 mm), elongasi minimum dikurangi 1%. Pengurangan maksimum sampai 3% ¦ D. Untuk ketebalan < 12 mm, tidak ada impact test ¦ E. Untuk rolling Thermo-mechanical control process, CE & PCM mengikuti ketentuan tabel disamping :
JIS G 3106 (2022) | SM 570 | 10 - 35 | > 16 < 40 | 16 | 40 | HS | TMCP | - | 450 | - | 570 | - | 720 | - | - | - | 26 | - | - | - | - | - | - | - | - | - | - | - | - | - | - | - | 47 | - | - | - | - | - | - | - | - | - | - | 0.18 | - | 0.55 | - | 1.7 | 0.035 | 0.035 | - | - | - | - | - | - | - | - | - | - | - | - | - | - | - | - | - | - | - | - | - | - | - | - | B. Nilai carbon yang digunakan adalah nilai carbon berdasarkan ladle analysis ¦ C. Untuk pelat dengan ketebalan > 100 mm, setiap kenaikan tebal sebesar 25 mm (dari 100 mm), elongasi minimum dikurangi 1%. Pengurangan maksimum sampai 3% ¦ D. Untuk ketebalan < 12 mm, tidak ada impact test ¦ E. Untuk rolling Thermo-mechanical control process, CE & PCM mengikuti ketentuan tabel disamping :
JIS G 3106 (2022) | SM 570 | 10 - 35 | > 40 < 75 | 40 | 75 | HS | TMCP | - | 430 | - | 570 | - | 720 | - | - | - | 20 | - | - | - | - | - | - | - | - | - | - | - | - | - | - | - | 47 | - | - | - | - | - | - | - | - | - | - | 0.18 | - | 0.55 | - | 1.7 | 0.035 | 0.035 | - | - | - | - | - | - | - | - | - | - | - | - | - | - | - | - | - | - | - | - | - | - | - | - | B. Nilai carbon yang digunakan adalah nilai carbon berdasarkan ladle analysis ¦ C. Untuk pelat dengan ketebalan > 100 mm, setiap kenaikan tebal sebesar 25 mm (dari 100 mm), elongasi minimum dikurangi 1%. Pengurangan maksimum sampai 3% ¦ D. Untuk ketebalan < 12 mm, tidak ada impact test ¦ E. Untuk rolling Thermo-mechanical control process, CE & PCM mengikuti ketentuan tabel disamping :
JIS G 3106 (2022) | SM 570 | 10 - 35 | > 75 < 100 | 75 | 100 | HS | TMCP | - | 420 | - | 570 | - | 720 | - | - | - | 20 | - | - | - | - | - | - | - | - | - | - | - | - | - | - | - | 47 | - | - | - | - | - | - | - | - | - | - | 0.18 | - | 0.55 | - | 1.7 | 0.035 | 0.035 | - | - | - | - | - | - | - | - | - | - | - | - | - | - | - | - | - | - | - | - | - | - | - | - | B. Nilai carbon yang digunakan adalah nilai carbon berdasarkan ladle analysis ¦ C. Untuk pelat dengan ketebalan > 100 mm, setiap kenaikan tebal sebesar 25 mm (dari 100 mm), elongasi minimum dikurangi 1%. Pengurangan maksimum sampai 3% ¦ D. Untuk ketebalan < 12 mm, tidak ada impact test ¦ E. Untuk rolling Thermo-mechanical control process, CE & PCM mengikuti ketentuan tabel disamping :
JIS G 3106 (2022) | SM 570 | 10 - 35 | > 100 < 150 | 100 | 150 | HS | TMCP | - | 410 | - | 570 | - | 720 | - | - | - | 20 | - | - | - | - | - | - | - | - | - | - | - | - | - | - | - | 47 | - | - | - | - | - | - | - | - | - | - | 0.18 | - | 0.55 | - | 1.7 | 0.035 | 0.035 | - | - | - | - | - | - | - | - | - | - | - | - | - | - | - | - | - | - | - | - | - | - | - | - | B. Nilai carbon yang digunakan adalah nilai carbon berdasarkan ladle analysis ¦ C. Untuk pelat dengan ketebalan > 100 mm, setiap kenaikan tebal sebesar 25 mm (dari 100 mm), elongasi minimum dikurangi 1%. Pengurangan maksimum sampai 3% ¦ D. Untuk ketebalan < 12 mm, tidak ada impact test ¦ E. Untuk rolling Thermo-mechanical control process, CE & PCM mengikuti ketentuan tabel disamping :
JIS G 3113 (2018) | SAPH 400 (41) | can't supplied, elongation is higher | < 6 | 0 | 6 | MS | CR | - | - | 255 | - | 400 | - | - | - | - | - | 31 | - | - | - | - | - | - | - | - | - | - | - | - | - | - | - | - | - | - | - | - | - | - | - | - | - | - | - | - | - | - | 0.04 | 0.04 | - | - | - | - | - | - | - | - | - | - | - | - | - | - | - | - | - | - | - | - | - | - | - | - | -
JIS G 3113 (2018) | SAPH 400 (41) | can't supplied, elongation is higher | < 6 | 0 | 6 | MS | CR | - | - | 255 | - | 400 | - | - | - | - | - | 32 | - | - | - | - | - | - | - | - | - | - | - | - | - | - | - | - | - | - | - | - | - | - | - | - | - | - | - | - | - | - | 0.04 | 0.04 | - | - | - | - | - | - | - | - | - | - | - | - | - | - | - | - | - | - | - | - | - | - | - | - | -
JIS G 3113 (2018) | SAPH 400 (41) | can't supplied, elongation is higher | < 6 | 0 | 6 | MS | CR | - | - | 255 | - | 400 | - | - | - | - | - | 34 | - | - | - | - | - | - | - | - | - | - | - | - | - | - | - | - | - | - | - | - | - | - | - | - | - | - | - | - | - | - | 0.04 | 0.04 | - | - | - | - | - | - | - | - | - | - | - | - | - | - | - | - | - | - | - | - | - | - | - | - | -
JIS G 3113 (2018) | SAPH 400 (41) | can't supplied, elongation is higher | < 6 | 0 | 6 | MS | CR | - | - | 255 | - | 400 | - | - | - | - | - | 35 | - | - | - | - | - | - | - | - | - | - | - | - | - | - | - | - | - | - | - | - | - | - | - | - | - | - | - | - | - | - | 0.04 | 0.04 | - | - | - | - | - | - | - | - | - | - | - | - | - | - | - | - | - | - | - | - | - | - | - | - | -
JIS G 3113 (2018) | SAPH 400 (41) | can't supplied, elongation is higher | > 6.0 < 8.0 | 6 | 8 | MS | CR | - | - | 235 | - | 400 | - | - | - | - | - | 36 | - | - | - | - | - | - | - | - | - | - | - | - | - | - | - | - | - | - | - | - | - | - | - | - | - | - | - | - | - | - | 0.04 | 0.04 | - | - | - | - | - | - | - | - | - | - | - | - | - | - | - | - | - | - | - | - | - | - | - | - | -
JIS G 3113 (2018) | SAPH 400 (41) | can't supplied, elongation is higher | > 8.0 < 14 | 8 | 14 | MS | CR | - | - | 235 | - | 400 | - | - | - | - | - | 37 | - | - | - | - | - | - | - | - | - | - | - | - | - | - | - | - | - | - | - | - | - | - | - | - | - | - | - | - | - | - | 0.04 | 0.04 | - | - | - | - | - | - | - | - | - | - | - | - | - | - | - | - | - | - | - | - | - | - | - | - | -
JIS G 3113 (2018) | SAPH 440 (41) | can't supplied, elongation is higher | < 6 | 0 | 6 | MS | CR | - | - | 305 | - | 440 | - | - | - | - | - | 29 | - | - | - | - | - | - | - | - | - | - | - | - | - | - | - | - | - | - | - | - | - | - | - | - | - | - | - | - | - | - | 0.04 | 0.04 | - | - | - | - | - | - | - | - | - | - | - | - | - | - | - | - | - | - | - | - | - | - | - | - | -
JIS G 3113 (2018) | SAPH 440 (41) | can't supplied, elongation is higher | < 6 | 0 | 6 | MS | CR | - | - | 305 | - | 440 | - | - | - | - | - | 30 | - | - | - | - | - | - | - | - | - | - | - | - | - | - | - | - | - | - | - | - | - | - | - | - | - | - | - | - | - | - | 0.04 | 0.04 | - | - | - | - | - | - | - | - | - | - | - | - | - | - | - | - | - | - | - | - | - | - | - | - | -
JIS G 3113 (2018) | SAPH 440 (41) | can't supplied, elongation is higher | < 6 | 0 | 6 | MS | CR | - | - | 305 | - | 440 | - | - | - | - | - | 32 | - | - | - | - | - | - | - | - | - | - | - | - | - | - | - | - | - | - | - | - | - | - | - | - | - | - | - | - | - | - | 0.04 | 0.04 | - | - | - | - | - | - | - | - | - | - | - | - | - | - | - | - | - | - | - | - | - | - | - | - | -
JIS G 3113 (2018) | SAPH 440 (41) | can't supplied, elongation is higher | < 6 | 0 | 6 | MS | CR | - | - | 305 | - | 440 | - | - | - | - | - | 33 | - | - | - | - | - | - | - | - | - | - | - | - | - | - | - | - | - | - | - | - | - | - | - | - | - | - | - | - | - | - | 0.04 | 0.04 | - | - | - | - | - | - | - | - | - | - | - | - | - | - | - | - | - | - | - | - | - | - | - | - | -
JIS G 3113 (2018) | SAPH 440 (41) | can't supplied, elongation is higher | > 6.0 < 8.0 | 6 | 8 | MS | CR | - | - | 295 | - | 440 | - | - | - | - | - | 34 | - | - | - | - | - | - | - | - | - | - | - | - | - | - | - | - | - | - | - | - | - | - | - | - | - | - | - | - | - | - | 0.04 | 0.04 | - | - | - | - | - | - | - | - | - | - | - | - | - | - | - | - | - | - | - | - | - | - | - | - | -
JIS G 3113 (2018) | SAPH 440 (41) | can't supplied, elongation is higher | > 8.0 < 14 | 8 | 14 | MS | CR | - | - | 275 | - | 440 | - | - | - | - | - | 35 | - | - | - | - | - | - | - | - | - | - | - | - | - | - | - | - | - | - | - | - | - | - | - | - | - | - | - | - | - | - | 0.04 | 0.04 | - | - | - | - | - | - | - | - | - | - | - | - | - | - | - | - | - | - | - | - | - | - | - | - | -
JIS G 3116 (2020) | SG 255 | 2 - 3 | > 1.6 < 6.0 | 1.6 | 6 | MS | CR | - | - | 255 | - | 400 | - | - | - | - | - | 28 | - | - | - | - | - | - | - | - | - | - | - | - | - | - | - | - | - | - | - | - | - | - | - | - | - | 0.2 | - | - | 0.3 | - | 0.02 | 0.02 | - | - | - | - | - | - | - | - | - | - | - | - | - | - | - | - | - | - | - | - | - | - | - | - | -
JIS G 3116 (2020) | SG 295 | 2 - 4 | > 1.6 < 6.0 | 1.6 | 6 | HS | CR | - | - | 295 | - | 440 | - | - | - | - | - | 26 | - | - | - | - | - | - | - | - | - | - | - | - | - | - | - | - | - | - | - | - | - | - | - | - | - | 0.2 | - | 0.35 | - | 1 | 0.02 | 0.02 | - | - | - | - | - | - | - | - | - | - | - | - | - | - | - | - | - | - | - | - | - | - | - | - | -
JIS G 3116 (2020) | SG 325 | 6 | > 1.6 < 6.0 | 1.6 | 6 | HS | CR | - | - | 325 | - | 490 | - | - | - | - | - | 22 | - | - | - | - | - | - | - | - | - | - | - | - | - | - | - | - | - | - | - | - | - | - | - | - | - | 0.2 | - | 0.55 | - | 1.5 | 0.02 | 0.02 | - | - | - | - | - | - | - | - | - | - | - | - | - | - | - | - | - | - | - | - | - | - | - | - | -
JIS G 3131 (2018) | SPHC | 2 - 12 | 1.2 - 14 | 1.2 | 14 | MS | AR | - | - | - | - | 270 | - | - | - | - | - | 27 | - | - | - | - | - | - | - | - | - | - | - | - | - | - | - | - | - | - | - | - | - | - | Flat on itself | - | - | 0.12 | - | - | - | 0.6 | 0.045 | 0.035 | - | - | - | - | - | - | - | - | - | - | - | - | - | - | - | - | - | - | - | - | - | - | - | - | E. Kandungan Si maksimum bisa diubah menjadi 0.04% melalui kesepakatan antara purchaser dan supplier ¦ F. Insert R untuk thickness 3 mm = flat on itself ¦ G. Insert R untuk thickness 3 mm = 1 T ¦ H. Insert R untuk thickness 3 mm = 1.5 T
JIS G 3131 (2018) | SPHC | 2 - 12 | 1.2 - 14 | 1.2 | 14 | MS | AR | - | - | - | - | 270 | - | - | - | - | - | 29 | - | - | - | - | - | - | - | - | - | - | - | - | - | - | - | - | - | - | - | - | - | - | Flat on itself | - | - | 0.12 | - | - | - | 0.6 | 0.045 | 0.035 | - | - | - | - | - | - | - | - | - | - | - | - | - | - | - | - | - | - | - | - | - | - | - | - | E. Kandungan Si maksimum bisa diubah menjadi 0.04% melalui kesepakatan antara purchaser dan supplier ¦ F. Insert R untuk thickness 3 mm = flat on itself ¦ G. Insert R untuk thickness 3 mm = 1 T ¦ H. Insert R untuk thickness 3 mm = 1.5 T
JIS G 3131 (2018) | SPHC | 2 - 12 | 1.2 - 14 | 1.2 | 14 | MS | AR | - | - | - | - | 270 | - | - | - | - | - | 29 | - | - | - | - | - | - | - | - | - | - | - | - | - | - | - | - | - | - | - | - | - | - | Flat on itself | - | - | 0.12 | - | - | - | 0.6 | 0.045 | 0.035 | - | - | - | - | - | - | - | - | - | - | - | - | - | - | - | - | - | - | - | - | - | - | - | - | E. Kandungan Si maksimum bisa diubah menjadi 0.04% melalui kesepakatan antara purchaser dan supplier ¦ F. Insert R untuk thickness 3 mm = flat on itself ¦ G. Insert R untuk thickness 3 mm = 1 T ¦ H. Insert R untuk thickness 3 mm = 1.5 T
JIS G 3131 (2018) | SPHC | 2 - 12 | 1.2 - 14 | 1.2 | 14 | MS | AR | - | - | - | - | 270 | - | - | - | - | - | 29 | - | - | - | - | - | - | - | - | - | - | - | - | - | - | - | - | - | - | - | - | - | - | Flat on itself | - | - | 0.12 | - | - | - | 0.6 | 0.045 | 0.035 | - | - | - | - | - | - | - | - | - | - | - | - | - | - | - | - | - | - | - | - | - | - | - | - | E. Kandungan Si maksimum bisa diubah menjadi 0.04% melalui kesepakatan antara purchaser dan supplier ¦ F. Insert R untuk thickness 3 mm = flat on itself ¦ G. Insert R untuk thickness 3 mm = 1 T ¦ H. Insert R untuk thickness 3 mm = 1.5 T
JIS G 3131 (2018) | SPHC | 2 - 12 | 1.2 - 14 | 1.2 | 14 | MS | AR | - | - | - | - | 270 | - | - | - | - | - | 31 | - | - | - | - | - | - | - | - | - | - | - | - | - | - | - | - | - | - | - | - | - | - | √ | - | - | 0.12 | - | - | - | 0.6 | 0.045 | 0.035 | - | - | - | - | - | - | - | - | - | - | - | - | - | - | - | - | - | - | - | - | - | - | - | - | E. Kandungan Si maksimum bisa diubah menjadi 0.04% melalui kesepakatan antara purchaser dan supplier ¦ F. Insert R untuk thickness 3 mm = flat on itself ¦ G. Insert R untuk thickness 3 mm = 1 T ¦ H. Insert R untuk thickness 3 mm = 1.5 T
JIS G 3131 (2018) | SPHC | 2 - 12 | 1.2 - 14 | 1.2 | 14 | MS | AR | - | - | - | - | 270 | - | - | - | - | - | 31 | - | - | - | - | - | - | - | - | - | - | - | - | - | - | - | - | - | - | - | - | - | - | √ | - | - | 0.12 | - | - | - | 0.6 | 0.045 | 0.035 | - | - | - | - | - | - | - | - | - | - | - | - | - | - | - | - | - | - | - | - | - | - | - | - | E. Kandungan Si maksimum bisa diubah menjadi 0.04% melalui kesepakatan antara purchaser dan supplier ¦ F. Insert R untuk thickness 3 mm = flat on itself ¦ G. Insert R untuk thickness 3 mm = 1 T ¦ H. Insert R untuk thickness 3 mm = 1.5 T
JIS G 3131 (2018) | SPHD | can't supplied, elongation is higher | 1.2 - 14 | 1.2 | 14 | MS | AR | - | - | - | - | 270 | - | - | - | - | - | 30 | - | - | - | - | - | - | - | - | - | - | - | - | - | - | - | - | - | - | - | - | - | - | - | - | - | 0.1 | - | - | - | 0.45 | 0.035 | 0.035 | - | - | - | - | - | - | - | - | - | - | - | - | - | - | - | - | - | - | - | - | - | - | - | - | E. Kandungan Si maksimum bisa diubah menjadi 0.04% melalui kesepakatan antara purchaser dan supplier ¦ F. Insert R untuk thickness 3 mm = flat on itself ¦ G. Insert R untuk thickness 3 mm = 1 T ¦ H. Insert R untuk thickness 3 mm = 1.5 T
JIS G 3131 (2018) | SPHD | can't supplied, elongation is higher | 1.2 - 14 | 1.2 | 14 | MS | AR | - | - | - | - | 270 | - | - | - | - | - | 32 | - | - | - | - | - | - | - | - | - | - | - | - | - | - | - | - | - | - | - | - | - | - | - | - | - | 0.1 | - | - | - | 0.45 | 0.035 | 0.035 | - | - | - | - | - | - | - | - | - | - | - | - | - | - | - | - | - | - | - | - | - | - | - | - | E. Kandungan Si maksimum bisa diubah menjadi 0.04% melalui kesepakatan antara purchaser dan supplier ¦ F. Insert R untuk thickness 3 mm = flat on itself ¦ G. Insert R untuk thickness 3 mm = 1 T ¦ H. Insert R untuk thickness 3 mm = 1.5 T
JIS G 3131 (2018) | SPHD | can't supplied, elongation is higher | 1.2 - 14 | 1.2 | 14 | MS | AR | - | - | - | - | 270 | - | - | - | - | - | 33 | - | - | - | - | - | - | - | - | - | - | - | - | - | - | - | - | - | - | - | - | - | - | - | - | - | 0.1 | - | - | - | 0.45 | 0.035 | 0.035 | - | - | - | - | - | - | - | - | - | - | - | - | - | - | - | - | - | - | - | - | - | - | - | - | E. Kandungan Si maksimum bisa diubah menjadi 0.04% melalui kesepakatan antara purchaser dan supplier ¦ F. Insert R untuk thickness 3 mm = flat on itself ¦ G. Insert R untuk thickness 3 mm = 1 T ¦ H. Insert R untuk thickness 3 mm = 1.5 T
JIS G 3131 (2018) | SPHD | can't supplied, elongation is higher | 1.2 - 14 | 1.2 | 14 | MS | AR | - | - | - | - | 270 | - | - | - | - | - | 35 | - | - | - | - | - | - | - | - | - | - | - | - | - | - | - | - | - | - | - | - | - | - | - | - | - | 0.1 | - | - | - | 0.45 | 0.035 | 0.035 | - | - | - | - | - | - | - | - | - | - | - | - | - | - | - | - | - | - | - | - | - | - | - | - | E. Kandungan Si maksimum bisa diubah menjadi 0.04% melalui kesepakatan antara purchaser dan supplier ¦ F. Insert R untuk thickness 3 mm = flat on itself ¦ G. Insert R untuk thickness 3 mm = 1 T ¦ H. Insert R untuk thickness 3 mm = 1.5 T
JIS G 3131 (2018) | SPHD | can't supplied, elongation is higher | 1.2 - 14 | 1.2 | 14 | MS | AR | - | - | - | - | 270 | - | - | - | - | - | 37 | - | - | - | - | - | - | - | - | - | - | - | - | - | - | - | - | - | - | - | - | - | - | - | - | - | 0.1 | - | - | - | 0.45 | 0.035 | 0.035 | - | - | - | - | - | - | - | - | - | - | - | - | - | - | - | - | - | - | - | - | - | - | - | - | E. Kandungan Si maksimum bisa diubah menjadi 0.04% melalui kesepakatan antara purchaser dan supplier ¦ F. Insert R untuk thickness 3 mm = flat on itself ¦ G. Insert R untuk thickness 3 mm = 1 T ¦ H. Insert R untuk thickness 3 mm = 1.5 T
JIS G 3131 (2018) | SPHD | can't supplied, elongation is higher | 1.2 - 14 | 1.2 | 14 | MS | AR | - | - | - | - | 270 | - | - | - | - | - | 39 | - | - | - | - | - | - | - | - | - | - | - | - | - | - | - | - | - | - | - | - | - | - | - | - | - | 0.1 | - | - | - | 0.45 | 0.035 | 0.035 | - | - | - | - | - | - | - | - | - | - | - | - | - | - | - | - | - | - | - | - | - | - | - | - | E. Kandungan Si maksimum bisa diubah menjadi 0.04% melalui kesepakatan antara purchaser dan supplier ¦ F. Insert R untuk thickness 3 mm = flat on itself ¦ G. Insert R untuk thickness 3 mm = 1 T ¦ H. Insert R untuk thickness 3 mm = 1.5 T
JIS G 3131 (2018) | SPHE | can't supplied, elongation is higher | 1.2 - 8 | 1.2 | 8 | MS | AR | - | - | - | - | 270 | - | - | - | - | - | 32 | - | - | - | - | - | - | - | - | - | - | - | - | - | - | - | - | - | - | - | - | - | - | - | - | - | 0.08 | - | - | - | 0.4 | 0.03 | 0.03 | - | - | - | - | - | - | - | - | - | - | - | - | - | - | - | - | - | - | - | - | - | - | - | - | E. Kandungan Si maksimum bisa diubah menjadi 0.04% melalui kesepakatan antara purchaser dan supplier ¦ F. Insert R untuk thickness 3 mm = flat on itself ¦ G. Insert R untuk thickness 3 mm = 1 T ¦ H. Insert R untuk thickness 3 mm = 1.5 T
JIS G 3131 (2018) | SPHE | can't supplied, elongation is higher | 1.2 - 8 | 1.2 | 8 | MS | AR | - | - | - | - | 270 | - | - | - | - | - | 34 | - | - | - | - | - | - | - | - | - | - | - | - | - | - | - | - | - | - | - | - | - | - | - | - | - | 0.08 | - | - | - | 0.4 | 0.03 | 0.03 | - | - | - | - | - | - | - | - | - | - | - | - | - | - | - | - | - | - | - | - | - | - | - | - | E. Kandungan Si maksimum bisa diubah menjadi 0.04% melalui kesepakatan antara purchaser dan supplier ¦ F. Insert R untuk thickness 3 mm = flat on itself ¦ G. Insert R untuk thickness 3 mm = 1 T ¦ H. Insert R untuk thickness 3 mm = 1.5 T
JIS G 3131 (2018) | SPHE | can't supplied, elongation is higher | 1.2 - 8 | 1.2 | 8 | MS | AR | - | - | - | - | 270 | - | - | - | - | - | 35 | - | - | - | - | - | - | - | - | - | - | - | - | - | - | - | - | - | - | - | - | - | - | - | - | - | 0.08 | - | - | - | 0.4 | 0.03 | 0.03 | - | - | - | - | - | - | - | - | - | - | - | - | - | - | - | - | - | - | - | - | - | - | - | - | E. Kandungan Si maksimum bisa diubah menjadi 0.04% melalui kesepakatan antara purchaser dan supplier ¦ F. Insert R untuk thickness 3 mm = flat on itself ¦ G. Insert R untuk thickness 3 mm = 1 T ¦ H. Insert R untuk thickness 3 mm = 1.5 T
JIS G 3131 (2018) | SPHE | can't supplied, elongation is higher | 1.2 - 8 | 1.2 | 8 | MS | AR | - | - | - | - | 270 | - | - | - | - | - | 37 | - | - | - | - | - | - | - | - | - | - | - | - | - | - | - | - | - | - | - | - | - | - | - | - | - | 0.08 | - | - | - | 0.4 | 0.03 | 0.03 | - | - | - | - | - | - | - | - | - | - | - | - | - | - | - | - | - | - | - | - | - | - | - | - | E. Kandungan Si maksimum bisa diubah menjadi 0.04% melalui kesepakatan antara purchaser dan supplier ¦ F. Insert R untuk thickness 3 mm = flat on itself ¦ G. Insert R untuk thickness 3 mm = 1 T ¦ H. Insert R untuk thickness 3 mm = 1.5 T
JIS G 3131 (2018) | SPHE | can't supplied, elongation is higher | 1.2 - 8 | 1.2 | 8 | MS | AR | - | - | - | - | 270 | - | - | - | - | - | 39 | - | - | - | - | - | - | - | - | - | - | - | - | - | - | - | - | - | - | - | - | - | - | - | - | - | 0.08 | - | - | - | 0.4 | 0.03 | 0.03 | - | - | - | - | - | - | - | - | - | - | - | - | - | - | - | - | - | - | - | - | - | - | - | - | E. Kandungan Si maksimum bisa diubah menjadi 0.04% melalui kesepakatan antara purchaser dan supplier ¦ F. Insert R untuk thickness 3 mm = flat on itself ¦ G. Insert R untuk thickness 3 mm = 1 T ¦ H. Insert R untuk thickness 3 mm = 1.5 T
JIS G 3131 (2018) | SPHE | can't supplied, elongation is higher | 1.2 - 8 | 1.2 | 8 | MS | AR | - | - | - | - | 270 | - | - | - | - | - | 41 | - | - | - | - | - | - | - | - | - | - | - | - | - | - | - | - | - | - | - | - | - | - | - | - | - | 0.08 | - | - | - | 0.4 | 0.03 | 0.03 | - | - | - | - | - | - | - | - | - | - | - | - | - | - | - | - | - | - | - | - | - | - | - | - | E. Kandungan Si maksimum bisa diubah menjadi 0.04% melalui kesepakatan antara purchaser dan supplier ¦ F. Insert R untuk thickness 3 mm = flat on itself ¦ G. Insert R untuk thickness 3 mm = 1 T ¦ H. Insert R untuk thickness 3 mm = 1.5 T
JIS G 3132 (2018) | SPHT 1 | 2 - 6 | 1.2 - 13 | 1.2 | 13 | MS | AR | - | - | - | - | 270 | - | - | - | - | - | 30 | - | - | - | - | - | - | - | - | - | - | - | - | - | - | - | - | - | - | - | - | - | - | Flat on itself | - | - | 0.1 | - | 0.35E | - | 0.5 | 0.04 | 0.04 | - | - | - | - | - | - | - | - | - | - | - | - | - | - | - | - | - | - | - | - | - | - | - | - | E. Kandungan Si maksimum bisa diubah menjadi 0.04% melalui kesepakatan antara purchaser dan supplier ¦ F. Insert R untuk thickness 3 mm = flat on itself ¦ G. Insert R untuk thickness 3 mm = 1 T ¦ H. Insert R untuk thickness 3 mm = 1.5 T
JIS G 3132 (2018) | SPHT 1 | 2 - 6 | 1.2 - 13 | 1.2 | 13 | MS | AR | - | - | - | - | 270 | - | - | - | - | - | 32 | - | - | - | - | - | - | - | - | - | - | - | - | - | - | - | - | - | - | - | - | - | - | Flat on itself | - | - | 0.1 | - | 0.35E | - | 0.5 | 0.04 | 0.04 | - | - | - | - | - | - | - | - | - | - | - | - | - | - | - | - | - | - | - | - | - | - | - | - | E. Kandungan Si maksimum bisa diubah menjadi 0.04% melalui kesepakatan antara purchaser dan supplier ¦ F. Insert R untuk thickness 3 mm = flat on itself ¦ G. Insert R untuk thickness 3 mm = 1 T ¦ H. Insert R untuk thickness 3 mm = 1.5 T
JIS G 3132 (2018) | SPHT 1 | 2 - 6 | 1.2 - 13 | 1.2 | 13 | MS | AR | - | - | - | - | 270 | - | - | - | - | - | 35 | - | - | - | - | - | - | - | - | - | - | - | - | - | - | - | - | - | - | - | - | - | - | √ F | - | - | 0.1 | - | 0.35E | - | 0.5 | 0.04 | 0.04 | - | - | - | - | - | - | - | - | - | - | - | - | - | - | - | - | - | - | - | - | - | - | - | - | E. Kandungan Si maksimum bisa diubah menjadi 0.04% melalui kesepakatan antara purchaser dan supplier ¦ F. Insert R untuk thickness 3 mm = flat on itself ¦ G. Insert R untuk thickness 3 mm = 1 T ¦ H. Insert R untuk thickness 3 mm = 1.5 T
JIS G 3132 (2018) | SPHT 1 | 2 - 6 | 1.2 - 13 | 1.2 | 13 | MS | AR | - | - | - | - | 270 | - | - | - | - | - | 37 | - | - | - | - | - | - | - | - | - | - | - | - | - | - | - | - | - | - | - | - | - | - | √ | - | - | 0.1 | - | 0.35E | - | 0.5 | 0.04 | 0.04 | - | - | - | - | - | - | - | - | - | - | - | - | - | - | - | - | - | - | - | - | - | - | - | - | E. Kandungan Si maksimum bisa diubah menjadi 0.04% melalui kesepakatan antara purchaser dan supplier ¦ F. Insert R untuk thickness 3 mm = flat on itself ¦ G. Insert R untuk thickness 3 mm = 1 T ¦ H. Insert R untuk thickness 3 mm = 1.5 T
JIS G 3132 (2018) | SPHT 2 | Can't be supplied | 1.2 - 13 | 1.2 | 13 | MS | AR | - | - | - | - | 340 | - | - | - | - | - | 25 | - | - | - | - | - | - | - | - | - | - | - | - | - | - | - | - | - | - | - | - | - | - | - | - | - | 0.18 | - | 0.35 | - | 0.6 | 0.04 | 0.04 | - | - | - | - | - | - | - | - | - | - | - | - | - | - | - | - | - | - | - | - | - | - | - | - | E. Kandungan Si maksimum bisa diubah menjadi 0.04% melalui kesepakatan antara purchaser dan supplier ¦ F. Insert R untuk thickness 3 mm = flat on itself ¦ G. Insert R untuk thickness 3 mm = 1 T ¦ H. Insert R untuk thickness 3 mm = 1.5 T
JIS G 3132 (2018) | SPHT 2 | Can't be supplied | 1.2 - 13 | 1.2 | 13 | MS | AR | - | - | - | - | 340 | - | - | - | - | - | 27 | - | - | - | - | - | - | - | - | - | - | - | - | - | - | - | - | - | - | - | - | - | - | - | - | - | 0.18 | - | 0.35 | - | 0.6 | 0.04 | 0.04 | - | - | - | - | - | - | - | - | - | - | - | - | - | - | - | - | - | - | - | - | - | - | - | - | E. Kandungan Si maksimum bisa diubah menjadi 0.04% melalui kesepakatan antara purchaser dan supplier ¦ F. Insert R untuk thickness 3 mm = flat on itself ¦ G. Insert R untuk thickness 3 mm = 1 T ¦ H. Insert R untuk thickness 3 mm = 1.5 T
JIS G 3132 (2018) | SPHT 2 | Can't be supplied | 1.2 - 13 | 1.2 | 13 | MS | AR | - | - | - | - | 340 | - | - | - | - | - | 30 | - | - | - | - | - | - | - | - | - | - | - | - | - | - | - | - | - | - | - | - | - | - | - | - | - | 0.18 | - | 0.35 | - | 0.6 | 0.04 | 0.04 | - | - | - | - | - | - | - | - | - | - | - | - | - | - | - | - | - | - | - | - | - | - | - | - | E. Kandungan Si maksimum bisa diubah menjadi 0.04% melalui kesepakatan antara purchaser dan supplier ¦ F. Insert R untuk thickness 3 mm = flat on itself ¦ G. Insert R untuk thickness 3 mm = 1 T ¦ H. Insert R untuk thickness 3 mm = 1.5 T
JIS G 3132 (2018) | SPHT 2 | Can't be supplied | 1.2 - 13 | 1.2 | 13 | MS | AR | - | - | - | - | 340 | - | - | - | - | - | 32 | - | - | - | - | - | - | - | - | - | - | - | - | - | - | - | - | - | - | - | - | - | - | - | - | - | 0.18 | - | 0.35 | - | 0.6 | 0.04 | 0.04 | - | - | - | - | - | - | - | - | - | - | - | - | - | - | - | - | - | - | - | - | - | - | - | - | E. Kandungan Si maksimum bisa diubah menjadi 0.04% melalui kesepakatan antara purchaser dan supplier ¦ F. Insert R untuk thickness 3 mm = flat on itself ¦ G. Insert R untuk thickness 3 mm = 1 T ¦ H. Insert R untuk thickness 3 mm = 1.5 T
JIS G 3132 (2018) | SPHT 3 | Can't be supplied | 1.6 - 13 | 1.6 | 13 | MS | AR | - | - | - | - | 410 | - | - | - | - | - | 20 | - | - | - | - | - | - | - | - | - | - | - | - | - | - | - | - | - | - | - | - | - | - | - | - | - | 0.25 | - | 0.35 | 0.3 | 0.9 | 0.04 | 0.04 | - | - | - | - | - | - | - | - | - | - | - | - | - | - | - | - | - | - | - | - | - | - | - | - | E. Kandungan Si maksimum bisa diubah menjadi 0.04% melalui kesepakatan antara purchaser dan supplier ¦ F. Insert R untuk thickness 3 mm = flat on itself ¦ G. Insert R untuk thickness 3 mm = 1 T ¦ H. Insert R untuk thickness 3 mm = 1.5 T
JIS G 3132 (2018) | SPHT 3 | Can't be supplied | 1.6 - 13 | 1.6 | 13 | MS | AR | - | - | - | - | 410 | - | - | - | - | - | 22 | - | - | - | - | - | - | - | - | - | - | - | - | - | - | - | - | - | - | - | - | - | - | - | - | - | 0.25 | - | 0.35 | 0.3 | 0.9 | 0.04 | 0.04 | - | - | - | - | - | - | - | - | - | - | - | - | - | - | - | - | - | - | - | - | - | - | - | - | E. Kandungan Si maksimum bisa diubah menjadi 0.04% melalui kesepakatan antara purchaser dan supplier ¦ F. Insert R untuk thickness 3 mm = flat on itself ¦ G. Insert R untuk thickness 3 mm = 1 T ¦ H. Insert R untuk thickness 3 mm = 1.5 T
JIS G 3132 (2018) | SPHT 3 | Can't be supplied | 1.6 - 13 | 1.6 | 13 | MS | AR | - | - | - | - | 410 | - | - | - | - | - | 25 | - | - | - | - | - | - | - | - | - | - | - | - | - | - | - | - | - | - | - | - | - | - | - | - | - | 0.25 | - | 0.35 | 0.3 | 0.9 | 0.04 | 0.04 | - | - | - | - | - | - | - | - | - | - | - | - | - | - | - | - | - | - | - | - | - | - | - | - | E. Kandungan Si maksimum bisa diubah menjadi 0.04% melalui kesepakatan antara purchaser dan supplier ¦ F. Insert R untuk thickness 3 mm = flat on itself ¦ G. Insert R untuk thickness 3 mm = 1 T ¦ H. Insert R untuk thickness 3 mm = 1.5 T
JIS G 3132 (2018) | SPHT 3 | Can't be supplied | 1.6 - 13 | 1.6 | 13 | MS | AR | - | - | - | - | 410 | - | - | - | - | - | 27 | - | - | - | - | - | - | - | - | - | - | - | - | - | - | - | - | - | - | - | - | - | - | - | - | - | 0.25 | - | 0.35 | 0.3 | 0.9 | 0.04 | 0.04 | - | - | - | - | - | - | - | - | - | - | - | - | - | - | - | - | - | - | - | - | - | - | - | - | E. Kandungan Si maksimum bisa diubah menjadi 0.04% melalui kesepakatan antara purchaser dan supplier ¦ F. Insert R untuk thickness 3 mm = flat on itself ¦ G. Insert R untuk thickness 3 mm = 1 T ¦ H. Insert R untuk thickness 3 mm = 1.5 T
JIS G 3132 (2018) | SPHT 4 | Can't be supplied | 1.6 - 13 | 1.6 | 13 | MS | AR | - | - | - | - | 490 | - | - | - | - | - | 15 | - | - | - | - | - | - | - | - | - | - | - | - | - | - | - | - | - | - | - | - | - | - | - | - | - | 0.3 | - | 0.35 | 0.3 | 1 | 0.04 | 0.04 | - | - | - | - | - | - | - | - | - | - | - | - | - | - | - | - | - | - | - | - | - | - | - | - | -
JIS G 3132 (2018) | SPHT 4 | Can't be supplied | 1.6 - 13 | 1.6 | 13 | MS | AR | - | - | - | - | 490 | - | - | - | - | - | 18 | - | - | - | - | - | - | - | - | - | - | - | - | - | - | - | - | - | - | - | - | - | - | - | - | - | 0.3 | - | 0.35 | 0.3 | 1 | 0.04 | 0.04 | - | - | - | - | - | - | - | - | - | - | - | - | - | - | - | - | - | - | - | - | - | - | - | - | -
JIS G 3132 (2018) | SPHT 4 | Can't be supplied | 1.6 - 13 | 1.6 | 13 | MS | AR | - | - | - | - | 490 | - | - | - | - | - | 20 | - | - | - | - | - | - | - | - | - | - | - | - | - | - | - | - | - | - | - | - | - | - | - | - | - | 0.3 | - | 0.35 | 0.3 | 1 | 0.04 | 0.04 | - | - | - | - | - | - | - | - | - | - | - | - | - | - | - | - | - | - | - | - | - | - | - | - | -
JIS G 3132 (2018) | SPHT 4 | Can't be supplied | 1.6 - 13 | 1.6 | 13 | MS | AR | - | - | - | - | 490 | - | - | - | - | - | 22 | - | - | - | - | - | - | - | - | - | - | - | - | - | - | - | - | - | - | - | - | - | - | - | - | - | 0.3 | - | 0.35 | 0.3 | 1 | 0.04 | 0.04 | - | - | - | - | - | - | - | - | - | - | - | - | - | - | - | - | - | - | - | - | - | - | - | - | -
JIS G 4051 (2023) | S 45 C | 8 - 120 | - | 0 | 99999 | CS | AR | - | - | - | - | - | - | - | - | - | - | - | - | - | - | - | - | - | - | - | - | - | - | - | - | - | - | - | - | - | - | - | - | - | - | - | 0.42 | 0.48 | 0.15 | 0.35 | 0.6 | 0.9 | 0.03 | 0.035 | - | - | - | 0.3 | - | 0.2 | - | 0.2 | - | - | - | - | - | - | - | - | - | - | - | - | - | - | - | Ni + Cr = 0.35 max | -
JIS G 4051 (2023) | S 48C | - | - | 0 | 99999 | CS | AR | - | - | - | - | - | - | - | - | - | - | - | - | - | - | - | - | - | - | - | - | - | - | - | - | - | - | - | - | - | - | - | - | - | - | - | 0.45 | 0.51 | 0.15 | 0.35 | 0.6 | 0.9 | 0.03 | 0.035 | - | - | - | 0.3 | - | 0.2 | - | 0.2 | - | - | - | - | - | - | - | - | - | - | - | - | - | - | - | Ni + Cr = 0.35 max | -
JIS G 4051 (2023) | S 50 C | - | - | 0 | 99999 | CS | AR | - | - | - | - | - | - | - | - | - | - | - | - | - | - | - | - | - | - | - | - | - | - | - | - | - | - | - | - | - | - | - | - | - | - | - | 0.47 | 0.53 | 0.15 | 0.35 | 0.6 | 0.9 | 0.03 | 0.035 | - | - | - | 0.3 | - | 0.2 | - | 0.2 | - | - | - | - | - | - | - | - | - | - | - | - | - | - | - | Ni + Cr = 0.35 max | -
JIS G 3114 (2022) | SMA490AW | 8 - 70 | 8 - 70 | 8 | 70 | HS | CR | - | 365 | - | 490 | - | 610 | - | - | - | 19 | - | - | - | - | - | - | - | - | - | - | - | - | - | - | - | - | - | - | - | - | - | - | - | - | - | - | 0.18 | 0.15 | 0.65 | - | 1.4 | 0.035 | 0.035 | - | - | 0.3 | 0.5 | 0.45 | 0.75 | 0.05 | 0.3 | - | - | - | - | - | - | - | - | - | - | - | - | - | 0.41 | - | Mo + Nb + Ti + V < 0.15 | -
JIS G 3114 (2022) | SMA490AW | 8 - 70 | 8 - 70 | 8 | 70 | HS | CR | - | 365 | - | 490 | - | 610 | - | 15 | - | - | - | - | - | - | - | - | - | - | - | - | - | - | - | - | - | - | - | - | - | - | - | - | - | - | - | - | 0.18 | 0.15 | 0.65 | - | 1.4 | 0.035 | 0.035 | - | - | 0.3 | 0.5 | 0.45 | 0.75 | 0.05 | 0.3 | - | - | - | - | - | - | - | - | - | - | - | - | - | 0.41 | - | Mo + Nb + Ti + V < 0.15 | -
JIS G 3114 (2022) | SMA490AW | 8 - 70 | 8 - 70 | 8 | 70 | HS | CR | - | 355 | - | 490 | - | 610 | - | 15 | - | - | - | - | - | - | - | - | - | - | - | - | - | - | - | - | - | - | - | - | - | - | - | - | - | - | - | - | 0.18 | 0.15 | 0.65 | - | 1.4 | 0.035 | 0.035 | - | - | 0.3 | 0.5 | 0.45 | 0.75 | 0.05 | 0.3 | - | - | - | - | - | - | - | - | - | - | - | - | - | 0.41 | - | Mo + Nb + Ti + V < 0.15 | -
JIS G 3114 (2022) | SMA490AW | 8 - 70 | 8 - 70 | 8 | 70 | HS | CR | - | 335 | - | 490 | - | 610 | - | 19 | - | 21 | - | - | - | - | - | - | - | - | - | - | - | - | - | - | - | - | - | - | - | - | - | - | - | - | - | - | 0.18 | 0.15 | 0.65 | - | 1.4 | 0.035 | 0.035 | - | - | 0.3 | 0.5 | 0.45 | 0.75 | 0.05 | 0.3 | - | - | - | - | - | - | - | - | - | - | - | - | - | 0.41 | - | Mo + Nb + Ti + V < 0.15 | -
JIS G 3114 (2022) | SMA490AW | 8 - 70 | 8 - 70 | 8 | 70 | HS | CR | - | 335 | - | 490 | - | 610 | - | - | - | 21 | - | - | - | - | - | - | - | - | - | - | - | - | - | - | - | - | - | - | - | - | - | - | - | - | - | - | 0.18 | 0.15 | 0.65 | - | 1.4 | 0.035 | 0.035 | - | - | 0.3 | 0.5 | 0.45 | 0.75 | 0.05 | 0.3 | - | - | - | - | - | - | - | - | - | - | - | - | - | 0.43 | - | Mo + Nb + Ti + V < 0.15 | -
JIS G 3114 (2022) | SMA490AW | 8 - 70 | 8 - 70 | 8 | 70 | HS | CR | - | 325 | - | 490 | - | 610 | - | - | - | 21 | - | - | - | - | - | - | - | - | - | - | - | - | - | - | - | - | - | - | - | - | - | - | - | - | - | - | 0.18 | 0.15 | 0.65 | - | 1.4 | 0.035 | 0.035 | - | - | 0.3 | 0.5 | 0.45 | 0.75 | 0.05 | 0.3 | - | - | - | - | - | - | - | - | - | - | - | - | - | 0.43 | - | Mo + Nb + Ti + V < 0.15 | -
JIS G 3114 (2022) | SMA490AW | 8 - 70 | 8 - 70 | 8 | 70 | HS | CR | - | 305 | - | 490 | - | 610 | - | - | - | 21 | - | - | - | - | - | - | - | - | - | - | - | - | - | - | - | - | - | - | - | - | - | - | - | - | - | - | 0.18 | 0.15 | 0.65 | - | 1.4 | 0.035 | 0.035 | - | - | 0.3 | 0.5 | 0.45 | 0.75 | 0.05 | 0.3 | - | - | - | - | - | - | - | - | - | - | - | - | - | 0.43 | - | Mo + Nb + Ti + V < 0.15 | -
JIS G 3114 (2022) | SMA490AP | 8 - 70 | 8 - 70 | 8 | 70 | HS | CR | - | 365 | - | 490 | - | 610 | - | - | - | 19 | - | - | - | - | - | - | - | - | - | - | - | - | - | - | - | - | - | - | - | - | - | - | - | - | - | - | 0.18 | - | 0.55 | - | 1.4 | 0.035 | 0.035 | - | - | 0.2 | 0.35 | 0.3 | 0.55 | - | - | - | - | - | - | - | - | - | - | - | - | - | - | - | 0.4 | - | Mo + Nb + Ti + V < 0.15 | -
JIS G 3114 (2022) | SMA490AP | 8 - 70 | 8 - 70 | 8 | 70 | HS | CR | - | 365 | - | 490 | - | 610 | - | 15 | - | - | - | - | - | - | - | - | - | - | - | - | - | - | - | - | - | - | - | - | - | - | - | - | - | - | - | - | 0.18 | - | 0.55 | - | 1.4 | 0.035 | 0.035 | - | - | 0.2 | 0.35 | 0.3 | 0.55 | - | - | - | - | - | - | - | - | - | - | - | - | - | - | - | 0.4 | - | Mo + Nb + Ti + V < 0.15 | -
JIS G 3114 (2022) | SMA490AP | 8 - 70 | 8 - 70 | 8 | 70 | HS | CR | - | 355 | - | 490 | - | 610 | - | 15 | - | - | - | - | - | - | - | - | - | - | - | - | - | - | - | - | - | - | - | - | - | - | - | - | - | - | - | - | 0.18 | - | 0.55 | - | 1.4 | 0.035 | 0.035 | - | - | 0.2 | 0.35 | 0.3 | 0.55 | - | - | - | - | - | - | - | - | - | - | - | - | - | - | - | 0.4 | - | Mo + Nb + Ti + V < 0.15 | -
JIS G 3114 (2022) | SMA490AP | 8 - 70 | 8 - 70 | 8 | 70 | HS | CR | - | 335 | - | 490 | - | 610 | - | 19 | - | 21 | - | - | - | - | - | - | - | - | - | - | - | - | - | - | - | - | - | - | - | - | - | - | - | - | - | - | 0.18 | - | 0.55 | - | 1.4 | 0.035 | 0.035 | - | - | 0.2 | 0.35 | 0.3 | 0.55 | - | - | - | - | - | - | - | - | - | - | - | - | - | - | - | 0.4 | - | Mo + Nb + Ti + V < 0.15 | -
JIS G 3114 (2022) | SMA490AP | 8 - 70 | 8 - 70 | 8 | 70 | HS | CR | - | 335 | - | 490 | - | 610 | - | - | - | 21 | - | - | - | - | - | - | - | - | - | - | - | - | - | - | - | - | - | - | - | - | - | - | - | - | - | - | 0.18 | - | 0.55 | - | 1.4 | 0.035 | 0.035 | - | - | 0.2 | 0.35 | 0.3 | 0.55 | - | - | - | - | - | - | - | - | - | - | - | - | - | - | - | 0.42 | - | Mo + Nb + Ti + V < 0.15 | -
JIS G 3114 (2022) | SMA490AP | 8 - 70 | 8 - 70 | 8 | 70 | HS | CR | - | 325 | - | 490 | - | 610 | - | - | - | 21 | - | - | - | - | - | - | - | - | - | - | - | - | - | - | - | - | - | - | - | - | - | - | - | - | - | - | 0.18 | - | 0.55 | - | 1.4 | 0.035 | 0.035 | - | - | 0.2 | 0.35 | 0.3 | 0.55 | - | - | - | - | - | - | - | - | - | - | - | - | - | - | - | 0.42 | - | Mo + Nb + Ti + V < 0.15 | -
JIS G 3114 (2022) | SMA490AP | 8 - 70 | 8 - 70 | 8 | 70 | HS | CR | - | 305 | - | 490 | - | 610 | - | - | - | 21 | - | - | - | - | - | - | - | - | - | - | - | - | - | - | - | - | - | - | - | - | - | - | - | - | - | - | 0.18 | - | 0.55 | - | 1.4 | 0.035 | 0.035 | - | - | 0.2 | 0.35 | 0.3 | 0.55 | - | - | - | - | - | - | - | - | - | - | - | - | - | - | - | 0.42 | - | Mo + Nb + Ti + V < 0.15 | -
JIS G 3114 (2022) | SMA490BW | 8 - 70 | 8 - 70 | 8 | 70 | HS | CR | - | 365 | - | 490 | - | 610 | - | - | - | 19 | - | - | - | - | - | - | - | - | - | - | - | - | - | - | 27 | - | - | - | - | - | - | - | - | - | - | - | 0.18 | 0.15 | 0.65 | - | 1.4 | 0.035 | 0.035 | - | - | 0.3 | 0.5 | 0.45 | 0.75 | 0.05 | 0.3 | - | - | - | - | - | - | - | - | - | - | - | - | - | 0.41 | - | Mo + Nb + Ti + V < 0.15 | -
JIS G 3114 (2022) | SMA490BW | 8 - 70 | 8 - 70 | 8 | 70 | HS | CR | - | 365 | - | 490 | - | 610 | - | 15 | - | - | - | - | - | - | - | - | - | - | - | - | - | - | - | - | 27 | - | - | - | - | - | - | - | - | - | - | - | 0.18 | 0.15 | 0.65 | - | 1.4 | 0.035 | 0.035 | - | - | 0.3 | 0.5 | 0.45 | 0.75 | 0.05 | 0.3 | - | - | - | - | - | - | - | - | - | - | - | - | - | 0.41 | - | Mo + Nb + Ti + V < 0.15 | -
JIS G 3114 (2022) | SMA490BW | 8 - 70 | 8 - 70 | 8 | 70 | HS | CR | - | 355 | - | 490 | - | 610 | - | 15 | - | - | - | - | - | - | - | - | - | - | - | - | - | - | - | - | 27 | - | - | - | - | - | - | - | - | - | - | - | 0.18 | 0.15 | 0.65 | - | 1.4 | 0.035 | 0.035 | - | - | 0.3 | 0.5 | 0.45 | 0.75 | 0.05 | 0.3 | - | - | - | - | - | - | - | - | - | - | - | - | - | 0.41 | - | Mo + Nb + Ti + V < 0.15 | -
JIS G 3114 (2022) | SMA490BW | 8 - 70 | 8 - 70 | 8 | 70 | HS | CR | - | 335 | - | 490 | - | 610 | - | 19 | - | 21 | - | - | - | - | - | - | - | - | - | - | - | - | - | - | 27 | - | - | - | - | - | - | - | - | - | - | - | 0.18 | 0.15 | 0.65 | - | 1.4 | 0.035 | 0.035 | - | - | 0.3 | 0.5 | 0.45 | 0.75 | 0.05 | 0.3 | - | - | - | - | - | - | - | - | - | - | - | - | - | 0.41 | - | Mo + Nb + Ti + V < 0.15 | -
JIS G 3114 (2022) | SMA490BW | 8 - 70 | 8 - 70 | 8 | 70 | HS | CR | - | 335 | - | 490 | - | 610 | - | - | - | 21 | - | - | - | - | - | - | - | - | - | - | - | - | - | - | 27 | - | - | - | - | - | - | - | - | - | - | - | 0.18 | 0.15 | 0.65 | - | 1.4 | 0.035 | 0.035 | - | - | 0.3 | 0.5 | 0.45 | 0.75 | 0.05 | 0.3 | - | - | - | - | - | - | - | - | - | - | - | - | - | 0.43 | - | Mo + Nb + Ti + V < 0.15 | -
JIS G 3114 (2022) | SMA490BW | 8 - 70 | 8 - 70 | 8 | 70 | HS | CR | - | 325 | - | 490 | - | 610 | - | - | - | 21 | - | - | - | - | - | - | - | - | - | - | - | - | - | - | 27 | - | - | - | - | - | - | - | - | - | - | - | 0.18 | 0.15 | 0.65 | - | 1.4 | 0.035 | 0.035 | - | - | 0.3 | 0.5 | 0.45 | 0.75 | 0.05 | 0.3 | - | - | - | - | - | - | - | - | - | - | - | - | - | 0.43 | - | Mo + Nb + Ti + V < 0.15 | -
JIS G 3114 (2022) | SMA490BW | 8 - 70 | 8 - 70 | 8 | 70 | HS | CR | - | 305 | - | 490 | - | 610 | - | - | - | 21 | - | - | - | - | - | - | - | - | - | - | - | - | - | - | 27 | - | - | - | - | - | - | - | - | - | - | - | 0.18 | 0.15 | 0.65 | - | 1.4 | 0.035 | 0.035 | - | - | 0.3 | 0.5 | 0.45 | 0.75 | 0.05 | 0.3 | - | - | - | - | - | - | - | - | - | - | - | - | - | 0.43 | - | Mo + Nb + Ti + V < 0.15 | -
JIS G 3114 (2022) | SMA490BP | 8 - 70 | 8 - 70 | 8 | 70 | HS | CR | - | 365 | - | 490 | - | 610 | - | - | - | 19 | - | - | - | - | - | - | - | - | - | - | - | - | - | - | 27 | - | - | - | - | - | - | - | - | - | - | - | 0.18 | - | 0.55 | - | 1.4 | 0.035 | 0.035 | - | - | 0.2 | 0.35 | 0.3 | 0.55 | - | - | - | - | - | - | - | - | - | - | - | - | - | - | - | 0.4 | - | - | C. E only applies for TMCP condition.
JIS G 3114 (2022) | SMA490BP | 8 - 70 | 8 - 70 | 8 | 70 | HS | CR | - | 365 | - | 490 | - | 610 | - | 15 | - | - | - | - | - | - | - | - | - | - | - | - | - | - | - | - | 27 | - | - | - | - | - | - | - | - | - | - | - | 0.18 | - | 0.55 | - | 1.4 | 0.035 | 0.035 | - | - | 0.2 | 0.35 | 0.3 | 0.55 | - | - | - | - | - | - | - | - | - | - | - | - | - | - | - | 0.4 | - | - | C. E only applies for TMCP condition.
JIS G 3114 (2022) | SMA490BP | 8 - 70 | 8 - 70 | 8 | 70 | HS | CR | - | 355 | - | 490 | - | 610 | - | 15 | - | - | - | - | - | - | - | - | - | - | - | - | - | - | - | - | 27 | - | - | - | - | - | - | - | - | - | - | - | 0.18 | - | 0.55 | - | 1.4 | 0.035 | 0.035 | - | - | 0.2 | 0.35 | 0.3 | 0.55 | - | - | - | - | - | - | - | - | - | - | - | - | - | - | - | 0.4 | - | - | C. E only applies for TMCP condition.
JIS G 3114 (2022) | SMA490BP | 8 - 70 | 8 - 70 | 8 | 70 | HS | CR | - | 335 | - | 490 | - | 610 | - | 19 | - | 21 | - | - | - | - | - | - | - | - | - | - | - | - | - | - | 27 | - | - | - | - | - | - | - | - | - | - | - | 0.18 | - | 0.55 | - | 1.4 | 0.035 | 0.035 | - | - | 0.2 | 0.35 | 0.3 | 0.55 | - | - | - | - | - | - | - | - | - | - | - | - | - | - | - | 0.4 | - | - | C. E only applies for TMCP condition.
JIS G 3114 (2022) | SMA490BP | 8 - 70 | 8 - 70 | 8 | 70 | HS | CR | - | 335 | - | 490 | - | 610 | - | - | - | 21 | - | - | - | - | - | - | - | - | - | - | - | - | - | - | 27 | - | - | - | - | - | - | - | - | - | - | - | 0.18 | - | 0.55 | - | 1.4 | 0.035 | 0.035 | - | - | 0.2 | 0.35 | 0.3 | 0.55 | - | - | - | - | - | - | - | - | - | - | - | - | - | - | - | 0.42 | - | - | C. E only applies for TMCP condition.
JIS G 3114 (2022) | SMA490BP | 8 - 70 | 8 - 70 | 8 | 70 | HS | CR | - | 325 | - | 490 | - | 610 | - | - | - | 21 | - | - | - | - | - | - | - | - | - | - | - | - | - | - | 27 | - | - | - | - | - | - | - | - | - | - | - | 0.18 | - | 0.55 | - | 1.4 | 0.035 | 0.035 | - | - | 0.2 | 0.35 | 0.3 | 0.55 | - | - | - | - | - | - | - | - | - | - | - | - | - | - | - | 0.42 | - | - | C. E only applies for TMCP condition.
JIS G 3114 (2022) | SMA490BP | 8 - 70 | 8 - 70 | 8 | 70 | HS | CR | - | 305 | - | 490 | - | 610 | - | - | - | 21 | - | - | - | - | - | - | - | - | - | - | - | - | - | - | 27 | - | - | - | - | - | - | - | - | - | - | - | 0.18 | - | 0.55 | - | 1.4 | 0.035 | 0.035 | - | - | 0.2 | 0.35 | 0.3 | 0.55 | - | - | - | - | - | - | - | - | - | - | - | - | - | - | - | 0.42 | - | - | C. E only applies for TMCP condition.
JIS G 3114 (2022) | SMA490CW | 8 - 70 | 8 - 70 | 8 | 70 | HS | CR | - | 365 | - | 490 | - | 610 | - | - | - | 19 | - | - | - | - | - | - | - | - | - | - | - | - | - | - | 47 | - | - | - | - | - | - | - | - | - | - | - | 0.18 | 0.15 | 0.65 | - | 1.4 | 0.035 | 0.035 | - | - | 0.3 | 0.5 | 0.45 | 0.75 | 0.05 | 0.3 | - | - | - | - | - | - | - | - | - | - | - | - | - | 0.41 | - | - | C. E only applies for TMCP condition.
JIS G 3114 (2022) | SMA490CW | 8 - 70 | 8 - 70 | 8 | 70 | HS | CR | - | 365 | - | 490 | - | 610 | - | 15 | - | - | - | - | - | - | - | - | - | - | - | - | - | - | - | - | 47 | - | - | - | - | - | - | - | - | - | - | - | 0.18 | 0.15 | 0.65 | - | 1.4 | 0.035 | 0.035 | - | - | 0.3 | 0.5 | 0.45 | 0.75 | 0.05 | 0.3 | - | - | - | - | - | - | - | - | - | - | - | - | - | 0.41 | - | - | C. E only applies for TMCP condition.
JIS G 3114 (2022) | SMA490CW | 8 - 70 | 8 - 70 | 8 | 70 | HS | CR | - | 355 | - | 490 | - | 610 | - | 15 | - | - | - | - | - | - | - | - | - | - | - | - | - | - | - | - | 47 | - | - | - | - | - | - | - | - | - | - | - | 0.18 | 0.15 | 0.65 | - | 1.4 | 0.035 | 0.035 | - | - | 0.3 | 0.5 | 0.45 | 0.75 | 0.05 | 0.3 | - | - | - | - | - | - | - | - | - | - | - | - | - | 0.41 | - | - | C. E only applies for TMCP condition.
JIS G 3114 (2022) | SMA490CW | 8 - 70 | 8 - 70 | 8 | 70 | HS | CR | - | 335 | - | 490 | - | 610 | - | 19 | - | 21 | - | - | - | - | - | - | - | - | - | - | - | - | - | - | 47 | - | - | - | - | - | - | - | - | - | - | - | 0.18 | 0.15 | 0.65 | - | 1.4 | 0.035 | 0.035 | - | - | 0.3 | 0.5 | 0.45 | 0.75 | 0.05 | 0.3 | - | - | - | - | - | - | - | - | - | - | - | - | - | 0.41 | - | - | C. E only applies for TMCP condition.
JIS G 3114 (2022) | SMA490CW | 8 - 70 | 8 - 70 | 8 | 70 | HS | CR | - | 335 | - | 490 | - | 610 | - | - | - | 21 | - | - | - | - | - | - | - | - | - | - | - | - | - | - | 47 | - | - | - | - | - | - | - | - | - | - | - | 0.18 | 0.15 | 0.65 | - | 1.4 | 0.035 | 0.035 | - | - | 0.3 | 0.5 | 0.45 | 0.75 | 0.05 | 0.3 | - | - | - | - | - | - | - | - | - | - | - | - | - | 0.43 | - | - | C. E only applies for TMCP condition.
JIS G 3114 (2022) | SMA490CW | 8 - 70 | 8 - 70 | 8 | 70 | HS | CR | - | 325 | - | 490 | - | 610 | - | - | - | 21 | - | - | - | - | - | - | - | - | - | - | - | - | - | - | 47 | - | - | - | - | - | - | - | - | - | - | - | 0.18 | 0.15 | 0.65 | - | 1.4 | 0.035 | 0.035 | - | - | 0.3 | 0.5 | 0.45 | 0.75 | 0.05 | 0.3 | - | - | - | - | - | - | - | - | - | - | - | - | - | 0.43 | - | - | C. E only applies for TMCP condition.
JIS G 3114 (2022) | SMA490CP | 8 - 70 | 8 - 70 | 8 | 70 | HS | CR | - | 365 | - | 490 | - | 610 | - | - | - | 19 | - | - | - | - | - | - | - | - | - | - | - | - | - | - | 47 | - | - | - | - | - | - | - | - | - | - | - | 0.18 | - | 0.55 | - | 1.4 | 0.035 | 0.035 | - | - | 0.2 | 0.35 | 0.3 | 0.55 | - | - | - | - | - | - | - | - | - | - | - | - | - | - | - | 0.4 | - | - | C. E only applies for TMCP condition.
JIS G 3114 (2022) | SMA490CP | 8 - 70 | 8 - 70 | 8 | 70 | HS | CR | - | 365 | - | 490 | - | 610 | - | 15 | - | - | - | - | - | - | - | - | - | - | - | - | - | - | - | - | 47 | - | - | - | - | - | - | - | - | - | - | - | 0.18 | - | 0.55 | - | 1.4 | 0.035 | 0.035 | - | - | 0.2 | 0.35 | 0.3 | 0.55 | - | - | - | - | - | - | - | - | - | - | - | - | - | - | - | 0.4 | - | - | C. E only applies for TMCP condition.
JIS G 3114 (2022) | SMA490CP | 8 - 70 | 8 - 70 | 8 | 70 | HS | CR | - | 355 | - | 490 | - | 610 | - | 15 | - | - | - | - | - | - | - | - | - | - | - | - | - | - | - | - | 47 | - | - | - | - | - | - | - | - | - | - | - | 0.18 | - | 0.55 | - | 1.4 | 0.035 | 0.035 | - | - | 0.2 | 0.35 | 0.3 | 0.55 | - | - | - | - | - | - | - | - | - | - | - | - | - | - | - | 0.4 | - | - | C. E only applies for TMCP condition.
JIS G 3114 (2022) | SMA490CP | 8 - 70 | 8 - 70 | 8 | 70 | HS | CR | - | 335 | - | 490 | - | 610 | - | 19 | - | 21 | - | - | - | - | - | - | - | - | - | - | - | - | - | - | 47 | - | - | - | - | - | - | - | - | - | - | - | 0.18 | - | 0.55 | - | 1.4 | 0.035 | 0.035 | - | - | 0.2 | 0.35 | 0.3 | 0.55 | - | - | - | - | - | - | - | - | - | - | - | - | - | - | - | 0.4 | - | - | C. E only applies for TMCP condition.
JIS G 3114 (2022) | SMA490CP | 8 - 70 | 8 - 70 | 8 | 70 | HS | CR | - | 335 | - | 490 | - | 610 | - | - | - | 21 | - | - | - | - | - | - | - | - | - | - | - | - | - | - | 47 | - | - | - | - | - | - | - | - | - | - | - | 0.18 | - | 0.55 | - | 1.4 | 0.035 | 0.035 | - | - | 0.2 | 0.35 | 0.3 | 0.55 | - | - | - | - | - | - | - | - | - | - | - | - | - | - | - | 0.42 | - | - | C. E only applies for TMCP condition.
JIS G 3114 (2022) | SMA490CP | 8 - 70 | 8 - 70 | 8 | 70 | HS | CR | - | 325 | - | 490 | - | 610 | - | - | - | 21 | - | - | - | - | - | - | - | - | - | - | - | - | - | - | 47 | - | - | - | - | - | - | - | - | - | - | - | 0.18 | - | 0.55 | - | 1.4 | 0.035 | 0.035 | - | - | 0.2 | 0.35 | 0.3 | 0.55 | - | - | - | - | - | - | - | - | - | - | - | - | - | - | - | 0.42 | - | - | C. E only applies for TMCP condition.
JIS G 3445 | STKM 11A | 2 - 6 | - | 0 | 99999 | - | MS | - | - | - | 290 | - | - | - | - | - | 22 | - | - | - | - | - | - | - | - | - | - | - | - | - | - | - | - | - | - | - | - | - | - | - | - | - | - | 0.12 | - | 0.35 | - | 0.6 | 0.04 | 0.04 | - | - | - | - | - | - | - | - | - | - | - | - | - | - | - | - | - | - | - | - | - | - | - | - | -
JIS G 3445 | STKM 11A | 2 - 6 | - | 0 | 99999 | - | MS | - | - | - | 290 | - | - | - | - | - | 24 | - | - | - | - | - | - | - | - | - | - | - | - | - | - | - | - | - | - | - | - | - | - | - | - | - | - | 0.12 | - | 0.35 | - | 0.6 | 0.04 | 0.04 | - | - | - | - | - | - | - | - | - | - | - | - | - | - | - | - | - | - | - | - | - | - | - | - | -
JIS G 3445 | STKM 11A | 2 - 6 | - | 0 | 99999 | - | MS | - | - | - | 290 | - | - | - | - | - | 26 | - | - | - | - | - | - | - | - | - | - | - | - | - | - | - | - | - | - | - | - | - | - | - | - | - | - | 0.12 | - | 0.35 | - | 0.6 | 0.04 | 0.04 | - | - | - | - | - | - | - | - | - | - | - | - | - | - | - | - | - | - | - | - | - | - | - | - | -
JIS G 3445 | STKM 11A | 2 - 6 | - | 0 | 99999 | - | MS | - | - | - | 290 | - | - | - | - | - | 27 | - | - | - | - | - | - | - | - | - | - | - | - | - | - | - | - | - | - | - | - | - | - | - | - | - | - | 0.12 | - | 0.35 | - | 0.6 | 0.04 | 0.04 | - | - | - | - | - | - | - | - | - | - | - | - | - | - | - | - | - | - | - | - | - | - | - | - | -
JIS G 3445 | STKM 11A | 2 - 6 | - | 0 | 99999 | - | MS | - | - | - | 290 | - | - | - | - | - | 28 | - | - | - | - | - | - | - | - | - | - | - | - | - | - | - | - | - | - | - | - | - | - | - | - | - | - | 0.12 | - | 0.35 | - | 0.6 | 0.04 | 0.04 | - | - | - | - | - | - | - | - | - | - | - | - | - | - | - | - | - | - | - | - | - | - | - | - | -
JIS G 3445 | STKM 11A | 2 - 6 | - | 0 | 99999 | - | MS | - | - | - | 290 | - | - | - | - | - | 30 | - | - | - | - | - | - | - | - | - | - | - | - | - | - | - | - | - | - | - | - | - | - | - | - | - | - | 0.12 | - | 0.35 | - | 0.6 | 0.04 | 0.04 | - | - | - | - | - | - | - | - | - | - | - | - | - | - | - | - | - | - | - | - | - | - | - | - | -
JIS G 3445 | STKM 14A | 4 - 8 | - | 0 | 99999 | - | MS | - | 245 | - | 410 | - | - | - | - | - | 12 | - | - | - | - | - | - | - | - | - | - | - | - | - | - | - | - | - | - | - | - | - | - | - | - | - | - | 0.3 | - | 0.35 | - | 0.30-1.00 | 0.04 | 0.04 | - | - | - | - | - | - | - | - | - | - | - | - | - | - | - | - | - | - | - | - | - | - | - | - | -
JIS G 3445 | STKM 14A | 4 - 8 | - | 0 | 99999 | - | MS | - | 245 | - | 410 | - | - | - | - | - | 14 | - | - | - | - | - | - | - | - | - | - | - | - | - | - | - | - | - | - | - | - | - | - | - | - | - | - | 0.3 | - | 0.35 | - | 0.30-1.00 | 0.04 | 0.04 | - | - | - | - | - | - | - | - | - | - | - | - | - | - | - | - | - | - | - | - | - | - | - | - | -
JIS G 3445 | STKM 14A | 4 - 8 | - | 0 | 99999 | - | MS | - | 245 | - | 410 | - | - | - | - | - | 16 | - | - | - | - | - | - | - | - | - | - | - | - | - | - | - | - | - | - | - | - | - | - | - | - | - | - | 0.3 | - | 0.35 | - | 0.30-1.00 | 0.04 | 0.04 | - | - | - | - | - | - | - | - | - | - | - | - | - | - | - | - | - | - | - | - | - | - | - | - | -
JIS G 3445 | STKM 14A | 4 - 8 | - | 0 | 99999 | - | MS | - | 245 | - | 410 | - | - | - | - | - | 17 | - | - | - | - | - | - | - | - | - | - | - | - | - | - | - | - | - | - | - | - | - | - | - | - | - | - | 0.3 | - | 0.35 | - | 0.30-1.00 | 0.04 | 0.04 | - | - | - | - | - | - | - | - | - | - | - | - | - | - | - | - | - | - | - | - | - | - | - | - | -
JIS G 3445 | STKM 14A | 4 - 8 | - | 0 | 99999 | - | MS | - | 245 | - | 410 | - | - | - | - | - | 18 | - | - | - | - | - | - | - | - | - | - | - | - | - | - | - | - | - | - | - | - | - | - | - | - | - | - | 0.3 | - | 0.35 | - | 0.30-1.00 | 0.04 | 0.04 | - | - | - | - | - | - | - | - | - | - | - | - | - | - | - | - | - | - | - | - | - | - | - | - | -
JIS G 3445 | STKM 14A | 4 - 8 | - | 0 | 99999 | - | MS | - | 245 | - | 410 | - | - | - | - | - | 20 | - | - | - | - | - | - | - | - | - | - | - | - | - | - | - | - | - | - | - | - | - | - | - | - | - | - | 0.3 | - | 0.35 | - | 0.30-1.00 | 0.04 | 0.04 | - | - | - | - | - | - | - | - | - | - | - | - | - | - | - | - | - | - | - | - | - | - | - | - | -
JIS G 3444 | STK400 | 4 - 8 | - | 0 | 99999 | - | MS | - | 235 | - | 400 | - | - | - | - | - | 10 | - | - | - | - | - | - | - | - | - | - | - | - | - | - | - | - | - | - | - | - | - | - | - | - | - | - | 0.25 | - | - | - | - | 0.04 | 0.04 | - | - | - | - | - | - | - | - | - | - | - | - | - | - | - | - | - | - | - | - | - | - | - | - | -
JIS G 3444 | STK400 | 4 - 8 | - | 0 | 99999 | - | MS | - | 235 | - | 400 | - | - | - | - | - | 12 | - | - | - | - | - | - | - | - | - | - | - | - | - | - | - | - | - | - | - | - | - | - | - | - | - | - | 0.25 | - | - | - | - | 0.04 | 0.04 | - | - | - | - | - | - | - | - | - | - | - | - | - | - | - | - | - | - | - | - | - | - | - | - | -
JIS G 3444 | STK400 | 4 - 8 | - | 0 | 99999 | - | MS | - | 235 | - | 400 | - | - | - | - | - | 14 | - | - | - | - | - | - | - | - | - | - | - | - | - | - | - | - | - | - | - | - | - | - | - | - | - | - | 0.25 | - | - | - | - | 0.04 | 0.04 | - | - | - | - | - | - | - | - | - | - | - | - | - | - | - | - | - | - | - | - | - | - | - | - | -
JIS G 3444 | STK400 | 4 - 8 | - | 0 | 99999 | - | MS | - | 235 | - | 400 | - | - | - | - | - | 15 | - | - | - | - | - | - | - | - | - | - | - | - | - | - | - | - | - | - | - | - | - | - | - | - | - | - | 0.25 | - | - | - | - | 0.04 | 0.04 | - | - | - | - | - | - | - | - | - | - | - | - | - | - | - | - | - | - | - | - | - | - | - | - | -
JIS G 3444 | STK400 | 4 - 8 | - | 0 | 99999 | - | MS | - | 235 | - | 400 | - | - | - | - | - | 16 | - | - | - | - | - | - | - | - | - | - | - | - | - | - | - | - | - | - | - | - | - | - | - | - | - | - | 0.25 | - | - | - | - | 0.04 | 0.04 | - | - | - | - | - | - | - | - | - | - | - | - | - | - | - | - | - | - | - | - | - | - | - | - | -
JIS G 3444 | STK400 | 4 - 8 | - | 0 | 99999 | - | MS | - | 235 | - | 400 | - | - | - | - | - | 18 | - | - | - | - | - | - | - | - | - | - | - | - | - | - | - | - | - | - | - | - | - | - | - | - | - | - | 0.25 | - | - | - | - | 0.04 | 0.04 | - | - | - | - | - | - | - | - | - | - | - | - | - | - | - | - | - | - | - | - | - | - | - | - | -
JIS G 3136 (2022) | SN 400 A | ≥ 6 - < 12 | - | 0 | 99999 | MS | AR | - | 235 | - | 400 | - | 510 | - | 17 | - | - | - | - | - | - | - | - | - | - | - | - | - | - | - | - | - | - | - | - | - | - | - | - | - | - | - | - | 0.23 | - | - | 2.5 x CB | - | 0.035 | 0.035 | - | - | - | - | - | - | - | - | - | - | - | - | - | - | - | - | - | - | - | - | - | - | - | - | -
JIS G 3136 (2022) | SN 400 A | ≥ 6 - < 12 | - | 0 | 99999 | MS | AR | - | 235 | - | 400 | - | 510 | - | 17 | - | - | - | - | - | - | - | - | - | - | - | - | - | - | - | - | - | - | - | - | - | - | - | - | - | - | - | - | 0.23 | - | - | 2.5 x CB | - | 0.035 | 0.035 | - | - | - | - | - | - | - | - | - | - | - | - | - | - | - | - | - | - | - | - | - | - | - | - | -
JIS G 3136 (2022) | SN 400 A | ≥ 12 - < 16 | - | 0 | 99999 | MS | AR | - | 235 | - | 400 | - | 510 | - | 21 | - | - | - | - | - | - | - | - | - | - | - | - | - | - | - | - | - | - | - | - | - | - | - | - | - | - | - | - | 0.23 | - | - | 2.5 x CB | - | 0.035 | 0.035 | - | - | - | - | - | - | - | - | - | - | - | - | - | - | - | - | - | - | - | - | - | - | - | - | -
JIS G 3136 (2022) | SN 400 A | 16 | - | 0 | 99999 | MS | AR | - | 235 | - | 400 | - | 510 | - | - | - | 23 | - | - | - | - | - | - | - | - | - | - | - | - | - | - | - | - | - | - | - | - | - | - | - | - | - | - | 0.25 | - | - | 2.5 x CB | - | 0.035 | 0.035 | - | - | - | - | - | - | - | - | - | - | - | - | - | - | - | - | - | - | - | - | - | - | - | - | -
JIS G 3136 (2022) | SN 400 A | > 16 - < 40 | - | 0 | 99999 | MS | AR | - | 235 | - | 400 | - | 510 | - | - | - | 23 | - | - | - | - | - | - | - | - | - | - | - | - | - | - | - | - | - | - | - | - | - | - | - | - | - | - | 0.25 | - | - | 2.5 x CB | - | 0.035 | 0.035 | - | - | - | - | - | - | - | - | - | - | - | - | - | - | - | - | - | - | - | - | - | - | - | - | -
JIS G 3136 (2022) | SN 400 A | ≥ 40 - < 100 | - | 0 | 99999 | MS | AR | - | 215 | - | 400 | - | 510 | - | - | - | 23 | - | - | - | - | - | - | - | - | - | - | - | - | - | - | - | - | - | - | - | - | - | - | - | - | - | - | 0.25 | - | - | 2.5 x CB | - | 0.035 | 0.035 | - | - | - | - | - | - | - | - | - | - | - | - | - | - | - | - | - | - | - | - | - | - | - | - | -
JIS G 3136 (2022) | SN 400 B | < 16 | - | 0 | 99999 | MS | AR | - | 245 | - | 400 | - | 510 | - | - | - | 23 | - | - | - | - | - | - | - | - | - | - | - | - | - | - | - | - | - | - | - | - | - | - | - | - | - | - | 0.2 | - | 0.35 | 0.6 | 1.5 | 0.035 | 0.035 | - | - | - | - | - | - | - | - | - | - | - | - | - | - | - | - | - | - | - | - | - | - | - | - | -
JIS G 3136 (2022) | SN 400 B | < 16 | - | 0 | 99999 | MS | AR | - | 245 | - | 400 | - | 510 | - | 18 | - | - | - | - | - | - | - | - | - | - | - | - | - | - | - | - | 27D | - | - | - | - | - | - | - | - | - | - | - | 0.2 | - | 0.35 | 0.6 | 1.5 | 0.035 | 0.035 | - | - | - | - | - | - | - | - | - | - | - | - | - | - | - | - | - | - | - | - | - | - | - | - | -
JIS G 3136 (2022) | SN 400 B | > 16 < 40 | - | 0 | 99999 | MS | AR | - | 235 | - | 400 | - | 510 | - | 22 | - | - | - | - | - | - | - | - | - | - | - | - | - | - | - | - | 27 | - | - | - | - | - | - | - | - | - | - | - | 0.2 | - | 0.35 | 0.6 | 1.5 | 0.035 | 0.035 | - | - | - | - | - | - | - | - | - | - | - | - | - | - | - | - | - | - | - | - | - | - | - | - | -
JIS G 3136 (2022) | SN 400 B | > 40 < 75 | - | 0 | 99999 | MS | AR | - | 215 | - | 400 | - | 510 | - | - | - | 24C | - | - | - | - | - | - | - | - | - | - | - | - | - | - | 27 | - | - | - | - | - | - | - | - | - | - | - | 0.22 | - | 0.35 | 0.6 | 1.5 | 0.035 | 0.035 | - | - | - | - | - | - | - | - | - | - | - | - | - | - | - | - | - | - | - | - | - | - | - | - | -
JIS G 3136 (2022) | SN 400 B | > 75 < 100 | - | 0 | 99999 | MS | AR | - | 215 | - | 400 | - | 510 | - | - | - | 24C | - | - | - | - | - | - | - | - | - | - | - | - | - | - | 27 | - | - | - | - | - | - | - | - | - | - | - | 0.22 | - | 0.35 | 0.6 | 1.5 | 0.035 | 0.035 | - | - | - | - | - | - | - | - | - | - | - | - | - | - | - | - | - | - | - | - | - | - | - | - | -
JIS G 3136 (2022) | SN 400 B | > 100 < 160 | - | 0 | 99999 | MS | AR | - | 205 | - | 400 | - | 510 | - | - | - | 24C | - | - | - | - | - | - | - | - | - | - | - | - | - | - | 27 | - | - | - | - | - | - | - | - | - | - | - | 0.22 | - | 0.35 | 0.6 | 1.5 | 0.035 | 0.035 | - | - | - | - | - | - | - | - | - | - | - | - | - | - | - | - | - | - | - | - | - | - | - | - | -
JIS G 3136 (2022) | SN 400 B | > 160 < 200 | - | 0 | 99999 | MS | AR | - | 195 | - | 400 | - | 510 | - | - | - | 24C | - | - | - | - | - | - | - | - | - | - | - | - | - | - | 27 | - | - | - | - | - | - | - | - | - | - | - | 0.22 | - | 0.35 | 0.6 | 1.5 | 0.035 | 0.035 | - | - | - | - | - | - | - | - | - | - | - | - | - | - | - | - | - | - | - | - | - | - | - | - | -
JIS G 3136 (2022) | SN 400 B | > 200 < 250 | - | 0 | 99999 | MS | AR | - | 195 | - | 400 | - | 510 | - | - | - | 21 | - | - | - | - | - | - | - | - | - | - | - | - | - | - | 27 | - | - | - | - | - | - | - | - | - | - | - | 0.22 | - | 0.35 | 0.6 | - | 0.035 | 0.035 | - | - | - | - | - | - | - | - | - | - | - | - | - | - | - | - | - | - | - | - | - | - | - | - | -
JIS G 3136 (2022) | SN 400 C | < 16 | - | 0 | 99999 | MS | AR | - | 245 | - | 400 | - | 510 | - | - | - | 23 | - | - | - | - | - | - | - | - | - | - | - | - | - | - | - | - | - | - | - | - | - | - | - | - | - | - | 0.18 | - | 0.35 | 0.6 | 1.5 | 0.035 | 0.035 | - | - | - | - | - | - | - | - | - | - | - | - | - | - | - | - | - | - | - | - | - | - | - | - | -
JIS G 3136 (2022) | SN 400 C | < 16 | - | 0 | 99999 | MS | AR | - | 245 | - | 400 | - | 510 | - | 18 | - | - | - | - | - | - | - | - | - | - | - | - | - | - | - | - | 47D | - | - | - | - | - | - | - | - | - | - | - | 0.18 | - | 0.35 | 0.6 | 1.5 | 0.035 | 0.035 | - | - | - | - | - | - | - | - | - | - | - | - | - | - | - | - | - | - | - | - | - | - | - | - | -
JIS G 3136 (2022) | SN 400 C | > 16 < 40 | - | 0 | 99999 | MS | AR | - | 235 | - | 400 | - | 510 | - | 22 | - | - | - | - | - | - | - | - | - | - | - | - | - | - | - | - | 47 | - | - | - | - | - | - | - | - | - | - | - | 0.18 | - | 0.35 | 0.6 | 1.5 | 0.035 | 0.035 | - | - | - | - | - | - | - | - | - | - | - | - | - | - | - | - | - | - | - | - | - | - | - | - | -
JIS G 3136 (2022) | SN 400 C | > 40 < 75 | - | 0 | 99999 | MS | AR | - | 215 | - | 400 | - | 510 | - | - | - | 24C | - | - | - | - | - | - | - | - | - | - | - | - | - | - | 47 | - | - | - | - | - | - | - | - | - | - | - | 0.18 | - | 0.35 | 0.6 | 1.5 | 0.035 | 0.035 | - | - | - | - | - | - | - | - | - | - | - | - | - | - | - | - | - | - | - | - | - | - | - | - | -
JIS G 3136 (2022) | SN 400 C | > 75 < 100 | - | 0 | 99999 | MS | AR | - | 215 | - | 400 | - | 510 | - | - | - | 24C | - | - | - | - | - | - | - | - | - | - | - | - | - | - | 47 | - | - | - | - | - | - | - | - | - | - | - | 0.18 | - | 0.35 | 0.6 | 1.5 | 0.035 | 0.035 | - | - | - | - | - | - | - | - | - | - | - | - | - | - | - | - | - | - | - | - | - | - | - | - | -
JIS G 3136 (2022) | SN 400 C | > 100 < 160 | - | 0 | 99999 | MS | AR | - | 205 | - | 400 | - | 510 | - | - | - | 24C | - | - | - | - | - | - | - | - | - | - | - | - | - | - | 47 | - | - | - | - | - | - | - | - | - | - | - | 0.18 | - | 0.35 | - | - | 0.035 | 0.035 | - | - | - | - | - | - | - | - | - | - | - | - | - | - | - | - | - | - | - | - | - | - | - | - | -
JIS G 3136 (2022) | SN 400 C | > 160 < 250 | - | 0 | 99999 | MS | AR | - | 195 | - | 400 | - | 510 | - | - | - | 24C | - | - | - | - | - | - | - | - | - | - | - | - | - | - | 47 | - | - | - | - | - | - | - | - | - | - | - | 0.18 | - | 0.35 | - | - | 0.035 | 0.035 | - | - | - | - | - | - | - | - | - | - | - | - | - | - | - | - | - | - | - | - | - | - | - | - | -
AS 3678 (2016) | 200 | 5 - 100 | ≤ 8 | 0 | 8 | MS | AR | STRUCTURAL STEEL - HOT-ROLLED PLATES, FLOORPLATES AND SLABS | 200 | - | 300A | - | - | - | - | - | - | - | - | - | 24B | - | - | - | - | - | - | - | - | - | - | - | - | - | - | - | - | - | - | - | - | - | - | 0.15 | - | 0.35 | - | 0.6 | 0.03 | 0.03D | - | 0.04 | - | 0.4 | - | 0.25 | - | 0.3 | 0.08 | - | 0.1 | - | 0.02 | - | 0.05 | 0.0008 | - | - | - | - | - | 0.25 | - | Nb+V=0.060% max Cr+Ni+Cu+Mo=1% max | A. Minimum tensile strength (TS) tidak berlaku untuk material dengan ketebalan < 6 mm ¦ Buntuk test piece cross sectional area > 1000 mm2, minimum elongasi dikurangi 2% ¦ C. Impact Testing untuk Grade S0 hanya untuk tebal plate > 12 mm dan Yield Strength yang digunakan ReL ¦ D. Untuk Plate dengan through thickness (Z25%) Kandungan Sulfur maksimal 0.008% dan Plate dengan through thickness (Z35%) Kandungan Sulfur maksimal 0.005%
AS 3678 (2016) | 200 | 5 - 100 | > 8 ≤ 12 | 8 | 12 | MS | AR | STRUCTURAL STEEL - HOT-ROLLED PLATES, FLOORPLATES AND SLABS | 200 | - | 300 | - | - | - | - | - | - | - | - | - | 24B | - | - | - | - | - | - | - | - | - | - | - | - | - | - | - | - | - | - | - | - | - | - | 0.15 | - | 0.35 | - | 0.6 | 0.03 | 0.03D | - | 0.04 | - | 0.4 | - | 0.25 | - | 0.3 | 0.08 | - | 0.1 | - | 0.02 | - | 0.05 | 0.0008 | - | - | - | - | - | 0.25 | - | Nb+V=0.060% max Cr+Ni+Cu+Mo=1% max | A. Minimum tensile strength (TS) tidak berlaku untuk material dengan ketebalan < 6 mm ¦ Buntuk test piece cross sectional area > 1000 mm2, minimum elongasi dikurangi 2% ¦ C. Impact Testing untuk Grade S0 hanya untuk tebal plate > 12 mm dan Yield Strength yang digunakan ReL ¦ D. Untuk Plate dengan through thickness (Z25%) Kandungan Sulfur maksimal 0.008% dan Plate dengan through thickness (Z35%) Kandungan Sulfur maksimal 0.005%
AS 3678 (2016) | 200 | 5 - 100 | > 12 ≤ 20 | 12 | 20 | MS | AR | STRUCTURAL STEEL - HOT-ROLLED PLATES, FLOORPLATES AND SLABS | - | - | 300 | - | - | - | - | - | - | - | - | - | 24B | - | - | - | - | - | - | - | - | - | - | - | - | - | - | - | - | - | - | - | - | - | - | 0.15 | - | 0.35 | - | 0.6 | 0.03 | 0.03D | - | 0.04 | - | 0.4 | - | 0.25 | - | 0.3 | 0.08 | - | 0.1 | - | 0.02 | - | 0.05 | 0.0008 | - | - | - | - | - | 0.25 | - | Nb+V=0.060% max Cr+Ni+Cu+Mo=1% max | A. Minimum tensile strength (TS) tidak berlaku untuk material dengan ketebalan < 6 mm ¦ Buntuk test piece cross sectional area > 1000 mm2, minimum elongasi dikurangi 2% ¦ C. Impact Testing untuk Grade S0 hanya untuk tebal plate > 12 mm dan Yield Strength yang digunakan ReL ¦ D. Untuk Plate dengan through thickness (Z25%) Kandungan Sulfur maksimal 0.008% dan Plate dengan through thickness (Z35%) Kandungan Sulfur maksimal 0.005%
AS 3678 (2016) | 200 | 5 - 100 | > 20 ≤ 32 | 20 | 32 | MS | AR | STRUCTURAL STEEL - HOT-ROLLED PLATES, FLOORPLATES AND SLABS | - | - | 300 | - | - | - | - | - | - | - | - | - | 24B | - | - | - | - | - | - | - | - | - | - | - | - | - | - | - | - | - | - | - | - | - | - | 0.15 | - | 0.35 | - | 0.6 | 0.03 | 0.03D | - | 0.04 | - | 0.4 | - | 0.25 | - | 0.3 | 0.08 | - | 0.1 | - | 0.02 | - | 0.05 | 0.0008 | - | - | - | - | - | 0.25 | - | Nb+V=0.060% max Cr+Ni+Cu+Mo=1% max | A. Minimum tensile strength (TS) tidak berlaku untuk material dengan ketebalan < 6 mm ¦ Buntuk test piece cross sectional area > 1000 mm2, minimum elongasi dikurangi 2% ¦ C. Impact Testing untuk Grade S0 hanya untuk tebal plate > 12 mm dan Yield Strength yang digunakan ReL ¦ D. Untuk Plate dengan through thickness (Z25%) Kandungan Sulfur maksimal 0.008% dan Plate dengan through thickness (Z35%) Kandungan Sulfur maksimal 0.005%
AS 3678 (2016) | 200 | 5 - 100 | > 32 ≤ 50 | 32 | 50 | MS | AR | STRUCTURAL STEEL - HOT-ROLLED PLATES, FLOORPLATES AND SLABS | - | - | 300 | - | - | - | - | - | - | - | - | - | 24B | - | - | - | - | - | - | - | - | - | - | - | - | - | - | - | - | - | - | - | - | - | - | 0.15 | - | 0.35 | - | 0.6 | 0.03 | 0.03D | - | 0.04 | - | 0.4 | - | 0.25 | - | 0.3 | 0.08 | - | 0.1 | - | 0.02 | - | 0.05 | 0.0008 | - | - | - | - | - | 0.25 | - | Nb+V=0.060% max Cr+Ni+Cu+Mo=1% max | A. Minimum tensile strength (TS) tidak berlaku untuk material dengan ketebalan < 6 mm ¦ Buntuk test piece cross sectional area > 1000 mm2, minimum elongasi dikurangi 2% ¦ C. Impact Testing untuk Grade S0 hanya untuk tebal plate > 12 mm dan Yield Strength yang digunakan ReL ¦ D. Untuk Plate dengan through thickness (Z25%) Kandungan Sulfur maksimal 0.008% dan Plate dengan through thickness (Z35%) Kandungan Sulfur maksimal 0.005%
AS 3678 (2016) | 200 | 5 - 100 | > 50 ≤ 80 | 50 | 80 | MS | AR | STRUCTURAL STEEL - HOT-ROLLED PLATES, FLOORPLATES AND SLABS | - | - | 300 | - | - | - | - | - | - | - | - | - | 24B | - | - | - | - | - | - | - | - | - | - | - | - | - | - | - | - | - | - | - | - | - | - | 0.15 | - | 0.35 | - | 0.6 | 0.03 | 0.03D | - | 0.04 | - | 0.4 | - | 0.25 | - | 0.3 | 0.08 | - | 0.1 | - | 0.02 | - | 0.05 | 0.0008 | - | - | - | - | - | 0.25 | - | Nb+V=0.060% max Cr+Ni+Cu+Mo=1% max | A. Minimum tensile strength (TS) tidak berlaku untuk material dengan ketebalan < 6 mm ¦ Buntuk test piece cross sectional area > 1000 mm2, minimum elongasi dikurangi 2% ¦ C. Impact Testing untuk Grade S0 hanya untuk tebal plate > 12 mm dan Yield Strength yang digunakan ReL ¦ D. Untuk Plate dengan through thickness (Z25%) Kandungan Sulfur maksimal 0.008% dan Plate dengan through thickness (Z35%) Kandungan Sulfur maksimal 0.005%
AS 3678 (2016) | 200 | 5 - 100 | > 80 ≤ 150 | 80 | 150 | MS | AR | STRUCTURAL STEEL - HOT-ROLLED PLATES, FLOORPLATES AND SLABS | - | - | 300 | - | - | - | - | - | - | - | - | - | 24B | - | - | - | - | - | - | - | - | - | - | - | - | - | - | - | - | - | - | - | - | - | - | 0.15 | - | 0.35 | - | 0.6 | 0.03 | 0.03D | - | 0.04 | - | 0.4 | - | 0.25 | - | 0.3 | 0.08 | - | 0.1 | - | 0.02 | - | 0.05 | 0.0008 | - | - | - | - | - | 0.25 | - | Nb+V=0.060% max Cr+Ni+Cu+Mo=1% max | A. Minimum tensile strength (TS) tidak berlaku untuk material dengan ketebalan < 6 mm ¦ Buntuk test piece cross sectional area > 1000 mm2, minimum elongasi dikurangi 2% ¦ C. Impact Testing untuk Grade S0 hanya untuk tebal plate > 12 mm dan Yield Strength yang digunakan ReL ¦ D. Untuk Plate dengan through thickness (Z25%) Kandungan Sulfur maksimal 0.008% dan Plate dengan through thickness (Z35%) Kandungan Sulfur maksimal 0.005%
AS 3678 (2016) | 250/ | 5 - 100 | ≤ 8 | 0 | 8 | MS | AR | STRUCTURAL STEEL - HOT-ROLLED PLATES, FLOORPLATES AND SLABS | 280 | - | 410A | - | - | - | - | - | - | - | - | - | 22B | - | - | - | - | - | - | - | - | - | - | - | - | - | - | - | - | - | - | - | - | - | - | 0.22 | - | 0.5 | - | 1.7 | 0.04 | 0.03D | - | 0.04 | - | 0.4 | - | 0.25 | - | 0.3 | 0.08 | - | 0.1 | - | 0.02 | - | 0.05 | 0.0008 | - | - | - | - | - | 0.44 | - | Nb+V=0.060% max Cr+Ni+Cu+Mo=1% max | A. Minimum tensile strength (TS) tidak berlaku untuk material dengan ketebalan < 6 mm ¦ Buntuk test piece cross sectional area > 1000 mm2, minimum elongasi dikurangi 2% ¦ C. Impact Testing untuk Grade S0 hanya untuk tebal plate > 12 mm dan Yield Strength yang digunakan ReL ¦ D. Untuk Plate dengan through thickness (Z25%) Kandungan Sulfur maksimal 0.008% dan Plate dengan through thickness (Z35%) Kandungan Sulfur maksimal 0.005%
AS 3678 (2016) | 250/ | 5 - 100 | > 8 ≤ 12 | 8 | 12 | MS | AR | STRUCTURAL STEEL - HOT-ROLLED PLATES, FLOORPLATES AND SLABS | 260 | - | 410 | - | - | - | - | - | - | - | - | - | 22B | - | - | - | - | - | - | - | - | - | - | - | - | - | - | - | - | - | - | - | - | - | - | 0.22 | - | 0.5 | - | 1.7 | 0.04 | 0.03D | - | 0.04 | - | 0.4 | - | 0.25 | - | 0.3 | 0.08 | - | 0.1 | - | 0.02 | - | 0.05 | 0.0008 | - | - | - | - | - | 0.44 | - | Nb+V=0.060% max Cr+Ni+Cu+Mo=1% max | A. Minimum tensile strength (TS) tidak berlaku untuk material dengan ketebalan < 6 mm ¦ Buntuk test piece cross sectional area > 1000 mm2, minimum elongasi dikurangi 2% ¦ C. Impact Testing untuk Grade S0 hanya untuk tebal plate > 12 mm dan Yield Strength yang digunakan ReL ¦ D. Untuk Plate dengan through thickness (Z25%) Kandungan Sulfur maksimal 0.008% dan Plate dengan through thickness (Z35%) Kandungan Sulfur maksimal 0.005%
AS 3678 (2016) | 250 L0 | 5 - 100 | > 12 ≤ 20 | 12 | 20 | MS | AR | STRUCTURAL STEEL - HOT-ROLLED PLATES, FLOORPLATES AND SLABS | 250 | - | 410 | - | - | - | - | - | - | - | - | - | 22B | - | - | - | - | - | - | - | - | - | - | 27 | - | - | - | - | - | - | - | - | - | - | - | 0.22 | - | 0.5 | - | 1.7 | 0.04 | 0.03D | - | 0.04 | - | 0.4 | - | 0.25 | - | 0.3 | 0.08 | - | 0.1 | - | 0.02 | - | 0.05 | 0.0008 | - | - | - | - | - | 0.44 | - | Nb+V=0.060% max Cr+Ni+Cu+Mo=1% max | A. Minimum tensile strength (TS) tidak berlaku untuk material dengan ketebalan < 6 mm ¦ Buntuk test piece cross sectional area > 1000 mm2, minimum elongasi dikurangi 2% ¦ C. Impact Testing untuk Grade S0 hanya untuk tebal plate > 12 mm dan Yield Strength yang digunakan ReL ¦ D. Untuk Plate dengan through thickness (Z25%) Kandungan Sulfur maksimal 0.008% dan Plate dengan through thickness (Z35%) Kandungan Sulfur maksimal 0.005%
AS 3678 (2016) | 250 L15 | 5 - 100 | > 20 ≤ 32 | 20 | 32 | MS | AR | STRUCTURAL STEEL - HOT-ROLLED PLATES, FLOORPLATES AND SLABS | 250 | - | 410 | - | - | - | - | - | - | - | - | - | 22B | - | - | - | - | - | - | - | - | - | - | - | - | - | 27 | - | - | - | - | - | - | - | - | 0.22 | - | 0.5 | - | 1.7 | 0.04 | 0.03D | - | 0.04 | - | 0.4 | - | 0.25 | - | 0.3 | 0.08 | - | 0.1 | - | 0.02 | - | 0.05 | 0.0008 | - | - | - | - | - | 0.44 | - | Nb+V=0.060% max Cr+Ni+Cu+Mo=1% max | A. Minimum tensile strength (TS) tidak berlaku untuk material dengan ketebalan < 6 mm ¦ Buntuk test piece cross sectional area > 1000 mm2, minimum elongasi dikurangi 2% ¦ C. Impact Testing untuk Grade S0 hanya untuk tebal plate > 12 mm dan Yield Strength yang digunakan ReL ¦ D. Untuk Plate dengan through thickness (Z25%) Kandungan Sulfur maksimal 0.008% dan Plate dengan through thickness (Z35%) Kandungan Sulfur maksimal 0.005%
AS 3678 (2016) | 250 L20 | 5 - 100 | > 32 ≤ 50 | 32 | 50 | MS | AR | STRUCTURAL STEEL - HOT-ROLLED PLATES, FLOORPLATES AND SLABS | 250 | - | 410 | - | - | - | - | - | - | - | - | - | 22B | - | - | - | - | - | - | - | - | - | - | - | - | - | - | 27 | - | - | - | - | - | - | - | 0.22 | - | 0.5 | - | 1.7 | 0.04 | 0.03D | - | 0.04 | - | 0.4 | - | 0.25 | - | 0.3 | 0.08 | - | 0.1 | - | 0.02 | - | 0.05 | 0.0008 | - | - | - | - | - | 0.44 | - | Nb+V=0.060% max Cr+Ni+Cu+Mo=1% max | A. Minimum tensile strength (TS) tidak berlaku untuk material dengan ketebalan < 6 mm ¦ Buntuk test piece cross sectional area > 1000 mm2, minimum elongasi dikurangi 2% ¦ C. Impact Testing untuk Grade S0 hanya untuk tebal plate > 12 mm dan Yield Strength yang digunakan ReL ¦ D. Untuk Plate dengan through thickness (Z25%) Kandungan Sulfur maksimal 0.008% dan Plate dengan through thickness (Z35%) Kandungan Sulfur maksimal 0.005%
AS 3678 (2016) | 250 L40 | 5 - 100 | > 50 ≤ 80 | 50 | 80 | MS | AR | STRUCTURAL STEEL - HOT-ROLLED PLATES, FLOORPLATES AND SLABS | 240 | - | 410 | - | - | - | - | - | - | - | - | - | 22B | - | - | - | - | - | - | - | - | - | - | - | - | - | - | - | - | - | 27 | - | - | - | - | 0.22 | - | 0.5 | - | 1.7 | 0.04 | 0.03D | - | 0.04 | - | 0.4 | - | 0.25 | - | 0.3 | 0.08 | - | 0.1 | - | 0.02 | - | 0.05 | 0.0008 | - | - | - | - | - | 0.44 | - | Nb+V=0.060% max Cr+Ni+Cu+Mo=1% max | A. Minimum tensile strength (TS) tidak berlaku untuk material dengan ketebalan < 6 mm ¦ Buntuk test piece cross sectional area > 1000 mm2, minimum elongasi dikurangi 2% ¦ C. Impact Testing untuk Grade S0 hanya untuk tebal plate > 12 mm dan Yield Strength yang digunakan ReL ¦ D. Untuk Plate dengan through thickness (Z25%) Kandungan Sulfur maksimal 0.008% dan Plate dengan through thickness (Z35%) Kandungan Sulfur maksimal 0.005%
AS 3678 (2016) | 250 S0c | 5 - 100 | > 80 ≤ 150 | 80 | 150 | MS | AR | STRUCTURAL STEEL - HOT-ROLLED PLATES, FLOORPLATES AND SLABS | 230 | - | 410 | - | - | - | - | - | - | - | - | - | 22B | - | - | - | - | - | - | - | - | - | - | 70 | - | - | - | - | - | - | - | - | - | - | - | 0.22 | - | 0.5 | - | 1.7 | 0.04 | 0.03D | - | 0.04 | - | 0.4 | - | 0.25 | - | 0.3 | 0.08 | - | 0.1 | - | 0.02 | - | 0.05 | 0.0008 | - | - | - | - | - | 0.44 | - | Nb+V=0.060% max Cr+Ni+Cu+Mo=1% max | A. Minimum tensile strength (TS) tidak berlaku untuk material dengan ketebalan < 6 mm ¦ Buntuk test piece cross sectional area > 1000 mm2, minimum elongasi dikurangi 2% ¦ C. Impact Testing untuk Grade S0 hanya untuk tebal plate > 12 mm dan Yield Strength yang digunakan ReL ¦ D. Untuk Plate dengan through thickness (Z25%) Kandungan Sulfur maksimal 0.008% dan Plate dengan through thickness (Z35%) Kandungan Sulfur maksimal 0.005%
AS 3678 (2016) | 300/ | 8 - 100 | ≤ 8 | 0 | 8 | HS | CR | STRUCTURAL STEEL - HOT-ROLLED PLATES, FLOORPLATES AND SLABS | 320 | - | 430 | - | - | - | - | - | - | - | - | - | 21B | - | - | - | - | - | - | - | - | - | - | - | - | - | - | - | - | - | - | - | - | - | - | 0.22 | - | 0.5 | - | 1.7 | 0.04 | 0.03D | - | 0.04 | - | 0.4 | - | 0.25 | - | 0.3 | 0.08 | - | 0.1 | - | 0.02 | - | 0.05 | 0.0008 | - | - | - | - | - | 0.44 | - | Nb+V=0.060% max Cr+Ni+Cu+Mo=1% max | A. Minimum tensile strength (TS) tidak berlaku untuk material dengan ketebalan < 6 mm ¦ Buntuk test piece cross sectional area > 1000 mm2, minimum elongasi dikurangi 2% ¦ C. Impact Testing untuk Grade S0 hanya untuk tebal plate > 12 mm dan Yield Strength yang digunakan ReL ¦ D. Untuk Plate dengan through thickness (Z25%) Kandungan Sulfur maksimal 0.008% dan Plate dengan through thickness (Z35%) Kandungan Sulfur maksimal 0.005%
AS 3678 (2016) | 300/ | 8 - 100 | > 8 ≤ 12 | 8 | 12 | HS | CR | STRUCTURAL STEEL - HOT-ROLLED PLATES, FLOORPLATES AND SLABS | 310 | - | 430 | - | - | - | - | - | - | - | - | - | 21B | - | - | - | - | - | - | - | - | - | - | - | - | - | - | - | - | - | - | - | - | - | - | 0.22 | - | 0.5 | - | 1.7 | 0.04 | 0.03D | - | 0.04 | - | 0.4 | - | 0.25 | - | 0.3 | 0.08 | - | 0.1 | - | 0.02 | - | 0.05 | 0.0008 | - | - | - | - | - | 0.44 | - | Nb+V=0.060% max Cr+Ni+Cu+Mo=1% max | A. Minimum tensile strength (TS) tidak berlaku untuk material dengan ketebalan < 6 mm ¦ Buntuk test piece cross sectional area > 1000 mm2, minimum elongasi dikurangi 2% ¦ C. Impact Testing untuk Grade S0 hanya untuk tebal plate > 12 mm dan Yield Strength yang digunakan ReL ¦ D. Untuk Plate dengan through thickness (Z25%) Kandungan Sulfur maksimal 0.008% dan Plate dengan through thickness (Z35%) Kandungan Sulfur maksimal 0.005%
AS 3678 (2016) | 300 L0 | 8 - 100 | > 12 ≤ 20 | 12 | 20 | HS | CR | STRUCTURAL STEEL - HOT-ROLLED PLATES, FLOORPLATES AND SLABS | 300 | - | 430 | - | - | - | - | - | - | - | - | - | 21B | - | - | - | - | - | - | - | - | - | - | 27 | - | - | - | - | - | - | - | - | - | - | - | 0.22 | - | 0.5 | - | 1.7 | 0.04 | 0.03D | - | 0.04 | - | 0.4 | - | 0.25 | - | 0.3 | 0.08 | - | 0.1 | - | 0.02 | - | 0.05 | 0.0008 | - | - | - | - | - | 0.44 | - | Nb+V=0.060% max Cr+Ni+Cu+Mo=1% max | A. Minimum tensile strength (TS) tidak berlaku untuk material dengan ketebalan < 6 mm ¦ Buntuk test piece cross sectional area > 1000 mm2, minimum elongasi dikurangi 2% ¦ C. Impact Testing untuk Grade S0 hanya untuk tebal plate > 12 mm dan Yield Strength yang digunakan ReL ¦ D. Untuk Plate dengan through thickness (Z25%) Kandungan Sulfur maksimal 0.008% dan Plate dengan through thickness (Z35%) Kandungan Sulfur maksimal 0.005%
AS 3678 (2016) | 300 L15 | 8 - 100 | > 20 ≤ 32 | 20 | 32 | HS | CR | STRUCTURAL STEEL - HOT-ROLLED PLATES, FLOORPLATES AND SLABS | 280 | - | 430 | - | - | - | - | - | - | - | - | - | 21B | - | - | - | - | - | - | - | - | - | - | - | - | - | 27 | - | - | - | - | - | - | - | - | 0.22 | - | 0.5 | - | 1.7 | 0.04 | 0.03D | - | 0.04 | - | 0.4 | - | 0.25 | - | 0.3 | 0.08 | - | 0.1 | - | 0.02 | - | 0.05 | 0.0008 | - | - | - | - | - | 0.44 | - | Nb+V=0.060% max Cr+Ni+Cu+Mo=1% max | A. Minimum tensile strength (TS) tidak berlaku untuk material dengan ketebalan < 6 mm ¦ Buntuk test piece cross sectional area > 1000 mm2, minimum elongasi dikurangi 2% ¦ C. Impact Testing untuk Grade S0 hanya untuk tebal plate > 12 mm dan Yield Strength yang digunakan ReL ¦ D. Untuk Plate dengan through thickness (Z25%) Kandungan Sulfur maksimal 0.008% dan Plate dengan through thickness (Z35%) Kandungan Sulfur maksimal 0.005%
AS 3678 (2016) | 300 L20 | 8 - 100 | > 32 ≤ 50 | 32 | 50 | HS | CR | STRUCTURAL STEEL - HOT-ROLLED PLATES, FLOORPLATES AND SLABS | 280 | - | 430 | - | - | - | - | - | - | - | - | - | 21B | - | - | - | - | - | - | - | - | - | - | - | - | - | - | 27 | - | - | - | - | - | - | - | 0.22 | - | 0.5 | - | 1.7 | 0.04 | 0.03D | - | 0.04 | - | 0.4 | - | 0.25 | - | 0.3 | 0.08 | - | 0.1 | - | 0.02 | - | 0.05 | 0.0008 | - | - | - | - | - | 0.44 | - | Nb+V=0.060% max Cr+Ni+Cu+Mo=1% max | A. Minimum tensile strength (TS) tidak berlaku untuk material dengan ketebalan < 6 mm ¦ Buntuk test piece cross sectional area > 1000 mm2, minimum elongasi dikurangi 2% ¦ C. Impact Testing untuk Grade S0 hanya untuk tebal plate > 12 mm dan Yield Strength yang digunakan ReL ¦ D. Untuk Plate dengan through thickness (Z25%) Kandungan Sulfur maksimal 0.008% dan Plate dengan through thickness (Z35%) Kandungan Sulfur maksimal 0.005%
AS 3678 (2016) | 300 L40 | 8 - 100 | > 50 ≤ 80 | 50 | 80 | HS | CR | STRUCTURAL STEEL - HOT-ROLLED PLATES, FLOORPLATES AND SLABS | 270 | - | 430 | - | - | - | - | - | - | - | - | - | 21B | - | - | - | - | - | - | - | - | - | - | - | - | - | - | - | - | - | 27 | - | - | - | - | 0.22 | - | 0.5 | - | 1.7 | 0.04 | 0.03D | - | 0.04 | - | 0.4 | - | 0.25 | - | 0.3 | 0.08 | - | 0.1 | - | 0.02 | - | 0.05 | 0.0008 | - | - | - | - | - | 0.44 | - | Nb+V=0.060% max Cr+Ni+Cu+Mo=1% max | A. Minimum tensile strength (TS) tidak berlaku untuk material dengan ketebalan < 6 mm ¦ Buntuk test piece cross sectional area > 1000 mm2, minimum elongasi dikurangi 2% ¦ C. Impact Testing untuk Grade S0 hanya untuk tebal plate > 12 mm dan Yield Strength yang digunakan ReL ¦ D. Untuk Plate dengan through thickness (Z25%) Kandungan Sulfur maksimal 0.008% dan Plate dengan through thickness (Z35%) Kandungan Sulfur maksimal 0.005%
AS 3678 (2016) | 300 S0c | 8 - 100 | > 80 ≤ 150 | 80 | 150 | HS | CR | STRUCTURAL STEEL - HOT-ROLLED PLATES, FLOORPLATES AND SLABS | 260 | - | 430 | - | - | - | - | - | - | - | - | - | 21B | - | - | - | - | - | - | - | - | - | - | 70 | - | - | - | - | - | - | - | - | - | - | - | 0.22 | - | 0.5 | - | 1.7 | 0.04 | 0.03D | - | 0.04 | - | 0.4 | - | 0.25 | - | 0.3 | 0.08 | - | 0.1 | - | 0.02 | - | 0.05 | 0.0008 | - | - | - | - | - | 0.44 | - | Nb+V=0.060% max Cr+Ni+Cu+Mo=1% max | A. Minimum tensile strength (TS) tidak berlaku untuk material dengan ketebalan < 6 mm ¦ Buntuk test piece cross sectional area > 1000 mm2, minimum elongasi dikurangi 2% ¦ C. Impact Testing untuk Grade S0 hanya untuk tebal plate > 12 mm dan Yield Strength yang digunakan ReL ¦ D. Untuk Plate dengan through thickness (Z25%) Kandungan Sulfur maksimal 0.008% dan Plate dengan through thickness (Z35%) Kandungan Sulfur maksimal 0.005%
AS 3678 (2016) | 350/ | 8 - 100 | ≤ 8 | 0 | 8 | HS | CR | STRUCTURAL STEEL - HOT-ROLLED PLATES, FLOORPLATES AND SLABS | 360 | - | 450 | - | - | - | - | - | - | - | - | - | 20B | - | - | - | - | - | - | - | - | - | - | - | - | - | - | - | - | - | - | - | - | - | - | 0.22 | - | 0.5 | - | 1.7 | 0.04 | 0.03D | - | 0.04 | - | 0.4 | - | 0.25 | - | 0.3 | 0.08 | - | 0.1 | - | 0.06 | - | 0.1 | 0.0008 | - | - | - | - | - | 0.48 | - | Nb+V+Ti = 0.15% max Cr+Ni+Cu+Mo=1% max | A. Minimum tensile strength (TS) tidak berlaku untuk material dengan ketebalan < 6 mm ¦ Buntuk test piece cross sectional area > 1000 mm2, minimum elongasi dikurangi 2% ¦ C. Impact Testing untuk Grade S0 hanya untuk tebal plate > 12 mm dan Yield Strength yang digunakan ReL ¦ D. Untuk Plate dengan through thickness (Z25%) Kandungan Sulfur maksimal 0.008% dan Plate dengan through thickness (Z35%) Kandungan Sulfur maksimal 0.005%
AS 3678 (2016) | 350/ | 8 - 100 | > 8 ≤ 12 | 8 | 12 | HS | CR | STRUCTURAL STEEL - HOT-ROLLED PLATES, FLOORPLATES AND SLABS | 360 | - | 450 | - | - | - | - | - | - | - | - | - | 20B | - | - | - | - | - | - | - | - | - | - | - | - | - | - | - | - | - | - | - | - | - | - | 0.22 | - | 0.5 | - | 1.7 | 0.04 | 0.03D | - | 0.04 | - | 0.4 | - | 0.25 | - | 0.3 | 0.08 | - | 0.1 | - | 0.06 | - | 0.1 | 0.0008 | - | - | - | - | - | 0.48 | - | Nb+V+Ti = 0.15% max Cr+Ni+Cu+Mo=1% max | A. Minimum tensile strength (TS) tidak berlaku untuk material dengan ketebalan < 6 mm ¦ Buntuk test piece cross sectional area > 1000 mm2, minimum elongasi dikurangi 2% ¦ C. Impact Testing untuk Grade S0 hanya untuk tebal plate > 12 mm dan Yield Strength yang digunakan ReL ¦ D. Untuk Plate dengan through thickness (Z25%) Kandungan Sulfur maksimal 0.008% dan Plate dengan through thickness (Z35%) Kandungan Sulfur maksimal 0.005%
AS 3678 (2016) | 350 L0 | 8 - 100 | > 12 ≤ 20 | 12 | 20 | HS | CR | STRUCTURAL STEEL - HOT-ROLLED PLATES, FLOORPLATES AND SLABS | 350 | - | 450 | - | - | - | - | - | - | - | - | - | 20B | - | - | - | - | - | - | - | - | - | - | 27 | - | - | - | - | - | - | - | - | - | - | - | 0.22 | - | 0.5 | - | 1.7 | 0.04 | 0.03D | - | 0.04 | - | 0.4 | - | 0.25 | - | 0.3 | 0.08 | - | 0.1 | - | 0.06 | - | 0.1 | 0.0008 | - | - | - | - | - | 0.48 | - | Nb+V+Ti = 0.15% max Cr+Ni+Cu+Mo=1% max | A. Minimum tensile strength (TS) tidak berlaku untuk material dengan ketebalan < 6 mm ¦ Buntuk test piece cross sectional area > 1000 mm2, minimum elongasi dikurangi 2% ¦ C. Impact Testing untuk Grade S0 hanya untuk tebal plate > 12 mm dan Yield Strength yang digunakan ReL ¦ D. Untuk Plate dengan through thickness (Z25%) Kandungan Sulfur maksimal 0.008% dan Plate dengan through thickness (Z35%) Kandungan Sulfur maksimal 0.005%
AS 3678 (2016) | 350 L15 | 8 - 100 | > 20 ≤ 32 | 20 | 32 | HS | CR | STRUCTURAL STEEL - HOT-ROLLED PLATES, FLOORPLATES AND SLABS | 340 | - | 450 | - | - | - | - | - | - | - | - | - | 20B | - | - | - | - | - | - | - | - | - | - | - | - | - | 27 | - | - | - | - | - | - | - | - | 0.22 | - | 0.5 | - | 1.7 | 0.04 | 0.03D | - | 0.04 | - | 0.4 | - | 0.25 | - | 0.3 | 0.08 | - | 0.1 | - | 0.06 | - | 0.1 | 0.0008 | - | - | - | - | - | 0.48 | - | Nb+V+Ti = 0.15% max Cr+Ni+Cu+Mo=1% max | A. Minimum tensile strength (TS) tidak berlaku untuk material dengan ketebalan < 6 mm ¦ Buntuk test piece cross sectional area > 1000 mm2, minimum elongasi dikurangi 2% ¦ C. Impact Testing untuk Grade S0 hanya untuk tebal plate > 12 mm dan Yield Strength yang digunakan ReL ¦ D. Untuk Plate dengan through thickness (Z25%) Kandungan Sulfur maksimal 0.008% dan Plate dengan through thickness (Z35%) Kandungan Sulfur maksimal 0.005%
AS 3678 (2016) | 350 L20 | 8 - 100 | > 32 ≤ 50 | 32 | 50 | HS | CR | STRUCTURAL STEEL - HOT-ROLLED PLATES, FLOORPLATES AND SLABS | 340 | - | 450 | - | - | - | - | - | - | - | - | - | 20B | - | - | - | - | - | - | - | - | - | - | - | - | - | - | 27 | - | - | - | - | - | - | - | 0.22 | - | 0.5 | - | 1.7 | 0.04 | 0.03D | - | 0.04 | - | 0.4 | - | 0.25 | - | 0.3 | 0.08 | - | 0.1 | - | 0.06 | - | 0.1 | 0.0008 | - | - | - | - | - | 0.48 | - | Nb+V+Ti = 0.15% max Cr+Ni+Cu+Mo=1% max | A. Minimum tensile strength (TS) tidak berlaku untuk material dengan ketebalan < 6 mm ¦ Buntuk test piece cross sectional area > 1000 mm2, minimum elongasi dikurangi 2% ¦ C. Impact Testing untuk Grade S0 hanya untuk tebal plate > 12 mm dan Yield Strength yang digunakan ReL ¦ D. Untuk Plate dengan through thickness (Z25%) Kandungan Sulfur maksimal 0.008% dan Plate dengan through thickness (Z35%) Kandungan Sulfur maksimal 0.005%
AS 3678 (2016) | 350 L40 | 8 - 100 | > 50 ≤ 80 | 50 | 80 | HS | CR | STRUCTURAL STEEL - HOT-ROLLED PLATES, FLOORPLATES AND SLABS | 340 | - | 450 | - | - | - | - | - | - | - | - | - | 20B | - | - | - | - | - | - | - | - | - | - | - | - | - | - | - | - | - | 27 | - | - | - | - | 0.22 | - | 0.5 | - | 1.7 | 0.04 | 0.03D | - | 0.04 | - | 0.4 | - | 0.25 | - | 0.3 | 0.08 | - | 0.1 | - | 0.06 | - | 0.1 | 0.0008 | - | - | - | - | - | 0.48 | - | Nb+V+Ti = 0.15% max Cr+Ni+Cu+Mo=1% max | A. Minimum tensile strength (TS) tidak berlaku untuk material dengan ketebalan < 6 mm ¦ Buntuk test piece cross sectional area > 1000 mm2, minimum elongasi dikurangi 2% ¦ C. Impact Testing untuk Grade S0 hanya untuk tebal plate > 12 mm dan Yield Strength yang digunakan ReL ¦ D. Untuk Plate dengan through thickness (Z25%) Kandungan Sulfur maksimal 0.008% dan Plate dengan through thickness (Z35%) Kandungan Sulfur maksimal 0.005%
AS 3678 (2016) | 350 S0c | 8 - 100 | > 80 ≤ 150 | 80 | 150 | HS | CR | STRUCTURAL STEEL - HOT-ROLLED PLATES, FLOORPLATES AND SLABS | 330 | - | 450 | - | - | - | - | - | - | - | - | - | 20B | - | - | - | - | - | - | - | - | - | - | 70 | - | - | - | - | - | - | - | - | - | - | - | 0.22 | - | 0.5 | - | 1.7 | 0.04 | 0.03D | - | 0.04 | - | 0.4 | - | 0.25 | - | 0.3 | 0.08 | - | 0.1 | - | 0.06 | - | 0.1 | 0.0008 | - | - | - | - | - | 0.48 | - | Nb+V+Ti = 0.15% max Cr+Ni+Cu+Mo=1% max | A. Minimum tensile strength (TS) tidak berlaku untuk material dengan ketebalan < 6 mm ¦ Buntuk test piece cross sectional area > 1000 mm2, minimum elongasi dikurangi 2% ¦ C. Impact Testing untuk Grade S0 hanya untuk tebal plate > 12 mm dan Yield Strength yang digunakan ReL ¦ D. Untuk Plate dengan through thickness (Z25%) Kandungan Sulfur maksimal 0.008% dan Plate dengan through thickness (Z35%) Kandungan Sulfur maksimal 0.005%
AS 3678 (2016) | 400/ | 8 - 50 | ≤ 8 | 0 | 8 | HS | CR | STRUCTURAL STEEL - HOT-ROLLED PLATES, FLOORPLATES AND SLABS | 400 | - | 480 | - | - | - | - | - | - | - | - | - | 18B | - | - | - | - | - | - | - | - | - | - | - | - | - | - | - | - | - | - | - | - | - | - | 0.22 | - | 0.55 | - | 1.7 | 0.04 | 0.03D | - | 0.04 | - | 0.4 | - | 0.25 | - | 0.50 | 0.35 | - | 0.1 | - | 0.06 | - | 0.1 | 0.0008 | - | - | - | - | - | 0.48 | - | Nb+V+Ti = 0.15% max Cr+Ni+Cu+Mo=1% max | A. Minimum tensile strength (TS) tidak berlaku untuk material dengan ketebalan < 6 mm ¦ Buntuk test piece cross sectional area > 1000 mm2, minimum elongasi dikurangi 2% ¦ C. Impact Testing untuk Grade S0 hanya untuk tebal plate > 12 mm dan Yield Strength yang digunakan ReL ¦ D. Untuk Plate dengan through thickness (Z25%) Kandungan Sulfur maksimal 0.008% dan Plate dengan through thickness (Z35%) Kandungan Sulfur maksimal 0.005%
AS 3678 (2016) | 400 L0 | 8 - 50 | > 8 ≤ 12 | 8 | 12 | HS | CR | STRUCTURAL STEEL - HOT-ROLLED PLATES, FLOORPLATES AND SLABS | 400 | - | 480 | - | - | - | - | - | - | - | - | - | 18B | - | - | - | - | - | - | - | - | - | - | 27 | - | - | - | - | - | - | - | - | - | - | - | 0.22 | - | 0.55 | - | 1.7 | 0.04 | 0.03D | - | 0.04 | - | 0.4 | - | 0.25 | - | 0.50 | 0.35 | - | 0.1 | - | 0.06 | - | 0.1 | 0.0008 | - | - | - | - | - | 0.48 | - | Nb+V+Ti = 0.15% max Cr+Ni+Cu+Mo=1% max | A. Minimum tensile strength (TS) tidak berlaku untuk material dengan ketebalan < 6 mm ¦ Buntuk test piece cross sectional area > 1000 mm2, minimum elongasi dikurangi 2% ¦ C. Impact Testing untuk Grade S0 hanya untuk tebal plate > 12 mm dan Yield Strength yang digunakan ReL ¦ D. Untuk Plate dengan through thickness (Z25%) Kandungan Sulfur maksimal 0.008% dan Plate dengan through thickness (Z35%) Kandungan Sulfur maksimal 0.005%
AS 3678 (2016) | 400 L15 | 8 - 50 | > 12 ≤ 20 | 12 | 20 | HS | CR | STRUCTURAL STEEL - HOT-ROLLED PLATES, FLOORPLATES AND SLABS | 380 | - | 480 | - | - | - | - | - | - | - | - | - | 18B | - | - | - | - | - | - | - | - | - | - | - | - | - | 27 | - | - | - | - | - | - | - | - | 0.22 | - | 0.55 | - | 1.7 | 0.04 | 0.03D | - | 0.04 | - | 0.4 | - | 0.25 | - | 0.50 | 0.35 | - | 0.1 | - | 0.06 | - | 0.1 | 0.0008 | - | - | - | - | - | 0.48 | - | Nb+V+Ti = 0.15% max Cr+Ni+Cu+Mo=1% max | A. Minimum tensile strength (TS) tidak berlaku untuk material dengan ketebalan < 6 mm ¦ Buntuk test piece cross sectional area > 1000 mm2, minimum elongasi dikurangi 2% ¦ C. Impact Testing untuk Grade S0 hanya untuk tebal plate > 12 mm dan Yield Strength yang digunakan ReL ¦ D. Untuk Plate dengan through thickness (Z25%) Kandungan Sulfur maksimal 0.008% dan Plate dengan through thickness (Z35%) Kandungan Sulfur maksimal 0.005%
AS 3678 (2016) | 400 L20 | 8 - 50 | > 20 ≤ 32 | 20 | 32 | HS | CR | STRUCTURAL STEEL - HOT-ROLLED PLATES, FLOORPLATES AND SLABS | 360 | - | 480 | - | - | - | - | - | - | - | - | - | 18B | - | - | - | - | - | - | - | - | - | - | - | - | - | - | 27 | - | - | - | - | - | - | - | 0.22 | - | 0.55 | - | 1.7 | 0.04 | 0.03D | - | 0.04 | - | 0.4 | - | 0.25 | - | 0.50 | 0.35 | - | 0.1 | - | 0.06 | - | 0.1 | 0.0008 | - | - | - | - | - | 0.48 | - | Nb+V+Ti = 0.15% max Cr+Ni+Cu+Mo=1% max | A. Minimum tensile strength (TS) tidak berlaku untuk material dengan ketebalan < 6 mm ¦ Buntuk test piece cross sectional area > 1000 mm2, minimum elongasi dikurangi 2% ¦ C. Impact Testing untuk Grade S0 hanya untuk tebal plate > 12 mm dan Yield Strength yang digunakan ReL ¦ D. Untuk Plate dengan through thickness (Z25%) Kandungan Sulfur maksimal 0.008% dan Plate dengan through thickness (Z35%) Kandungan Sulfur maksimal 0.005%
AS 3678 (2016) | 400 L40 | 8 - 50 | > 32 ≤ 50 | 32 | 50 | HS | CR | STRUCTURAL STEEL - HOT-ROLLED PLATES, FLOORPLATES AND SLABS | 360 | - | 480 | - | - | - | - | - | - | - | - | - | 18B | - | - | - | - | - | - | - | - | - | - | - | - | - | - | - | - | - | 27 | - | - | - | - | 0.22 | - | 0.55 | - | 1.7 | 0.04 | 0.03D | - | 0.04 | - | 0.4 | - | 0.25 | - | 0.50 | 0.35 | - | 0.1 | - | 0.06 | - | 0.1 | 0.0008 | - | - | - | - | - | 0.48 | - | Nb+V+Ti = 0.15% max Cr+Ni+Cu+Mo=1% max | A. Minimum tensile strength (TS) tidak berlaku untuk material dengan ketebalan < 6 mm ¦ Buntuk test piece cross sectional area > 1000 mm2, minimum elongasi dikurangi 2% ¦ C. Impact Testing untuk Grade S0 hanya untuk tebal plate > 12 mm dan Yield Strength yang digunakan ReL ¦ D. Untuk Plate dengan through thickness (Z25%) Kandungan Sulfur maksimal 0.008% dan Plate dengan through thickness (Z35%) Kandungan Sulfur maksimal 0.005%
AS 3678 (2016) | 400 S0c | 8 - 50 | > 50 ≤ 80 | 50 | 80 | HS | CR | STRUCTURAL STEEL - HOT-ROLLED PLATES, FLOORPLATES AND SLABS | 360 | - | 480 | - | - | - | - | - | - | - | - | - | 18B | - | - | - | - | - | - | - | - | - | - | 70 | - | - | - | - | - | - | - | - | - | - | - | 0.22 | - | 0.55 | - | 1.7 | 0.04 | 0.03D | - | 0.04 | - | 0.4 | - | 0.25 | - | 0.50 | 0.35 | - | 0.1 | - | 0.06 | - | 0.1 | 0.0008 | - | - | - | - | - | 0.48 | - | Nb+V+Ti = 0.15% max Cr+Ni+Cu+Mo=1% max | A. Minimum tensile strength (TS) tidak berlaku untuk material dengan ketebalan < 6 mm ¦ Buntuk test piece cross sectional area > 1000 mm2, minimum elongasi dikurangi 2% ¦ C. Impact Testing untuk Grade S0 hanya untuk tebal plate > 12 mm dan Yield Strength yang digunakan ReL ¦ D. Untuk Plate dengan through thickness (Z25%) Kandungan Sulfur maksimal 0.008% dan Plate dengan through thickness (Z35%) Kandungan Sulfur maksimal 0.005%
AS 3678 (2016) | 450/ | 8 - 50 | ≤ 8 | 0 | 8 | HS | TMCP | STRUCTURAL STEEL - HOT-ROLLED PLATES, FLOORPLATES AND SLABS | 450 | - | 520 | - | - | - | - | - | - | - | - | - | 16B | - | - | - | - | - | - | - | - | - | - | - | - | - | - | - | - | - | - | - | - | - | - | 0.22 | - | 0.55 | - | 1.8 | 0.04 | 0.03 | - | 0.04 | - | 0.6 | - | 0.25 | - | 0.50 | 0.35 | - | 0.1 | - | 0.06 | - | 0.1 | 0.0008 | - | - | - | - | - | 0.48 | - | Nb+V+Ti = 0.15% max | N. OTE : ¦ U. NTUK SEISMIC GRADE (S0) ¦ Item Seismic Category 1 and 2 ¦ Min % Elongation after fracture \n5.65 √S0 25 ¦ Max yield to tensile ratio (YS/TS) 0.8 ¦ Yield Stress ReL ¦ Grade 300 S0 399 Mpa ¦ Grade 350 S0 466 Mpa ¦ Min Charpy V-Notch impact energy \n(note 2, 4, 5) 70J @ 0°C average, \n50J @0°C individual
AS 3678 (2016) | 450 L0 | 8 - 50 | > 8 ≤ 12 | 8 | 12 | HS | TMCP | STRUCTURAL STEEL - HOT-ROLLED PLATES, FLOORPLATES AND SLABS | 450 | - | 520 | - | - | - | - | - | - | - | - | - | 16B | - | - | - | - | - | - | - | - | - | - | 27 | - | - | - | - | - | - | - | - | - | - | - | 0.22 | - | 0.55 | - | 1.8 | 0.04 | 0.03 | - | 0.04 | - | 0.6 | - | 0.25 | - | 0.5 | 0.35 | - | 0.1 | - | 0.06 | - | 0.1 | 0.0008 | - | - | - | - | - | 0.48 | - | Nb+V+Ti = 0.15% max | N. OTE : ¦ U. NTUK SEISMIC GRADE (S0) ¦ Item Seismic Category 1 and 2 ¦ Min % Elongation after fracture \n5.65 √S0 25 ¦ Max yield to tensile ratio (YS/TS) 0.8 ¦ Yield Stress ReL ¦ Grade 300 S0 399 Mpa ¦ Grade 350 S0 466 Mpa ¦ Min Charpy V-Notch impact energy \n(note 2, 4, 5) 70J @ 0°C average, \n50J @0°C individual
AS 3678 (2016) | 450 L15 | 8 - 50 | > 12 ≤ 20 | 12 | 20 | HS | TMCP | STRUCTURAL STEEL - HOT-ROLLED PLATES, FLOORPLATES AND SLABS | 450 | - | 520 | - | - | - | - | - | - | - | - | - | 16B | - | - | - | - | - | - | - | - | - | - | - | - | - | 27 | - | - | - | - | - | - | - | - | 0.22 | - | 0.55 | - | 1.8 | 0.04 | 0.03 | - | 0.04 | - | 0.6 | - | 0.25 | - | 0.50 | 0.35 | - | 0.1 | - | 0.06 | - | 0.1 | 0.0008 | - | - | - | - | - | 0.48 | - | Nb+V+Ti = 0.15% max | N. OTE : ¦ U. NTUK SEISMIC GRADE (S0) ¦ Item Seismic Category 1 and 2 ¦ Min % Elongation after fracture \n5.65 √S0 25 ¦ Max yield to tensile ratio (YS/TS) 0.8 ¦ Yield Stress ReL ¦ Grade 300 S0 399 Mpa ¦ Grade 350 S0 466 Mpa ¦ Min Charpy V-Notch impact energy \n(note 2, 4, 5) 70J @ 0°C average, \n50J @0°C individual
AS 3678 (2016) | 450 L20 | 8 - 50 | > 20 ≤ 32 | 20 | 32 | HS | TMCP | STRUCTURAL STEEL - HOT-ROLLED PLATES, FLOORPLATES AND SLABS | 420 | - | 500 | - | - | - | - | - | - | - | - | - | 18B | - | - | - | - | - | - | - | - | - | - | - | - | - | - | 27 | - | - | - | - | - | - | - | 0.22 | - | 0.55 | - | 1.8 | 0.04 | 0.03 | - | 0.04 | - | 0.6 | - | 0.25 | - | 0.50 | 0.35 | - | 0.1 | - | 0.06 | - | 0.1 | 0.0008 | - | - | - | - | - | 0.48 | - | Nb+V+Ti = 0.15% max | N. OTE : ¦ U. NTUK SEISMIC GRADE (S0) ¦ Item Seismic Category 1 and 2 ¦ Min % Elongation after fracture \n5.65 √S0 25 ¦ Max yield to tensile ratio (YS/TS) 0.8 ¦ Yield Stress ReL ¦ Grade 300 S0 399 Mpa ¦ Grade 350 S0 466 Mpa ¦ Min Charpy V-Notch impact energy \n(note 2, 4, 5) 70J @ 0°C average, \n50J @0°C individual
AS 3678 (2016) | 450 L40 | 8 - 50 | > 32 ≤ 50 | 32 | 50 | HS | TMCP | STRUCTURAL STEEL - HOT-ROLLED PLATES, FLOORPLATES AND SLABS | 400 | - | 500 | - | - | - | - | - | - | - | - | - | 18B | - | - | - | - | - | - | - | - | - | - | - | - | - | - | - | - | - | 27 | - | - | - | - | 0.22 | - | 0.55 | - | 1.8 | 0.04 | 0.03 | - | 0.04 | - | 0.6 | - | 0.25 | - | 0.50 | 0.35 | - | 0.1 | - | 0.06 | - | 0.1 | 0.0008 | - | - | - | - | - | 0.48 | - | Nb+V+Ti = 0.15% max | N. OTE : ¦ U. NTUK SEISMIC GRADE (S0) ¦ Item Seismic Category 1 and 2 ¦ Min % Elongation after fracture \n5.65 √S0 25 ¦ Max yield to tensile ratio (YS/TS) 0.8 ¦ Yield Stress ReL ¦ Grade 300 S0 399 Mpa ¦ Grade 350 S0 466 Mpa ¦ Min Charpy V-Notch impact energy \n(note 2, 4, 5) 70J @ 0°C average, \n50J @0°C individual
AS 3678 (2016) | 450 S0c | 8 - 50 | > 32 ≤ 50 | 32 | 50 | HS | TMCP | STRUCTURAL STEEL - HOT-ROLLED PLATES, FLOORPLATES AND SLABS | 400 | - | 500 | - | - | - | - | - | - | - | - | - | 18B | - | - | - | - | - | - | - | - | - | - | 70 | - | - | - | - | - | - | - | - | - | - | - | 0.22 | - | 0.55 | - | 1.8 | 0.04 | 0.03 | - | 0.04 | - | 0.6 | - | 0.25 | - | 0.50 | 0.35 | - | 0.1 | - | 0.06 | - | 0.1 | 0.0008 | - | - | - | - | - | 0.48 | - | Nb+V+Ti = 0.15% max | N. OTE : ¦ U. NTUK SEISMIC GRADE (S0) ¦ Item Seismic Category 1 and 2 ¦ Min % Elongation after fracture \n5.65 √S0 25 ¦ Max yield to tensile ratio (YS/TS) 0.8 ¦ Yield Stress ReL ¦ Grade 300 S0 399 Mpa ¦ Grade 350 S0 466 Mpa ¦ Min Charpy V-Notch impact energy \n(note 2, 4, 5) 70J @ 0°C average, \n50J @0°C individual
AS 3678 (2016) | WR 350/ | 8 - 60 | ≤ 8 | 0 | 8 | HS | CR | STRUCTURAL STEEL - HOT-ROLLED PLATES, FLOORPLATES AND SLABS | 340 | - | 450 | - | - | - | - | - | - | - | - | - | 20B | - | - | - | - | - | - | - | - | - | - | - | - | - | - | - | - | - | - | - | - | - | - | 0.14 | - | 0.15-0.75 | - | 1.7 | 0.16 | 0.03D | - | 0.04 | - | 0.15-0.50 | - | 0.35-1.05 | - | 0.55 | 0.1 | - | 0.1 | - | 0.06 | - | 0.1 | 0.0008 | - | - | - | - | - | - | - | Nb+V+Ti = 0.15% max | N. OTE : ¦ U. NTUK SEISMIC GRADE (S0) ¦ Item Seismic Category 1 and 2 ¦ Min % Elongation after fracture \n5.65 √S0 25 ¦ Max yield to tensile ratio (YS/TS) 0.8 ¦ Yield Stress ReL ¦ Grade 300 S0 399 Mpa ¦ Grade 350 S0 466 Mpa ¦ Min Charpy V-Notch impact energy \n(note 2, 4, 5) 70J @ 0°C average, \n50J @0°C individual
AS 3678 (2016) | WR 350/ | 8 - 60 | > 8 ≤ 12 | 8 | 12 | HS | CR | STRUCTURAL STEEL - HOT-ROLLED PLATES, FLOORPLATES AND SLABS | 340 | - | 450 | - | - | - | - | - | - | - | - | - | 20B | - | - | - | - | - | - | - | - | - | - | - | - | - | - | - | - | - | - | - | - | - | - | 0.14 | - | 0.15-0.75 | - | 1.7 | 0.16 | 0.03D | - | 0.04 | - | 0.15-0.50 | - | 0.35-1.05 | - | 0.55 | 0.1 | - | 0.1 | - | 0.06 | - | 0.1 | 0.0008 | - | - | - | - | - | - | - | Nb+V+Ti = 0.15% max | N. OTE : ¦ U. NTUK SEISMIC GRADE (S0) ¦ Item Seismic Category 1 and 2 ¦ Min % Elongation after fracture \n5.65 √S0 25 ¦ Max yield to tensile ratio (YS/TS) 0.8 ¦ Yield Stress ReL ¦ Grade 300 S0 399 Mpa ¦ Grade 350 S0 466 Mpa ¦ Min Charpy V-Notch impact energy \n(note 2, 4, 5) 70J @ 0°C average, \n50J @0°C individual
AS 3678 (2016) | WR350 L0 | 8 - 60 | > 12 ≤ 20 | 12 | 20 | HS | CR | STRUCTURAL STEEL - HOT-ROLLED PLATES, FLOORPLATES AND SLABS | 340 | - | 450 | - | - | - | - | - | - | - | - | - | 20B | - | - | - | - | - | - | - | - | - | - | 27 | - | - | - | - | - | - | - | - | - | - | - | 0.14 | - | 0.15-0.75 | - | 1.7 | 0.16 | 0.03D | - | 0.04 | - | 0.15-0.50 | - | 0.35-1.05 | - | 0.55 | 0.1 | - | 0.1 | - | 0.06 | - | 0.1 | 0.0008 | - | - | - | - | - | - | - | Nb+V+Ti = 0.15% max | N. OTE : ¦ U. NTUK SEISMIC GRADE (S0) ¦ Item Seismic Category 1 and 2 ¦ Min % Elongation after fracture \n5.65 √S0 25 ¦ Max yield to tensile ratio (YS/TS) 0.8 ¦ Yield Stress ReL ¦ Grade 300 S0 399 Mpa ¦ Grade 350 S0 466 Mpa ¦ Min Charpy V-Notch impact energy \n(note 2, 4, 5) 70J @ 0°C average, \n50J @0°C individual
AS 3678 (2016) | WR350 L15 | 8 - 60 | > 20 ≤ 32 | 20 | 32 | HS | CR | STRUCTURAL STEEL - HOT-ROLLED PLATES, FLOORPLATES AND SLABS | 340 | - | 450 | - | - | - | - | - | - | - | - | - | 20B | - | - | - | - | - | - | - | - | - | - | - | - | - | 27 | - | - | - | - | - | - | - | - | 0.14 | - | 0.15-0.75 | - | 1.7 | 0.04 | 0.03D | - | 0.04 | - | 0.15-0.50 | - | 0.35-1.05 | - | 0.55 | 0.1 | - | 0.1 | - | 0.06 | - | 0.1 | 0.0008 | - | - | - | - | - | - | - | Nb+V+Ti = 0.15% max | N. OTE : ¦ U. NTUK SEISMIC GRADE (S0) ¦ Item Seismic Category 1 and 2 ¦ Min % Elongation after fracture \n5.65 √S0 25 ¦ Max yield to tensile ratio (YS/TS) 0.8 ¦ Yield Stress ReL ¦ Grade 300 S0 399 Mpa ¦ Grade 350 S0 466 Mpa ¦ Min Charpy V-Notch impact energy \n(note 2, 4, 5) 70J @ 0°C average, \n50J @0°C individual
AS 3678 (2016) | WR350 L20 | 8 - 60 | > 32 ≤ 50 | 32 | 50 | HS | CR | STRUCTURAL STEEL - HOT-ROLLED PLATES, FLOORPLATES AND SLABS | 340 | - | 450 | - | - | - | - | - | - | - | - | - | 20B | - | - | - | - | - | - | - | - | - | - | - | - | - | - | 27 | - | - | - | - | - | - | - | 0.14 | - | 0.15-0.75 | - | 1.7 | 0.04 | 0.03D | - | 0.04 | - | 0.15-0.50 | - | 0.35-1.05 | - | 0.55 | 0.1 | - | 0.1 | - | 0.06 | - | 0.1 | 0.0008 | - | - | - | - | - | - | - | Nb+V+Ti = 0.15% max | N. OTE : ¦ U. NTUK SEISMIC GRADE (S0) ¦ Item Seismic Category 1 and 2 ¦ Min % Elongation after fracture \n5.65 √S0 25 ¦ Max yield to tensile ratio (YS/TS) 0.8 ¦ Yield Stress ReL ¦ Grade 300 S0 399 Mpa ¦ Grade 350 S0 466 Mpa ¦ Min Charpy V-Notch impact energy \n(note 2, 4, 5) 70J @ 0°C average, \n50J @0°C individual
AS 3678 (2016) | WR350 L40 | 8 - 60 | > 50 ≤ 80 | 50 | 80 | HS | CR | STRUCTURAL STEEL - HOT-ROLLED PLATES, FLOORPLATES AND SLABS | 340 | - | 450 | - | - | - | - | - | - | - | - | - | 20B | - | - | - | - | - | - | - | - | - | - | - | - | - | - | - | - | - | 27 | - | - | - | - | 0.14 | - | 0.15-0.75 | - | 1.7 | 0.04 | 0.03D | - | 0.04 | - | 0.15-0.50 | - | 0.35-1.05 | - | 0.55 | 0.1 | - | 0.1 | - | 0.06 | - | 0.1 | 0.0008 | - | - | - | - | - | - | - | Nb+V+Ti = 0.15% max | N. OTE : ¦ U. NTUK SEISMIC GRADE (S0) ¦ Item Seismic Category 1 and 2 ¦ Min % Elongation after fracture \n5.65 √S0 25 ¦ Max yield to tensile ratio (YS/TS) 0.8 ¦ Yield Stress ReL ¦ Grade 300 S0 399 Mpa ¦ Grade 350 S0 466 Mpa ¦ Min Charpy V-Notch impact energy \n(note 2, 4, 5) 70J @ 0°C average, \n50J @0°C individual
AS 1594 (2016) | HA 250 HU 250 | 5 - 16 | ≤ 3 | 0 | 3 | MS | AR | HOT-ROLLED STEEL FLAT PRODUCT | - | 250 | - | 350 | - | - | - | 16 | - | 22 | - | 20 | - | - | - | - | - | - | - | - | - | - | - | - | - | - | - | - | - | - | - | - | √ | - | - | 0.2 | - | 0.35 | - | 1.2 | 0.04 | 0.03 | - | 0.04 | - | 0.25 | - | 0.25 | - | 0.25 | 0.05 | - | 0.1 | - | 0.01 | - | - | 0.0008 | - | - | - | - | - | 0.39 | - | Nb+V = 0.030 max Cu+Ni+Mo = 0.60 max | N. OTE : ¦ U. NTUK SEISMIC GRADE (S0) ¦ Item Seismic Category 1 and 2 ¦ Min % Elongation after fracture \n5.65 √S0 25 ¦ Max yield to tensile ratio (YS/TS) 0.8 ¦ Yield Stress ReL ¦ Grade 300 S0 399 Mpa ¦ Grade 350 S0 466 Mpa ¦ Min Charpy V-Notch impact energy \n(note 2, 4, 5) 70J @ 0°C average, \n50J @0°C individual
AS 1594 (2016) | HA 250 HU 250 | 5 - 16 | > 3 ≤ 5 | 3 | 5 | MS | AR | HOT-ROLLED STEEL FLAT PRODUCT | - | 250 | - | 350 | - | - | - | 17 | - | 26 | - | 24 | - | - | - | - | - | - | - | - | - | - | - | - | - | - | - | - | - | - | - | - | √ | - | - | 0.2 | - | 0.35 | - | 1.2 | 0.04 | 0.03 | - | 0.04 | - | 0.25 | - | 0.25 | - | 0.25 | 0.05 | - | 0.1 | - | 0.01 | - | - | 0.0008 | - | - | - | - | - | 0.39 | - | Nb+V = 0.030 max Cu+Ni+Mo = 0.60 max | N. OTE : ¦ U. NTUK SEISMIC GRADE (S0) ¦ Item Seismic Category 1 and 2 ¦ Min % Elongation after fracture \n5.65 √S0 25 ¦ Max yield to tensile ratio (YS/TS) 0.8 ¦ Yield Stress ReL ¦ Grade 300 S0 399 Mpa ¦ Grade 350 S0 466 Mpa ¦ Min Charpy V-Notch impact energy \n(note 2, 4, 5) 70J @ 0°C average, \n50J @0°C individual
AS 1594 (2016) | HA 250 HU 250 | 5 - 16 | > 5 | 5 | 99999 | MS | AR | HOT-ROLLED STEEL FLAT PRODUCT | - | 250 | - | 350 | - | - | - | 17 | - | 26 | - | 24 | - | - | - | - | - | - | - | - | - | - | - | - | - | - | - | - | - | - | - | - | - | - | - | 0.2 | - | 0.35 | - | 1.2 | 0.04 | 0.03 | - | 0.04 | - | 0.25 | - | 0.25 | - | 0.25 | 0.05 | - | 0.1 | - | 0.01 | - | - | 0.0008 | - | - | - | - | - | 0.39 | - | Nb+V = 0.030 max Cu+Ni+Mo = 0.60 max | N. OTE : ¦ U. NTUK SEISMIC GRADE (S0) ¦ Item Seismic Category 1 and 2 ¦ Min % Elongation after fracture \n5.65 √S0 25 ¦ Max yield to tensile ratio (YS/TS) 0.8 ¦ Yield Stress ReL ¦ Grade 300 S0 399 Mpa ¦ Grade 350 S0 466 Mpa ¦ Min Charpy V-Notch impact energy \n(note 2, 4, 5) 70J @ 0°C average, \n50J @0°C individual
AS 1594 (2016) | HA 300 HU 300 | 5 - 16 | ≤ 3 | 0 | 3 | MS | CR | HOT-ROLLED STEEL FLAT PRODUCT | - | 300 | - | 400 | - | - | - | 15 | - | 20 | - | 18 | - | - | - | - | - | - | - | - | - | - | - | - | - | - | - | - | - | - | - | - | √ | - | - | 0.2 | - | 0.35 | - | 1.6 | 0.04 | 0.03 | - | 0.04 | - | 0.25 | - | 0.25 | - | 0.25 | 0.05 | - | 0.1 | - | 0.01 | - | - | 0.0008 | - | - | - | - | - | 0.39 | - | Nb+V = 0.030 max Cu+Ni+Mo = 0.60 max | N. OTE : ¦ U. NTUK SEISMIC GRADE (S0) ¦ Item Seismic Category 1 and 2 ¦ Min % Elongation after fracture \n5.65 √S0 25 ¦ Max yield to tensile ratio (YS/TS) 0.8 ¦ Yield Stress ReL ¦ Grade 300 S0 399 Mpa ¦ Grade 350 S0 466 Mpa ¦ Min Charpy V-Notch impact energy \n(note 2, 4, 5) 70J @ 0°C average, \n50J @0°C individual
AS 1594 (2016) | HA 300 HU 300 | 5 - 16 | > 3 ≤ 5 | 3 | 5 | MS | CR | HOT-ROLLED STEEL FLAT PRODUCT | - | 300 | - | 400 | - | - | - | 16 | - | 24 | - | 22 | - | - | - | - | - | - | - | - | - | - | - | - | - | - | - | - | - | - | - | - | - | - | - | 0.2 | - | 0.35 | - | 1.6 | 0.04 | 0.03 | - | 0.04 | - | 0.25 | - | 0.25 | - | 0.25 | 0.05 | - | 0.1 | - | 0.01 | - | - | 0.0008 | - | - | - | - | - | 0.39 | - | Nb+V = 0.030 max Cu+Ni+Mo = 0.60 max | N. OTE : ¦ U. NTUK SEISMIC GRADE (S0) ¦ Item Seismic Category 1 and 2 ¦ Min % Elongation after fracture \n5.65 √S0 25 ¦ Max yield to tensile ratio (YS/TS) 0.8 ¦ Yield Stress ReL ¦ Grade 300 S0 399 Mpa ¦ Grade 350 S0 466 Mpa ¦ Min Charpy V-Notch impact energy \n(note 2, 4, 5) 70J @ 0°C average, \n50J @0°C individual
AS 1594 (2016) | HA 300 HU 300 | 5 - 16 | > 5 | 5 | 99999 | MS | CR | HOT-ROLLED STEEL FLAT PRODUCT | - | 300 | - | 400 | - | - | - | 16 | - | 24 | - | 22 | - | - | - | - | - | - | - | - | - | - | - | - | - | - | - | - | - | - | - | - | - | - | - | 0.2 | - | 0.35 | - | 1.6 | 0.04 | 0.03 | - | 0.04 | - | 0.25 | - | 0.25 | - | 0.25 | 0.05 | - | 0.1 | - | 0.01 | - | - | 0.0008 | - | - | - | - | - | 0.39 | - | Nb+V = 0.030 max Cu+Ni+Mo = 0.60 max | N. OTE : ¦ U. NTUK SEISMIC GRADE (S0) ¦ Item Seismic Category 1 and 2 ¦ Min % Elongation after fracture \n5.65 √S0 25 ¦ Max yield to tensile ratio (YS/TS) 0.8 ¦ Yield Stress ReL ¦ Grade 300 S0 399 Mpa ¦ Grade 350 S0 466 Mpa ¦ Min Charpy V-Notch impact energy \n(note 2, 4, 5) 70J @ 0°C average, \n50J @0°C individual
AS 1594 (2016) | HA 350 | 6 - 12 | ≤ 3 | 0 | 3 | HS | CR | HOT-ROLLED STEEL FLAT PRODUCT | - | 350 | - | 430 | - | - | - | 14 | - | 18 | - | 16 | - | - | - | - | - | - | - | - | - | - | - | - | - | - | - | - | - | - | - | - | - | - | - | 0.2 | - | 0.35 | - | 1.6 | 0.04 | 0.03 | - | - | - | 0.25 | - | 0.25 | - | 0.25 | 0.05 | - | 0.1 | - | - | - | 0.1 | 0.0008 | - | - | - | - | - | 0.44 | - | Nb+V+Ti = 0.15 max Cu+Ni+Mo = 0.60 max | N. OTE : ¦ U. NTUK SEISMIC GRADE (S0) ¦ Item Seismic Category 1 and 2 ¦ Min % Elongation after fracture \n5.65 √S0 25 ¦ Max yield to tensile ratio (YS/TS) 0.8 ¦ Yield Stress ReL ¦ Grade 300 S0 399 Mpa ¦ Grade 350 S0 466 Mpa ¦ Min Charpy V-Notch impact energy \n(note 2, 4, 5) 70J @ 0°C average, \n50J @0°C individual
AS 1594 (2016) | HA 350 | 6 - 12 | > 3 ≤ 5 | 3 | 5 | HS | CR | HOT-ROLLED STEEL FLAT PRODUCT | - | 350 | - | 430 | - | - | - | 15 | - | 22 | - | 20 | - | - | - | - | - | - | - | - | - | - | - | - | - | - | - | - | - | - | - | - | - | - | - | 0.2 | - | 0.35 | - | 1.6 | 0.04 | 0.03 | - | - | - | 0.25 | - | 0.25 | - | 0.25 | 0.05 | - | 0.1 | - | - | - | 0.1 | 0.0008 | - | - | - | - | - | 0.44 | - | Nb+V+Ti = 0.15 max Cu+Ni+Mo = 0.60 max | N. OTE : ¦ U. NTUK SEISMIC GRADE (S0) ¦ Item Seismic Category 1 and 2 ¦ Min % Elongation after fracture \n5.65 √S0 25 ¦ Max yield to tensile ratio (YS/TS) 0.8 ¦ Yield Stress ReL ¦ Grade 300 S0 399 Mpa ¦ Grade 350 S0 466 Mpa ¦ Min Charpy V-Notch impact energy \n(note 2, 4, 5) 70J @ 0°C average, \n50J @0°C individual
AS 1594 (2016) | HA 350 | 6 - 12 | > 5 | 5 | 99999 | HS | CR | HOT-ROLLED STEEL FLAT PRODUCT | - | 350 | - | 430 | - | - | - | 15 | - | 22 | - | 20 | - | - | - | - | - | - | - | - | - | - | - | - | - | - | - | - | - | - | - | - | - | - | - | 0.2 | - | 0.35 | - | 1.6 | 0.04 | 0.03 | - | - | - | 0.25 | - | 0.25 | - | 0.25 | 0.05 | - | 0.1 | - | - | - | 0.1 | 0.0008 | - | - | - | - | - | 0.44 | - | Nb+V+Ti = 0.15 max Cu+Ni+Mo = 0.60 max | N. OTE : ¦ U. NTUK SEISMIC GRADE (S0) ¦ Item Seismic Category 1 and 2 ¦ Min % Elongation after fracture \n5.65 √S0 25 ¦ Max yield to tensile ratio (YS/TS) 0.8 ¦ Yield Stress ReL ¦ Grade 300 S0 399 Mpa ¦ Grade 350 S0 466 Mpa ¦ Min Charpy V-Notch impact energy \n(note 2, 4, 5) 70J @ 0°C average, \n50J @0°C individual
AS 1594 (2016) | HA 350 | 6 - 12 | > 5 | 5 | 99999 | HS | CR | HOT-ROLLED STEEL FLAT PRODUCT | - | 350 | - | 430 | - | - | - | 15 | - | 22 | - | Max YIELD STRESS (note 2) | - | - | - | - | - | - | - | - | - | - | - | - | - | - | - | Grade 250 S0 | - | - | - | - | - | - | - | 0.2 | - | 0.35 | - | 1.6 | 0.04 | 0.03 | - | - | - | 0.25 | - | 0.25 | - | 0.25 | 0.05 | - | 0.1 | - | - | - | 0.1 | 0.0008 | - | - | - | - | - | 0.44 | - | Nb+V+Ti = 0.15 max Cu+Ni+Mo = 0.60 max | N. OTE : ¦ U. NTUK SEISMIC GRADE (S0) ¦ Item Seismic Category 1 and 2 ¦ Min % Elongation after fracture \n5.65 √S0 25 ¦ Max yield to tensile ratio (YS/TS) 0.8 ¦ Yield Stress ReL ¦ Grade 300 S0 399 Mpa ¦ Grade 350 S0 466 Mpa ¦ Min Charpy V-Notch impact energy \n(note 2, 4, 5) 70J @ 0°C average, \n50J @0°C individual
BS 4360 (1986) | 40 A | 5 - 80 | ≤ 16 | 0 | 16 | MS | AR | SPECIFICATION FOR WELDABLE STRUCTURAL STEEL | 235 | - | 340 | - | 500 | - | 22A | - | - | - | 25B | - | 25 | - | - | - | - | - | - | - | - | - | - | - | - | - | - | - | - | - | - | - | - | - | - | 0.22 | - | 0.5 | - | 1.6 | 0.05 | 0.05 | - | - | - | - | - | - | - | - | - | - | - | - | - | - | - | - | - | - | - | - | - | - | - | - | -
BS 4360 (1986) | 40 A | 5 - 80 | > 16 ≤ 40 | 16 | 40 | MS | AR | SPECIFICATION FOR WELDABLE STRUCTURAL STEEL | 225 | - | 340 | - | 500 | - | 22 | - | - | - | 25 | - | 25 | - | - | - | - | - | - | - | - | - | - | - | - | - | - | - | - | - | - | - | - | - | - | 0.22 | - | 0.5 | - | 1.6 | 0.05 | 0.05 | - | - | - | - | - | - | - | - | - | - | - | - | - | - | - | - | - | - | - | - | - | - | - | - | -
BS 4360 (1986) | 40 A | 5 - 80 | > 40 ≤ 63 | 40 | 63 | MS | AR | SPECIFICATION FOR WELDABLE STRUCTURAL STEEL | 215 | - | 340 | - | 500 | - | 22 | - | - | - | 25 | - | 25 | - | - | - | - | - | - | - | - | - | - | - | - | - | - | - | - | - | - | - | - | - | - | 0.22 | - | 0.5 | - | 1.6 | 0.05 | 0.05 | - | - | - | - | - | - | - | - | - | - | - | - | - | - | - | - | - | - | - | - | - | - | - | - | -
BS 4360 (1986) | 40 A | 5 - 80 | > 63 ≤ 100 | 63 | 100 | MS | AR | SPECIFICATION FOR WELDABLE STRUCTURAL STEEL | 205 | - | 340 | - | 500 | - | 22 | - | - | - | 25 | - | 25 | - | - | - | - | - | - | - | - | - | - | - | - | - | - | - | - | - | - | - | - | - | - | 0.22 | - | 0.5 | - | 1.6 | 0.05 | 0.05 | - | - | - | - | - | - | - | - | - | - | - | - | - | - | - | - | - | - | - | - | - | - | - | - | -
BS 4360 (1986) | 40 A | 5 - 80 | > 100 ≤ 150 | 100 | 150 | MS | AR | SPECIFICATION FOR WELDABLE STRUCTURAL STEEL | 185 | - | 340 | - | 500 | - | 22 | - | - | - | 25 | - | 25 | - | - | - | - | - | - | - | - | - | - | - | - | - | - | - | - | - | - | - | - | - | - | 0.22 | - | 0.5 | - | 1.6 | 0.05 | 0.05 | - | - | - | - | - | - | - | - | - | - | - | - | - | - | - | - | - | - | - | - | - | - | - | - | -
BS 4360 (1986) | 40 B | 5 - 80 | ≤ 16 | 0 | 16 | MS | AR | SPECIFICATION FOR WELDABLE STRUCTURAL STEEL | 235 | - | 340 | - | 500 | - | 22A | - | - | - | 25B | - | 25 | - | - | - | - | - | - | - | - | 27I | - | - | - | - | - | - | - | - | - | - | - | - | - | 0.2 | - | 0.5 | - | 1.5 | 0.05 | 0.05 | - | - | - | - | - | - | - | - | - | - | - | - | - | - | - | - | - | - | - | - | - | - | - | - | -
BS 4360 (1986) | 40 B | 5 - 80 | > 16 ≤ 40 | 16 | 40 | MS | AR | SPECIFICATION FOR WELDABLE STRUCTURAL STEEL | 225 | - | 340 | - | 500 | - | 22 | - | - | - | 25 | - | 25 | - | - | - | - | - | - | - | - | 27I | - | - | - | - | - | - | - | - | - | - | - | - | - | 0.2 | - | 0.5 | - | 1.5 | 0.05 | 0.05 | - | - | - | - | - | - | - | - | - | - | - | - | - | - | - | - | - | - | - | - | - | - | - | - | -
BS 4360 (1986) | 40 B | 5 - 80 | > 40 ≤ 63 | 40 | 63 | MS | AR | SPECIFICATION FOR WELDABLE STRUCTURAL STEEL | 215 | - | 340 | - | 500 | - | 22 | - | - | - | 25 | - | 25 | - | - | - | - | - | - | - | - | 27I | - | - | - | - | - | - | - | - | - | - | - | - | - | 0.2 | - | 0.5 | - | 1.5 | 0.05 | 0.05 | - | - | - | - | - | - | - | - | - | - | - | - | - | - | - | - | - | - | - | - | - | - | - | - | -
BS 4360 (1986) | 40 B | 5 - 80 | > 63 ≤ 100 | 63 | 100 | MS | AR | SPECIFICATION FOR WELDABLE STRUCTURAL STEEL | 205 | - | 340 | - | 500 | - | 22 | - | - | - | 25 | - | 25 | - | - | - | - | - | - | - | - | 27I | - | - | - | - | - | - | - | - | - | - | - | - | - | 0.2 | - | 0.5 | - | 1.5 | 0.05 | 0.05 | - | - | - | - | - | - | - | - | - | - | - | - | - | - | - | - | - | - | - | - | - | - | - | - | -
BS 4360 (1986) | 40 B | 5 - 80 | > 100 ≤ 150 | 100 | 150 | MS | AR | SPECIFICATION FOR WELDABLE STRUCTURAL STEEL | 185 | - | 340 | - | 500 | - | 22 | - | - | - | 25 | - | 25 | - | - | - | - | - | - | - | - | 27I | - | - | - | - | - | - | - | - | - | - | - | - | - | 0.2 | - | 0.5 | - | 1.5 | 0.05 | 0.05 | - | - | - | - | - | - | - | - | - | - | - | - | - | - | - | - | - | - | - | - | - | - | - | - | -
BS 4360 (1986) | 40 C | 5 - 80 | ≤ 16 | 0 | 16 | MS | AR | SPECIFICATION FOR WELDABLE STRUCTURAL STEEL | 235 | - | 340 | - | 500 | - | 22A | - | - | - | 25B | - | 25 | - | - | - | - | - | - | - | - | - | - | 27 | - | - | - | - | - | - | - | - | - | - | - | 0.18 | - | 0.5 | - | 1.5 | 0.04 | 0.04 | - | - | - | - | - | - | - | - | - | - | - | - | - | - | - | - | - | - | - | - | - | - | - | - | -
BS 4360 (1986) | 40 C | 5 - 80 | > 16 ≤ 40 | 16 | 40 | MS | AR | SPECIFICATION FOR WELDABLE STRUCTURAL STEEL | 225D | - | 340 | - | 500 | - | 22 | - | - | - | 25 | - | 25 | - | - | - | - | - | - | - | - | - | - | 27 | - | - | - | - | - | - | - | - | - | - | - | 0.18 | - | 0.5 | - | 1.5 | 0.04 | 0.04 | - | - | - | - | - | - | - | - | - | - | - | - | - | - | - | - | - | - | - | - | - | - | - | - | -
BS 4360 (1986) | 40 C | 5 - 80 | > 40 ≤ 63 | 40 | 63 | MS | AR | SPECIFICATION FOR WELDABLE STRUCTURAL STEEL | 215 | - | 340 | - | 500 | - | 22 | - | - | - | 25 | - | 25 | - | - | - | - | - | - | - | - | - | - | 27 | - | - | - | - | - | - | - | - | - | - | - | 0.18 | - | 0.5 | - | 1.5 | 0.04 | 0.04 | - | - | - | - | - | - | - | - | - | - | - | - | - | - | - | - | - | - | - | - | - | - | - | - | -
BS 4360 (1986) | 40 C | 5 - 80 | > 63 ≤ 100 | 63 | 100 | MS | AR | SPECIFICATION FOR WELDABLE STRUCTURAL STEEL | 210 | - | 340 | - | 500 | - | 22 | - | - | - | 25 | - | 25 | - | - | - | - | - | - | - | - | - | - | 27 | - | - | - | - | - | - | - | - | - | - | - | 0.18 | - | 0.5 | - | 1.5 | 0.04 | 0.04 | - | - | - | - | - | - | - | - | - | - | - | - | - | - | - | - | - | - | - | - | - | - | - | - | -
BS 4360 (1986) | 40 C | 5 - 80 | > 100 ≤ 150 | 100 | 150 | MS | AR | SPECIFICATION FOR WELDABLE STRUCTURAL STEEL | 185 | - | 340 | - | 500 | - | 22 | - | - | - | 25 | - | 25 | - | - | - | - | - | - | - | - | - | - | 27 | - | - | - | - | - | - | - | - | - | - | - | 0.18 | - | 0.5 | - | 1.5 | 0.04 | 0.04 | - | - | - | - | - | - | - | - | - | - | - | - | - | - | - | - | - | - | - | - | - | - | - | - | -
BS 4360 (1986) | 40 D | 8 - 80 | ≤ 16 | 0 | 16 | MS | N/NR | SPECIFICATION FOR WELDABLE STRUCTURAL STEEL | 235 | - | 340 | - | 500 | - | 22A | - | - | - | 25B | - | 25 | - | - | - | - | - | - | - | - | - | - | - | - | - | - | 27 | - | - | - | - | - | - | - | 0.16 | - | 0.5 | - | 1.5 | 0.04 | 0.04 | - | - | - | - | - | - | - | - | - | - | - | - | - | - | - | - | - | - | - | - | - | - | - | - | -
BS 4360 (1986) | 40 D | 8 - 80 | > 16 ≤ 40 | 16 | 40 | MS | N/NR | SPECIFICATION FOR WELDABLE STRUCTURAL STEEL | 225 | - | 340 | - | 500 | - | 22 | - | - | - | 25 | - | 25 | - | - | - | - | - | - | - | - | - | - | - | - | - | - | 27 | - | - | - | - | - | - | - | 0.16 | - | 0.5 | - | 1.5 | 0.04 | 0.04 | - | - | - | - | - | - | - | - | - | - | - | - | - | - | - | - | - | - | - | - | - | - | - | - | -
BS 4360 (1986) | 40 D | 8 - 80 | > 40 ≤ 63 | 40 | 63 | MS | N/NR | SPECIFICATION FOR WELDABLE STRUCTURAL STEEL | 215 | - | 340 | - | 500 | - | 22 | - | - | - | 25 | - | 25 | - | - | - | - | - | - | - | - | - | - | - | - | - | - | 27 | - | - | - | - | - | - | - | 0.16 | - | 0.5 | - | 1.5 | 0.04 | 0.04 | - | - | - | - | - | - | - | - | - | - | - | - | - | - | - | - | - | - | - | - | - | - | - | - | -
BS 4360 (1986) | 40 D | 8 - 80 | > 63 ≤ 100 | 63 | 100 | MS | N/NR | SPECIFICATION FOR WELDABLE STRUCTURAL STEEL | 215 | - | 340 | - | 500 | - | 22 | - | - | - | 25 | - | 25 | - | - | - | - | - | - | - | - | - | - | - | - | - | - | 27 | - | - | - | - | - | - | - | 0.16 | - | 0.5 | - | 1.5 | 0.04 | 0.04 | - | - | - | - | - | - | - | - | - | - | - | - | - | - | - | - | - | - | - | - | - | - | - | - | -
BS 4360 (1986) | 40 D | 8 - 80 | > 100 ≤ 150 | 100 | 150 | MS | N/NR | SPECIFICATION FOR WELDABLE STRUCTURAL STEEL | 205 | - | 340 | - | 500 | - | 22 | - | - | - | 25 | - | 25 | - | - | - | - | - | - | - | - | - | - | - | - | - | - | 27 | - | - | - | - | - | - | - | 0.16 | - | 0.5 | - | 1.5 | 0.04 | 0.04 | - | - | - | - | - | - | - | - | - | - | - | - | - | - | - | - | - | - | - | - | - | - | - | - | -
BS 4360 (1986) | 43 A | 5 - 80 | ≤ 16 | 0 | 16 | MS | AR | SPECIFICATION FOR WELDABLE STRUCTURAL STEEL | 275 | - | 430 | - | 580 | - | 20A | - | - | - | 23B | - | 22 | - | - | - | - | - | - | - | - | - | - | - | - | - | - | - | - | - | - | - | - | - | - | 0.25 | - | 0.5 | - | 1.6 | 0.05 | 0.05 | - | - | - | - | - | - | - | - | - | - | - | - | - | - | - | - | - | - | - | - | - | - | - | - | -
BS 4360 (1986) | 43 A | 5 - 80 | > 16 ≤ 40 | 16 | 40 | MS | AR | SPECIFICATION FOR WELDABLE STRUCTURAL STEEL | 265 | - | 430 | - | 580 | - | 20 | - | - | - | 23 | - | 22 | - | - | - | - | - | - | - | - | - | - | - | - | - | - | - | - | - | - | - | - | - | - | 0.25 | - | 0.5 | - | 1.6 | 0.05 | 0.05 | - | - | - | - | - | - | - | - | - | - | - | - | - | - | - | - | - | - | - | - | - | - | - | - | -
BS 4360 (1986) | 43 A | 5 - 80 | > 40 ≤ 63 | 40 | 63 | MS | AR | SPECIFICATION FOR WELDABLE STRUCTURAL STEEL | 255 | - | 430 | - | 580 | - | 20 | - | - | - | 23 | - | 22 | - | - | - | - | - | - | - | - | - | - | - | - | - | - | - | - | - | - | - | - | - | - | 0.25 | - | 0.5 | - | 1.6 | 0.05 | 0.05 | - | - | - | - | - | - | - | - | - | - | - | - | - | - | - | - | - | - | - | - | - | - | - | - | -
BS 4360 (1986) | 43 A | 5 - 80 | > 63 ≤ 100 | 63 | 100 | MS | AR | SPECIFICATION FOR WELDABLE STRUCTURAL STEEL | 245 | - | 430 | - | 580 | - | 20 | - | - | - | 23 | - | 22 | - | - | - | - | - | - | - | - | - | - | - | - | - | - | - | - | - | - | - | - | - | - | 0.25 | - | 0.5 | - | 1.6 | 0.05 | 0.05 | - | - | - | - | - | - | - | - | - | - | - | - | - | - | - | - | - | - | - | - | - | - | - | - | -
BS 4360 (1986) | 43 A | 5 - 80 | > 100 ≤ 150 | 100 | 150 | MS | AR | SPECIFICATION FOR WELDABLE STRUCTURAL STEEL | 225 | - | 410 | - | 580 | - | 20 | - | - | - | 23 | - | 22 | - | - | - | - | - | - | - | - | - | - | - | - | - | - | - | - | - | - | - | - | - | - | 0.25 | - | 0.5 | - | 1.6 | 0.05 | 0.05 | - | - | - | - | - | - | - | - | - | - | - | - | - | - | - | - | - | - | - | - | - | - | - | - | -
BS 4360 (1986) | 43 B | 5 - 80 | ≤ 16 | 0 | 16 | MS | AR | SPECIFICATION FOR WELDABLE STRUCTURAL STEEL | 275 | - | 430 | - | 580 | - | 20A | - | - | - | 23B | - | 22 | - | - | - | - | - | - | - | - | 27I | - | - | - | - | - | - | - | - | - | - | - | - | - | 0.21 | - | 0.5 | - | 1.5 | 0.05 | 0.05 | - | - | - | - | - | - | - | - | - | - | - | - | - | - | - | - | - | - | - | - | - | - | - | - | -
BS 4360 (1986) | 43 B | 5 - 80 | > 16 ≤ 40 | 16 | 40 | MS | AR | SPECIFICATION FOR WELDABLE STRUCTURAL STEEL | 265 | - | 430 | - | 580 | - | 20 | - | - | - | 23 | - | 22 | - | - | - | - | - | - | - | - | 27I | - | - | - | - | - | - | - | - | - | - | - | - | - | 0.21 | - | 0.5 | - | 1.5 | 0.05 | 0.05 | - | - | - | - | - | - | - | - | - | - | - | - | - | - | - | - | - | - | - | - | - | - | - | - | -
BS 4360 (1986) | 43 B | 5 - 80 | > 40 ≤ 63 | 40 | 63 | MS | AR | SPECIFICATION FOR WELDABLE STRUCTURAL STEEL | 255 | - | 430 | - | 580 | - | 20 | - | - | - | 23 | - | 22 | - | - | - | - | - | - | - | - | 27I | - | - | - | - | - | - | - | - | - | - | - | - | - | 0.21 | - | 0.5 | - | 1.5 | 0.05 | 0.05 | - | - | - | - | - | - | - | - | - | - | - | - | - | - | - | - | - | - | - | - | - | - | - | - | -
BS 4360 (1986) | 43 B | 5 - 80 | > 63 ≤ 100 | 63 | 100 | MS | AR | SPECIFICATION FOR WELDABLE STRUCTURAL STEEL | 245 | - | 430 | - | 580 | - | 20 | - | - | - | 23 | - | 22 | - | - | - | - | - | - | - | - | 27I | - | - | - | - | - | - | - | - | - | - | - | - | - | 0.21 | - | 0.5 | - | 1.5 | 0.05 | 0.05 | - | - | - | - | - | - | - | - | - | - | - | - | - | - | - | - | - | - | - | - | - | - | - | - | -
BS 4360 (1986) | 43 B | 5 - 80 | > 100 ≤ 150 | 100 | 150 | MS | AR | SPECIFICATION FOR WELDABLE STRUCTURAL STEEL | 225 | - | 410 | - | 580 | - | 20 | - | - | - | 23 | - | 22 | - | - | - | - | - | - | - | - | 27I | - | - | - | - | - | - | - | - | - | - | - | - | - | 0.21 | - | 0.5 | - | 1.5 | 0.05 | 0.05 | - | - | - | - | - | - | - | - | - | - | - | - | - | - | - | - | - | - | - | - | - | - | - | - | -
BS 4360 (1986) | 43 C | 5 - 80 | ≤ 16 | 0 | 16 | MS | AR | SPECIFICATION FOR WELDABLE STRUCTURAL STEEL | 275 | - | 430 | - | 580 | - | 20A | - | - | - | 23B | - | 22 | - | - | - | - | - | - | - | - | - | - | 27 | - | - | - | - | - | - | - | - | - | - | - | 0.18 | - | 0.5 | - | 1.5 | 0.04 | 0.04 | - | - | - | - | - | - | - | - | - | - | - | - | - | - | - | - | - | - | - | - | - | - | - | - | -
BS 4360 (1986) | 43 C | 5 - 80 | > 16 ≤ 40 | 16 | 40 | MS | AR | SPECIFICATION FOR WELDABLE STRUCTURAL STEEL | 265 | - | 430 | - | 580 | - | 20 | - | - | - | 23 | - | 22 | - | - | - | - | - | - | - | - | - | - | 27 | - | - | - | - | - | - | - | - | - | - | - | 0.18 | - | 0.5 | - | 1.5 | 0.04 | 0.04 | - | - | - | - | - | - | - | - | - | - | - | - | - | - | - | - | - | - | - | - | - | - | - | - | -
BS 4360 (1986) | 43 C | 5 - 80 | > 40 ≤ 63 | 40 | 63 | MS | AR | SPECIFICATION FOR WELDABLE STRUCTURAL STEEL | 255 | - | 430 | - | 580 | - | 20 | - | - | - | 23 | - | 22 | - | - | - | - | - | - | - | - | - | - | 27 | - | - | - | - | - | - | - | - | - | - | - | 0.18 | - | 0.5 | - | 1.5 | 0.04 | 0.04 | - | - | - | - | - | - | - | - | - | - | - | - | - | - | - | - | - | - | - | - | - | - | - | - | -
BS 4360 (1986) | 43 C | 5 - 80 | > 63 ≤ 100 | 63 | 100 | MS | AR | SPECIFICATION FOR WELDABLE STRUCTURAL STEEL | 245 | - | 430 | - | 580 | - | 20 | - | - | - | 23 | - | 22 | - | - | - | - | - | - | - | - | - | - | 27 | - | - | - | - | - | - | - | - | - | - | - | 0.18 | - | 0.5 | - | 1.5 | 0.04 | 0.04 | - | - | - | - | - | - | - | - | - | - | - | - | - | - | - | - | - | - | - | - | - | - | - | - | -
BS 4360 (1986) | 43 C | 5 - 80 | > 100 ≤ 150 | 100 | 150 | MS | AR | SPECIFICATION FOR WELDABLE STRUCTURAL STEEL | 225 | - | 410 | - | 580 | - | 20 | - | - | - | 23 | - | 22 | - | - | - | - | - | - | - | - | - | - | 27 | - | - | - | - | - | - | - | - | - | - | - | 0.18 | - | 0.5 | - | 1.5 | 0.04 | 0.04 | - | - | - | - | - | - | - | - | - | - | - | - | - | - | - | - | - | - | - | - | - | - | - | - | -
BS 4360 (1986) | 43 D | 8 - 80 | ≤ 16 | 0 | 16 | MS | N/NR | SPECIFICATION FOR WELDABLE STRUCTURAL STEEL | 275 | - | 430 | - | 580 | - | 20A | - | - | - | 23B | - | 22 | - | - | - | - | - | - | - | - | - | - | - | - | - | - | 27 | - | - | - | - | - | - | - | 0.16 | - | 0.5 | - | 1.5 | 0.04 | 0.04 | - | - | - | - | - | - | - | - | - | - | - | 0.003 | 0.10 | 0.003 | 0.10 | - | - | - | - | - | - | - | - | Nb + V < 0.10% | -
BS 4360 (1986) | 43 D | 8 - 80 | > 16 ≤ 40 | 16 | 40 | MS | N/NR | SPECIFICATION FOR WELDABLE STRUCTURAL STEEL | 265 | - | 430 | - | 580 | - | 20 | - | - | - | 23 | - | 22 | - | - | - | - | - | - | - | - | - | - | - | - | - | - | 27 | - | - | - | - | - | - | - | 0.16 | - | 0.5 | - | 1.5 | 0.04 | 0.04 | - | - | - | - | - | - | - | - | - | - | - | 0.003 | 0.10 | 0.003 | 0.10 | - | - | - | - | - | - | - | - | Nb + V < 0.10% | -
BS 4360 (1986) | 43 D | 8 - 80 | > 40 ≤ 63 | 40 | 63 | MS | N/NR | SPECIFICATION FOR WELDABLE STRUCTURAL STEEL | 255 | - | 430 | - | 580 | - | 20 | - | - | - | 23 | - | 22 | - | - | - | - | - | - | - | - | - | - | - | - | - | - | 27 | - | - | - | - | - | - | - | 0.16 | - | 0.5 | - | 1.5 | 0.04 | 0.04 | - | - | - | - | - | - | - | - | - | - | - | 0.003 | 0.10 | 0.003 | 0.10 | - | - | - | - | - | - | - | - | Nb + V < 0.10% | -
BS 4360 (1986) | 43 D | 8 - 80 | > 63 ≤ 100 | 63 | 100 | MS | N/NR | SPECIFICATION FOR WELDABLE STRUCTURAL STEEL | 245 | - | 430 | - | 580 | - | 20 | - | - | - | 23 | - | 22 | - | - | - | - | - | - | - | - | - | - | - | - | - | - | 27 | - | - | - | - | - | - | - | 0.16 | - | 0.5 | - | 1.5 | 0.04 | 0.04 | - | - | - | - | - | - | - | - | - | - | - | 0.003 | 0.10 | 0.003 | 0.10 | - | - | - | - | - | - | - | - | Nb + V < 0.10% | -
BS 4360 (1986) | 43 D | 8 - 80 | > 100 ≤ 150 | 100 | 150 | MS | N/NR | SPECIFICATION FOR WELDABLE STRUCTURAL STEEL | 225 | - | 410 | - | 580 | - | 20 | - | - | - | 23 | - | 22 | - | - | - | - | - | - | - | - | - | - | - | - | - | - | 27 | - | - | - | - | - | - | - | 0.16 | - | 0.5 | - | 1.5 | 0.04 | 0.04 | - | - | - | - | - | - | - | - | - | - | - | 0.003 | 0.10 | 0.003 | 0.10 | - | - | - | - | - | - | - | - | Nb + V < 0.10% | -
BS 4360 (1986) | 50 A | 6 - 80 | ≤ 16 | 0 | 16 | HSLA | < 12.5 AR > 12.5 N/NR | SPECIFICATION FOR WELDABLE STRUCTURAL STEEL | 355 | - | 490 | - | 640 | - | 18C | - | - | - | 20A | - | 20 | - | - | - | - | - | - | - | - | - | - | - | - | - | - | - | - | - | - | - | - | - | - | 0.23 | - | 0.5 | - | 1.6 | 0.05 | 0.05 | - | - | - | - | - | - | - | - | - | - | - | 0.003 | 0.10 | 0.003 | 0.10 | - | - | - | - | - | - | - | - | Nb + V < 0.10% | -
BS 4360 (1986) | 50 A | 6 - 80 | > 16 ≤ 40 | 16 | 40 | HSLA | < 12.5 AR > 12.5 N/NR | SPECIFICATION FOR WELDABLE STRUCTURAL STEEL | 345 | - | 490 | - | 640 | - | 18 | - | - | - | 20 | - | 20 | - | - | - | - | - | - | - | - | - | - | - | - | - | - | - | - | - | - | - | - | - | - | 0.23 | - | 0.5 | - | 1.6 | 0.05 | 0.05 | - | - | - | - | - | - | - | - | - | - | - | 0.003 | 0.10 | 0.003 | 0.10 | - | - | - | - | - | - | - | - | Nb + V < 0.10% | -
BS 4360 (1986) | 50 A | 6 - 80 | > 40 ≤ 63 | 40 | 63 | HSLA | < 12.5 AR > 12.5 N/NR | SPECIFICATION FOR WELDABLE STRUCTURAL STEEL | 340 | - | 490 | - | 640 | - | 18 | - | - | - | 20 | - | 20 | - | - | - | - | - | - | - | - | - | - | - | - | - | - | - | - | - | - | - | - | - | - | 0.23 | - | 0.5 | - | 1.6 | 0.05 | 0.05 | - | - | - | - | - | - | - | - | - | - | - | 0.003 | 0.10 | 0.003 | 0.10 | - | - | - | - | - | - | - | - | Nb + V < 0.10% | -
BS 4360 (1986) | 50 A | 6 - 80 | > 63 ≤ 100 | 63 | 100 | HSLA | < 12.5 AR > 12.5 N/NR | SPECIFICATION FOR WELDABLE STRUCTURAL STEEL | 325 | - | 480 | - | 640 | - | 18 | - | - | - | 20 | - | 20 | - | - | - | - | - | - | - | - | - | - | - | - | - | - | - | - | - | - | - | - | - | - | 0.23 | - | 0.5 | - | 1.6 | 0.05 | 0.05 | - | - | - | - | - | - | - | - | - | - | - | 0.003 | 0.10 | 0.003 | 0.10 | - | - | - | - | - | - | - | - | Nb + V < 0.10% | -
BS 4360 (1986) | 50 A | 6 - 80 | > 100 ≤ 150 | 100 | 150 | HSLA | < 12.5 AR > 12.5 N/NR | SPECIFICATION FOR WELDABLE STRUCTURAL STEEL | 305 | - | 460 | - | 640 | - | 18 | - | - | - | 20 | - | 20 | - | - | - | - | - | - | - | - | - | - | - | - | - | - | - | - | - | - | - | - | - | - | 0.23 | - | 0.5 | - | 1.6 | 0.05 | 0.05 | - | - | - | - | - | - | - | - | - | - | - | 0.003 | 0.10 | 0.003 | 0.10 | - | - | - | - | - | - | - | - | Nb + V < 0.10% | -
BS 4360 (1986) | 50 B | 6 - 80 | ≤ 16 | 0 | 16 | HSLA | < 12.5 AR > 12.5 N/NR | SPECIFICATION FOR WELDABLE STRUCTURAL STEEL | 355 | - | 490 | - | 640 | - | 18C | - | - | - | 20A | - | 20 | - | - | - | - | - | - | - | - | 27I | - | - | - | - | - | - | - | - | - | - | - | - | - | 0.20F | - | 0.5 | - | 1.50F | 0.05 | 0.05 | - | - | - | - | - | - | - | - | - | - | - | 0.003 | 0.10 | 0.003 | 0.10 | - | - | - | - | - | - | - | - | Nb + V < 0.10% | -
BS 4360 (1986) | 50 B | 6 - 80 | > 16 ≤ 40 | 16 | 40 | HSLA | < 12.5 AR > 12.5 N/NR | SPECIFICATION FOR WELDABLE STRUCTURAL STEEL | 345 | - | 490 | - | 640 | - | 18 | - | - | - | 20 | - | 20 | - | - | - | - | - | - | - | - | 27I | - | - | - | - | - | - | - | - | - | - | - | - | - | 0.20E,F | - | 0.5 | - | 1.50F | 0.05 | 0.05 | - | - | - | - | - | - | - | - | - | - | - | 0.003 | 0.10 | 0.003 | 0.10 | - | - | - | - | - | - | - | - | Nb + V < 0.10% | -
BS 4360 (1986) | 50 B | 6 - 80 | > 40 ≤ 63 | 40 | 63 | HSLA | < 12.5 AR > 12.5 N/NR | SPECIFICATION FOR WELDABLE STRUCTURAL STEEL | 340 | - | 490 | - | 640 | - | 18 | - | - | - | 20 | - | 20 | - | - | - | - | - | - | - | - | 27I | - | - | - | - | - | - | - | - | - | - | - | - | - | 0.20E,F | - | 0.5 | - | 1.50F | 0.05 | 0.05 | - | - | - | - | - | - | - | - | - | - | - | 0.003 | 0.10 | 0.003 | 0.10 | - | - | - | - | - | - | - | - | Nb + V < 0.10% | -
BS 4360 (1986) | 50 B | 6 - 80 | > 63 ≤ 100 | 63 | 100 | HSLA | < 12.5 AR > 12.5 N/NR | SPECIFICATION FOR WELDABLE STRUCTURAL STEEL | 325 | - | 480 | - | 640 | - | 18 | - | - | - | 20 | - | 20 | - | - | - | - | - | - | - | - | 27I | - | - | - | - | - | - | - | - | - | - | - | - | - | 0.20E,F | - | 0.5 | - | 1.50F | 0.05 | 0.05 | - | - | - | - | - | - | - | - | - | - | - | 0.003 | 0.10 | 0.003 | 0.10 | - | - | - | - | - | - | - | - | Nb + V < 0.10% | -
BS 4360 (1986) | 50 B | 6 - 80 | > 100 ≤ 150 | 100 | 150 | HSLA | < 12.5 AR > 12.5 N/NR | SPECIFICATION FOR WELDABLE STRUCTURAL STEEL | 305 | - | 460 | - | 640 | - | 18 | - | - | - | 20 | - | 20 | - | - | - | - | - | - | - | - | 27I | - | - | - | - | - | - | - | - | - | - | - | - | - | 0.20E,F | - | 0.5 | - | 1.50F | 0.05 | 0.05 | - | - | - | - | - | - | - | - | - | - | - | 0.003 | 0.10 | 0.003 | 0.10 | - | - | - | - | - | - | - | - | Nb + V < 0.10% | -
BS 4360 (1986) | 50 C | 6 - 80 | ≤ 16 | 0 | 16 | HSLA | < 12.5 AR > 12.5 N/NR | SPECIFICATION FOR WELDABLE STRUCTURAL STEEL | 355 | - | 490 | - | 640 | - | 18C | - | - | - | 20A | - | 20 | - | - | - | - | - | - | - | - | - | - | 27 | - | - | - | - | - | - | - | - | - | - | - | 0.20F | - | 0.5 | - | 1.50F | 0.04 | 0.04 | - | - | - | - | - | - | - | - | - | - | - | 0.003 | 0.10 | 0.003 | 0.10 | - | - | - | - | - | - | - | - | Nb + V < 0.10% | A. Untuk ketebalan < 9 mm elongasi minimum 16% ¦ B. Untuk ketebalan < 9 mm elongasi minimum 17% ¦ C. Untuk ketebalan < 9 mm elongasi minimum 15% ¦ D. Untuk ketebalan < 19 mm yield strength (YS) minimum 230 N/mm2 ¦ E. Untuk grade 50 B dan 50 C, plate dengan ketebalan > 16 mm carbon maksimum 0.22% diperbolehkan ¦ F. Untuk setiap pengurangan 0.01% di bawah carbon maksimum, penambahan 0.06% di atas Mn maksimum diperbolehkan (dan sebaliknya) sampai Mn maksimum 1.60 % dan carbon maksimum 0.22% ¦ G. Untuk grade 50 D dan 50 DD, plate dengan ketebalan > 16 mm carbon maksimum 0.20% diperbolehkan ¦ H. Untuk setiap pengurangan 0.01% di bawah carbon maksimum, penambahan 0.06% di atas Mn maksimum diperbolehkan (dan sebaliknya) sampai Mn maksimum 1.60 % dan carbon maksimum 0.20% ¦ I. Impact test dilakukan hanya jika diminta oleh purchaser
BS 4360 (1986) | 50 C | 6 - 80 | > 16 ≤ 40 | 16 | 40 | HSLA | < 12.5 AR > 12.5 N/NR | SPECIFICATION FOR WELDABLE STRUCTURAL STEEL | 345 | - | 490 | - | 640 | - | 18 | - | - | - | 20 | - | 20 | - | - | - | - | - | - | - | - | - | - | 27 | - | - | - | - | - | - | - | - | - | - | - | 0.20E,F | - | 0.5 | - | 1.50F | 0.04 | 0.04 | - | - | - | - | - | - | - | - | - | - | - | 0.003 | 0.10 | 0.003 | 0.10 | - | - | - | - | - | - | - | - | Nb + V < 0.10% | A. Untuk ketebalan < 9 mm elongasi minimum 16% ¦ B. Untuk ketebalan < 9 mm elongasi minimum 17% ¦ C. Untuk ketebalan < 9 mm elongasi minimum 15% ¦ D. Untuk ketebalan < 19 mm yield strength (YS) minimum 230 N/mm2 ¦ E. Untuk grade 50 B dan 50 C, plate dengan ketebalan > 16 mm carbon maksimum 0.22% diperbolehkan ¦ F. Untuk setiap pengurangan 0.01% di bawah carbon maksimum, penambahan 0.06% di atas Mn maksimum diperbolehkan (dan sebaliknya) sampai Mn maksimum 1.60 % dan carbon maksimum 0.22% ¦ G. Untuk grade 50 D dan 50 DD, plate dengan ketebalan > 16 mm carbon maksimum 0.20% diperbolehkan ¦ H. Untuk setiap pengurangan 0.01% di bawah carbon maksimum, penambahan 0.06% di atas Mn maksimum diperbolehkan (dan sebaliknya) sampai Mn maksimum 1.60 % dan carbon maksimum 0.20% ¦ I. Impact test dilakukan hanya jika diminta oleh purchaser
BS 4360 (1986) | 50 C | 6 - 80 | > 40 ≤ 63 | 40 | 63 | HSLA | < 12.5 AR > 12.5 N/NR | SPECIFICATION FOR WELDABLE STRUCTURAL STEEL | 340 | - | 490 | - | 640 | - | 18 | - | - | - | 20 | - | 20 | - | - | - | - | - | - | - | - | - | - | 27 | - | - | - | - | - | - | - | - | - | - | - | 0.20E,F | - | 0.5 | - | 1.50F | 0.04 | 0.04 | - | - | - | - | - | - | - | - | - | - | - | 0.003 | 0.10 | 0.003 | 0.10 | - | - | - | - | - | - | - | - | Nb + V < 0.10% | A. Untuk ketebalan < 9 mm elongasi minimum 16% ¦ B. Untuk ketebalan < 9 mm elongasi minimum 17% ¦ C. Untuk ketebalan < 9 mm elongasi minimum 15% ¦ D. Untuk ketebalan < 19 mm yield strength (YS) minimum 230 N/mm2 ¦ E. Untuk grade 50 B dan 50 C, plate dengan ketebalan > 16 mm carbon maksimum 0.22% diperbolehkan ¦ F. Untuk setiap pengurangan 0.01% di bawah carbon maksimum, penambahan 0.06% di atas Mn maksimum diperbolehkan (dan sebaliknya) sampai Mn maksimum 1.60 % dan carbon maksimum 0.22% ¦ G. Untuk grade 50 D dan 50 DD, plate dengan ketebalan > 16 mm carbon maksimum 0.20% diperbolehkan ¦ H. Untuk setiap pengurangan 0.01% di bawah carbon maksimum, penambahan 0.06% di atas Mn maksimum diperbolehkan (dan sebaliknya) sampai Mn maksimum 1.60 % dan carbon maksimum 0.20% ¦ I. Impact test dilakukan hanya jika diminta oleh purchaser
BS 4360 (1986) | 50 C | 6 - 80 | > 63 ≤ 100 | 63 | 100 | HSLA | < 12.5 AR > 12.5 N/NR | SPECIFICATION FOR WELDABLE STRUCTURAL STEEL | 325 | - | 480 | - | 640 | - | 18 | - | - | - | 20 | - | 20 | - | - | - | - | - | - | - | - | - | - | 27 | - | - | - | - | - | - | - | - | - | - | - | 0.20E,F | - | 0.5 | - | 1.50F | 0.04 | 0.04 | - | - | - | - | - | - | - | - | - | - | - | 0.003 | 0.10 | 0.003 | 0.10 | - | - | - | - | - | - | - | - | Nb + V < 0.10% | A. Untuk ketebalan < 9 mm elongasi minimum 16% ¦ B. Untuk ketebalan < 9 mm elongasi minimum 17% ¦ C. Untuk ketebalan < 9 mm elongasi minimum 15% ¦ D. Untuk ketebalan < 19 mm yield strength (YS) minimum 230 N/mm2 ¦ E. Untuk grade 50 B dan 50 C, plate dengan ketebalan > 16 mm carbon maksimum 0.22% diperbolehkan ¦ F. Untuk setiap pengurangan 0.01% di bawah carbon maksimum, penambahan 0.06% di atas Mn maksimum diperbolehkan (dan sebaliknya) sampai Mn maksimum 1.60 % dan carbon maksimum 0.22% ¦ G. Untuk grade 50 D dan 50 DD, plate dengan ketebalan > 16 mm carbon maksimum 0.20% diperbolehkan ¦ H. Untuk setiap pengurangan 0.01% di bawah carbon maksimum, penambahan 0.06% di atas Mn maksimum diperbolehkan (dan sebaliknya) sampai Mn maksimum 1.60 % dan carbon maksimum 0.20% ¦ I. Impact test dilakukan hanya jika diminta oleh purchaser
BS 4360 (1986) | 50 C | 6 - 80 | > 100 ≤ 150 | 100 | 150 | HSLA | < 12.5 AR > 12.5 N/NR | SPECIFICATION FOR WELDABLE STRUCTURAL STEEL | 305 | - | 460 | - | 640 | - | 18 | - | - | - | 20 | - | 20 | - | - | - | - | - | - | - | - | - | - | 27 | - | - | - | - | - | - | - | - | - | - | - | 0.20E,F | - | 0.5 | - | 1.50F | 0.04 | 0.04 | - | - | - | - | - | - | - | - | - | - | - | 0.003 | 0.10 | 0.003 | 0.10 | - | - | - | - | - | - | - | - | Nb + V < 0.10% | A. Untuk ketebalan < 9 mm elongasi minimum 16% ¦ B. Untuk ketebalan < 9 mm elongasi minimum 17% ¦ C. Untuk ketebalan < 9 mm elongasi minimum 15% ¦ D. Untuk ketebalan < 19 mm yield strength (YS) minimum 230 N/mm2 ¦ E. Untuk grade 50 B dan 50 C, plate dengan ketebalan > 16 mm carbon maksimum 0.22% diperbolehkan ¦ F. Untuk setiap pengurangan 0.01% di bawah carbon maksimum, penambahan 0.06% di atas Mn maksimum diperbolehkan (dan sebaliknya) sampai Mn maksimum 1.60 % dan carbon maksimum 0.22% ¦ G. Untuk grade 50 D dan 50 DD, plate dengan ketebalan > 16 mm carbon maksimum 0.20% diperbolehkan ¦ H. Untuk setiap pengurangan 0.01% di bawah carbon maksimum, penambahan 0.06% di atas Mn maksimum diperbolehkan (dan sebaliknya) sampai Mn maksimum 1.60 % dan carbon maksimum 0.20% ¦ I. Impact test dilakukan hanya jika diminta oleh purchaser
BS 4360 (1986) | 50 D | 8 - 80 | ≤ 16 | 0 | 16 | HSLA | N/NR | SPECIFICATION FOR WELDABLE STRUCTURAL STEEL | 355 | - | 490 | - | 640 | - | 18C | - | - | - | 20A | - | 20 | - | - | - | - | - | - | - | - | - | - | - | - | - | - | 27 | - | - | - | - | - | - | - | 0.18H | 0.1 | 0.5 | - | 1.50H | 0.04 | 0.04 | - | - | - | - | - | - | - | - | - | - | - | 0.003 | 0.10 | 0.003 | 0.10 | - | - | - | - | - | - | - | - | Nb + V < 0.10% | A. Untuk ketebalan < 9 mm elongasi minimum 16% ¦ B. Untuk ketebalan < 9 mm elongasi minimum 17% ¦ C. Untuk ketebalan < 9 mm elongasi minimum 15% ¦ D. Untuk ketebalan < 19 mm yield strength (YS) minimum 230 N/mm2 ¦ E. Untuk grade 50 B dan 50 C, plate dengan ketebalan > 16 mm carbon maksimum 0.22% diperbolehkan ¦ F. Untuk setiap pengurangan 0.01% di bawah carbon maksimum, penambahan 0.06% di atas Mn maksimum diperbolehkan (dan sebaliknya) sampai Mn maksimum 1.60 % dan carbon maksimum 0.22% ¦ G. Untuk grade 50 D dan 50 DD, plate dengan ketebalan > 16 mm carbon maksimum 0.20% diperbolehkan ¦ H. Untuk setiap pengurangan 0.01% di bawah carbon maksimum, penambahan 0.06% di atas Mn maksimum diperbolehkan (dan sebaliknya) sampai Mn maksimum 1.60 % dan carbon maksimum 0.20% ¦ I. Impact test dilakukan hanya jika diminta oleh purchaser
BS 4360 (1986) | 50 D | 8 - 80 | > 16 ≤ 40 | 16 | 40 | HSLA | N/NR | SPECIFICATION FOR WELDABLE STRUCTURAL STEEL | 345 | - | 490 | - | 640 | - | 18 | - | - | - | 20 | - | 20 | - | - | - | - | - | - | - | - | - | - | - | - | - | - | 27 | - | - | - | - | - | - | - | 0.18G,H | 0.1 | 0.5 | - | 1.50H | 0.04 | 0.04 | - | - | - | - | - | - | - | - | - | - | - | 0.003 | 0.10 | 0.003 | 0.10 | - | - | - | - | - | - | - | - | Nb + V < 0.10% | A. Untuk ketebalan < 9 mm elongasi minimum 16% ¦ B. Untuk ketebalan < 9 mm elongasi minimum 17% ¦ C. Untuk ketebalan < 9 mm elongasi minimum 15% ¦ D. Untuk ketebalan < 19 mm yield strength (YS) minimum 230 N/mm2 ¦ E. Untuk grade 50 B dan 50 C, plate dengan ketebalan > 16 mm carbon maksimum 0.22% diperbolehkan ¦ F. Untuk setiap pengurangan 0.01% di bawah carbon maksimum, penambahan 0.06% di atas Mn maksimum diperbolehkan (dan sebaliknya) sampai Mn maksimum 1.60 % dan carbon maksimum 0.22% ¦ G. Untuk grade 50 D dan 50 DD, plate dengan ketebalan > 16 mm carbon maksimum 0.20% diperbolehkan ¦ H. Untuk setiap pengurangan 0.01% di bawah carbon maksimum, penambahan 0.06% di atas Mn maksimum diperbolehkan (dan sebaliknya) sampai Mn maksimum 1.60 % dan carbon maksimum 0.20% ¦ I. Impact test dilakukan hanya jika diminta oleh purchaser
BS 4360 (1986) | 50 D | 8 - 80 | > 40 ≤ 63 | 40 | 63 | HSLA | N/NR | SPECIFICATION FOR WELDABLE STRUCTURAL STEEL | 340 | - | 490 | - | 640 | - | 18 | - | - | - | 20 | - | 20 | - | - | - | - | - | - | - | - | - | - | - | - | - | - | 27 | - | - | - | - | - | - | - | 0.18G,H | 0.1 | 0.5 | - | 1.50H | 0.04 | 0.04 | - | - | - | - | - | - | - | - | - | - | - | 0.003 | 0.10 | 0.003 | 0.10 | - | - | - | - | - | - | - | - | Nb + V < 0.10% | A. Untuk ketebalan < 9 mm elongasi minimum 16% ¦ B. Untuk ketebalan < 9 mm elongasi minimum 17% ¦ C. Untuk ketebalan < 9 mm elongasi minimum 15% ¦ D. Untuk ketebalan < 19 mm yield strength (YS) minimum 230 N/mm2 ¦ E. Untuk grade 50 B dan 50 C, plate dengan ketebalan > 16 mm carbon maksimum 0.22% diperbolehkan ¦ F. Untuk setiap pengurangan 0.01% di bawah carbon maksimum, penambahan 0.06% di atas Mn maksimum diperbolehkan (dan sebaliknya) sampai Mn maksimum 1.60 % dan carbon maksimum 0.22% ¦ G. Untuk grade 50 D dan 50 DD, plate dengan ketebalan > 16 mm carbon maksimum 0.20% diperbolehkan ¦ H. Untuk setiap pengurangan 0.01% di bawah carbon maksimum, penambahan 0.06% di atas Mn maksimum diperbolehkan (dan sebaliknya) sampai Mn maksimum 1.60 % dan carbon maksimum 0.20% ¦ I. Impact test dilakukan hanya jika diminta oleh purchaser
BS 4360 (1986) | 50 D | 8 - 80 | > 63 ≤ 100 | 63 | 100 | HSLA | N/NR | SPECIFICATION FOR WELDABLE STRUCTURAL STEEL | 325 | - | 480 | - | 640 | - | 18 | - | - | - | 20 | - | 20 | - | - | - | - | - | - | - | - | - | - | - | - | - | - | 27 | - | - | - | - | - | - | - | 0.18G,H | 0.1 | 0.5 | - | 1.50H | 0.04 | 0.04 | - | - | - | - | - | - | - | - | - | - | - | 0.003 | 0.10 | 0.003 | 0.10 | - | - | - | - | - | - | - | - | Nb + V < 0.10% | A. Untuk ketebalan < 9 mm elongasi minimum 16% ¦ B. Untuk ketebalan < 9 mm elongasi minimum 17% ¦ C. Untuk ketebalan < 9 mm elongasi minimum 15% ¦ D. Untuk ketebalan < 19 mm yield strength (YS) minimum 230 N/mm2 ¦ E. Untuk grade 50 B dan 50 C, plate dengan ketebalan > 16 mm carbon maksimum 0.22% diperbolehkan ¦ F. Untuk setiap pengurangan 0.01% di bawah carbon maksimum, penambahan 0.06% di atas Mn maksimum diperbolehkan (dan sebaliknya) sampai Mn maksimum 1.60 % dan carbon maksimum 0.22% ¦ G. Untuk grade 50 D dan 50 DD, plate dengan ketebalan > 16 mm carbon maksimum 0.20% diperbolehkan ¦ H. Untuk setiap pengurangan 0.01% di bawah carbon maksimum, penambahan 0.06% di atas Mn maksimum diperbolehkan (dan sebaliknya) sampai Mn maksimum 1.60 % dan carbon maksimum 0.20% ¦ I. Impact test dilakukan hanya jika diminta oleh purchaser
BS 4360 (1986) | 50 D | 8 - 80 | > 100 ≤ 150 | 100 | 150 | HSLA | N/NR | SPECIFICATION FOR WELDABLE STRUCTURAL STEEL | 305 | - | 460 | - | 640 | - | 18 | - | - | - | 20 | - | 20 | - | - | - | - | - | - | - | - | - | - | - | - | - | - | 27 | - | - | - | - | - | - | - | 0.18G,H | 0.1 | 0.5 | - | 1.50H | 0.04 | 0.04 | - | - | - | - | - | - | - | - | - | - | - | 0.003 | 0.10 | 0.003 | 0.10 | - | - | - | - | - | - | - | - | Nb + V < 0.10% | A. Untuk ketebalan < 9 mm elongasi minimum 16% ¦ B. Untuk ketebalan < 9 mm elongasi minimum 17% ¦ C. Untuk ketebalan < 9 mm elongasi minimum 15% ¦ D. Untuk ketebalan < 19 mm yield strength (YS) minimum 230 N/mm2 ¦ E. Untuk grade 50 B dan 50 C, plate dengan ketebalan > 16 mm carbon maksimum 0.22% diperbolehkan ¦ F. Untuk setiap pengurangan 0.01% di bawah carbon maksimum, penambahan 0.06% di atas Mn maksimum diperbolehkan (dan sebaliknya) sampai Mn maksimum 1.60 % dan carbon maksimum 0.22% ¦ G. Untuk grade 50 D dan 50 DD, plate dengan ketebalan > 16 mm carbon maksimum 0.20% diperbolehkan ¦ H. Untuk setiap pengurangan 0.01% di bawah carbon maksimum, penambahan 0.06% di atas Mn maksimum diperbolehkan (dan sebaliknya) sampai Mn maksimum 1.60 % dan carbon maksimum 0.20% ¦ I. Impact test dilakukan hanya jika diminta oleh purchaser
BS 4360 (1986) | 50 DD | 8 - 80 | ≤ 16 | 0 | 16 | HSLA | N | SPECIFICATION FOR WELDABLE STRUCTURAL STEEL | 355 | - | 490 | - | 640 | - | 18C | - | - | - | 20A | - | 20 | - | - | - | - | - | - | - | - | - | - | - | - | - | - | - | - | 27 | - | - | - | - | - | 0.18H | 0.1 | 0.5 | - | 1.50H | 0.04 | 0.04 | - | - | - | - | - | - | - | - | - | - | - | 0.003 | 0.10 | 0.003 | 0.10 | - | - | - | - | - | - | - | - | Nb + V < 0.10% | A. Untuk ketebalan < 9 mm elongasi minimum 16% ¦ B. Untuk ketebalan < 9 mm elongasi minimum 17% ¦ C. Untuk ketebalan < 9 mm elongasi minimum 15% ¦ D. Untuk ketebalan < 19 mm yield strength (YS) minimum 230 N/mm2 ¦ E. Untuk grade 50 B dan 50 C, plate dengan ketebalan > 16 mm carbon maksimum 0.22% diperbolehkan ¦ F. Untuk setiap pengurangan 0.01% di bawah carbon maksimum, penambahan 0.06% di atas Mn maksimum diperbolehkan (dan sebaliknya) sampai Mn maksimum 1.60 % dan carbon maksimum 0.22% ¦ G. Untuk grade 50 D dan 50 DD, plate dengan ketebalan > 16 mm carbon maksimum 0.20% diperbolehkan ¦ H. Untuk setiap pengurangan 0.01% di bawah carbon maksimum, penambahan 0.06% di atas Mn maksimum diperbolehkan (dan sebaliknya) sampai Mn maksimum 1.60 % dan carbon maksimum 0.20% ¦ I. Impact test dilakukan hanya jika diminta oleh purchaser
BS 4360 (1986) | 50 DD | 8 - 80 | > 16 ≤ 40 | 16 | 40 | HSLA | N | SPECIFICATION FOR WELDABLE STRUCTURAL STEEL | 345 | - | 490 | - | 640 | - | 18 | - | - | - | 20 | - | 20 | - | - | - | - | - | - | - | - | - | - | - | - | - | - | - | - | 27 | - | - | - | - | - | 0.18G,H | 0.1 | 0.5 | - | 1.50H | 0.04 | 0.04 | - | - | - | - | - | - | - | - | - | - | - | 0.003 | 0.10 | 0.003 | 0.10 | - | - | - | - | - | - | - | - | Nb + V < 0.10% | A. Untuk ketebalan < 9 mm elongasi minimum 16% ¦ B. Untuk ketebalan < 9 mm elongasi minimum 17% ¦ C. Untuk ketebalan < 9 mm elongasi minimum 15% ¦ D. Untuk ketebalan < 19 mm yield strength (YS) minimum 230 N/mm2 ¦ E. Untuk grade 50 B dan 50 C, plate dengan ketebalan > 16 mm carbon maksimum 0.22% diperbolehkan ¦ F. Untuk setiap pengurangan 0.01% di bawah carbon maksimum, penambahan 0.06% di atas Mn maksimum diperbolehkan (dan sebaliknya) sampai Mn maksimum 1.60 % dan carbon maksimum 0.22% ¦ G. Untuk grade 50 D dan 50 DD, plate dengan ketebalan > 16 mm carbon maksimum 0.20% diperbolehkan ¦ H. Untuk setiap pengurangan 0.01% di bawah carbon maksimum, penambahan 0.06% di atas Mn maksimum diperbolehkan (dan sebaliknya) sampai Mn maksimum 1.60 % dan carbon maksimum 0.20% ¦ I. Impact test dilakukan hanya jika diminta oleh purchaser
BS 4360 (1986) | 50 DD | 8 - 80 | > 40 ≤ 63 | 40 | 63 | HSLA | N | SPECIFICATION FOR WELDABLE STRUCTURAL STEEL | 340 | - | 490 | - | 640 | - | 18 | - | - | - | 20 | - | 20 | - | - | - | - | - | - | - | - | - | - | - | - | - | - | - | - | 27 | - | - | - | - | - | 0.18G,H | 0.1 | 0.5 | - | 1.50H | 0.04 | 0.04 | - | - | - | - | - | - | - | - | - | - | - | 0.003 | 0.10 | 0.003 | 0.10 | - | - | - | - | - | - | - | - | Nb + V < 0.10% | A. Untuk ketebalan < 9 mm elongasi minimum 16% ¦ B. Untuk ketebalan < 9 mm elongasi minimum 17% ¦ C. Untuk ketebalan < 9 mm elongasi minimum 15% ¦ D. Untuk ketebalan < 19 mm yield strength (YS) minimum 230 N/mm2 ¦ E. Untuk grade 50 B dan 50 C, plate dengan ketebalan > 16 mm carbon maksimum 0.22% diperbolehkan ¦ F. Untuk setiap pengurangan 0.01% di bawah carbon maksimum, penambahan 0.06% di atas Mn maksimum diperbolehkan (dan sebaliknya) sampai Mn maksimum 1.60 % dan carbon maksimum 0.22% ¦ G. Untuk grade 50 D dan 50 DD, plate dengan ketebalan > 16 mm carbon maksimum 0.20% diperbolehkan ¦ H. Untuk setiap pengurangan 0.01% di bawah carbon maksimum, penambahan 0.06% di atas Mn maksimum diperbolehkan (dan sebaliknya) sampai Mn maksimum 1.60 % dan carbon maksimum 0.20% ¦ I. Impact test dilakukan hanya jika diminta oleh purchaser
BS 4360 (1986) | 50 DD | 8 - 80 | > 63 ≤ 100 | 63 | 100 | HSLA | N | SPECIFICATION FOR WELDABLE STRUCTURAL STEEL | 325 | - | 480 | - | 640 | - | 18 | - | - | - | 20 | - | 20 | - | - | - | - | - | - | - | - | - | - | - | - | - | - | - | - | 27 | - | - | - | - | - | 0.18G,H | 0.1 | 0.5 | - | 1.50H | 0.04 | 0.04 | - | - | - | - | - | - | - | - | - | - | - | 0.003 | 0.10 | 0.003 | 0.10 | - | - | - | - | - | - | - | - | Nb + V < 0.10% | A. Untuk ketebalan < 9 mm elongasi minimum 16% ¦ B. Untuk ketebalan < 9 mm elongasi minimum 17% ¦ C. Untuk ketebalan < 9 mm elongasi minimum 15% ¦ D. Untuk ketebalan < 19 mm yield strength (YS) minimum 230 N/mm2 ¦ E. Untuk grade 50 B dan 50 C, plate dengan ketebalan > 16 mm carbon maksimum 0.22% diperbolehkan ¦ F. Untuk setiap pengurangan 0.01% di bawah carbon maksimum, penambahan 0.06% di atas Mn maksimum diperbolehkan (dan sebaliknya) sampai Mn maksimum 1.60 % dan carbon maksimum 0.22% ¦ G. Untuk grade 50 D dan 50 DD, plate dengan ketebalan > 16 mm carbon maksimum 0.20% diperbolehkan ¦ H. Untuk setiap pengurangan 0.01% di bawah carbon maksimum, penambahan 0.06% di atas Mn maksimum diperbolehkan (dan sebaliknya) sampai Mn maksimum 1.60 % dan carbon maksimum 0.20% ¦ I. Impact test dilakukan hanya jika diminta oleh purchaser
BS 4360 (1986) | 50 DD | 8 - 80 | > 100 ≤ 150 | 100 | 150 | HSLA | N | SPECIFICATION FOR WELDABLE STRUCTURAL STEEL | 305 | - | 460 | - | 640 | - | 18 | - | - | - | 20 | - | 20 | - | - | - | - | - | - | - | - | - | - | - | - | - | - | - | - | 27 | - | - | - | - | - | 0.18G,H | 0.1 | 0.5 | - | 1.50H | 0.04 | 0.04 | - | - | - | - | - | - | - | - | - | - | - | 0.003 | 0.10 | 0.003 | 0.10 | - | - | - | - | - | - | - | - | Nb + V < 0.10% | A. Untuk ketebalan < 9 mm elongasi minimum 16% ¦ B. Untuk ketebalan < 9 mm elongasi minimum 17% ¦ C. Untuk ketebalan < 9 mm elongasi minimum 15% ¦ D. Untuk ketebalan < 19 mm yield strength (YS) minimum 230 N/mm2 ¦ E. Untuk grade 50 B dan 50 C, plate dengan ketebalan > 16 mm carbon maksimum 0.22% diperbolehkan ¦ F. Untuk setiap pengurangan 0.01% di bawah carbon maksimum, penambahan 0.06% di atas Mn maksimum diperbolehkan (dan sebaliknya) sampai Mn maksimum 1.60 % dan carbon maksimum 0.22% ¦ G. Untuk grade 50 D dan 50 DD, plate dengan ketebalan > 16 mm carbon maksimum 0.20% diperbolehkan ¦ H. Untuk setiap pengurangan 0.01% di bawah carbon maksimum, penambahan 0.06% di atas Mn maksimum diperbolehkan (dan sebaliknya) sampai Mn maksimum 1.60 % dan carbon maksimum 0.20% ¦ I. Impact test dilakukan hanya jika diminta oleh purchaser
EN 10025-2 (2019) | S 235 JR | 5 - 150 | < 3 | 0 | 3 | MS | AR | HOT ROLLED PRODUCTS OF STRUCTURAL STEELS - PART 2 : TECHNICAL DELIVERY CONDITIONS FOR NON-ALLOY STRUCTURAL STEELS | 235 | - | 360 | - | 510 | - | - | - | - | - | 19 | - | - | - | - | - | - | - | - | - | - | - | - | - | - | - | - | - | - | - | - | - | - | - | - | 0.17 | - | - | - | 1.4 | 0.035 | 0.035 | - | - | - | 0.55 | - | 0.29 | - | 0.42 | 0.11 | - | - | - | - | - | - | - | 0.012C | - | - | - | - | 0.35 | - | - | -
EN 10025-2 (2019) | S 235 JR | 5 - 150 | > 3 < 16 | 3 | 16 | MS | AR | HOT ROLLED PRODUCTS OF STRUCTURAL STEELS - PART 2 : TECHNICAL DELIVERY CONDITIONS FOR NON-ALLOY STRUCTURAL STEELS | 235 | - | 360 | - | 510 | - | - | - | - | - | - | - | 24 | - | - | - | - | - | - | - | - | 27A | - | - | - | - | - | - | - | - | - | - | - | - | - | 0.17 | - | - | - | 1.4 | 0.035 | 0.035 | - | - | - | 0.55 | - | 0.29 | - | 0.42 | 0.11 | - | - | - | - | - | - | - | 0.012C | - | - | - | - | 0.35 | - | - | -
EN 10025-2 (2019) | S 235 JR | 5 - 150 | > 16 < 40 | 16 | 40 | MS | AR | HOT ROLLED PRODUCTS OF STRUCTURAL STEELS - PART 2 : TECHNICAL DELIVERY CONDITIONS FOR NON-ALLOY STRUCTURAL STEELS | 225 | - | 360 | - | 510 | - | - | - | - | - | - | - | 24 | - | - | - | - | - | - | - | - | 27A | - | - | - | - | - | - | - | - | - | - | - | - | - | 0.17 | - | - | - | 1.4 | 0.035 | 0.035 | - | - | - | 0.55 | - | 0.29 | - | 0.42 | 0.11 | - | - | - | - | - | - | - | 0.012C | - | - | - | - | 0.35 | - | - | -
EN 10025-2 (2019) | S 235 JR | 5 - 150 | > 40 < 63 | 40 | 63 | MS | AR | HOT ROLLED PRODUCTS OF STRUCTURAL STEELS - PART 2 : TECHNICAL DELIVERY CONDITIONS FOR NON-ALLOY STRUCTURAL STEELS | 215 | - | 360 | - | 510 | - | - | - | - | - | - | - | 23 | - | - | - | - | - | - | - | - | 27A | - | - | - | - | - | - | - | - | - | - | - | - | - | 0.17 | - | - | - | 1.4 | 0.035 | 0.035 | - | - | - | 0.55 | - | 0.29 | - | 0.42 | 0.11 | - | - | - | - | - | - | - | 0.012C | - | - | - | - | 0.35 | - | - | -
EN 10025-2 (2019) | S 235 JR | 5 - 150 | > 63 < 80 | 63 | 80 | MS | AR | HOT ROLLED PRODUCTS OF STRUCTURAL STEELS - PART 2 : TECHNICAL DELIVERY CONDITIONS FOR NON-ALLOY STRUCTURAL STEELS | 215 | - | 360 | - | 510 | - | - | - | - | - | - | - | 22 | - | - | - | - | - | - | - | - | 27A | - | - | - | - | - | - | - | - | - | - | - | - | - | 0.2 | - | - | - | 1.4 | 0.035 | 0.035 | - | - | - | 0.55 | - | 0.29 | - | 0.42 | 0.11 | - | - | - | - | - | - | - | 0.012C | - | - | - | - | 0.38 | - | - | -
EN 10025-2 (2019) | S 235 JR | 5 - 150 | > 80 < 100 | 80 | 100 | MS | AR | HOT ROLLED PRODUCTS OF STRUCTURAL STEELS - PART 2 : TECHNICAL DELIVERY CONDITIONS FOR NON-ALLOY STRUCTURAL STEELS | 215 | - | 360 | - | 510 | - | - | - | - | - | - | - | 22 | - | - | - | - | - | - | - | - | 27A | - | - | - | - | - | - | - | - | - | - | - | - | - | 0.2 | - | - | - | 1.4 | 0.035 | 0.035 | - | - | - | 0.55 | - | 0.29 | - | 0.42 | 0.11 | - | - | - | - | - | - | - | 0.012C | - | - | - | - | 0.38 | - | - | -
EN 10025-2 (2019) | S 235 JR | 5 - 150 | > 100 < 150 | 100 | 150 | MS | AR | HOT ROLLED PRODUCTS OF STRUCTURAL STEELS - PART 2 : TECHNICAL DELIVERY CONDITIONS FOR NON-ALLOY STRUCTURAL STEELS | 195 | - | 350 | - | 500 | - | - | - | - | - | - | - | 22 | - | - | - | - | - | - | - | - | 27A | - | - | - | - | - | - | - | - | - | - | - | - | - | 0.2 | - | - | - | 1.4 | 0.035 | 0.035 | - | - | - | 0.55 | - | 0.29 | - | 0.42 | 0.11 | - | - | - | - | - | - | - | 0.012C | - | - | - | - | 0.38 | - | - | -
EN 10025-2 (2019) | S 235 JR | 5 - 150 | > 150 < 200 | 150 | 200 | MS | AR | HOT ROLLED PRODUCTS OF STRUCTURAL STEELS - PART 2 : TECHNICAL DELIVERY CONDITIONS FOR NON-ALLOY STRUCTURAL STEELS | 185 | - | 340 | - | 490 | - | - | - | - | - | - | - | 21 | - | - | - | - | - | - | - | - | 27A | - | - | - | - | - | - | - | - | - | - | - | - | - | 0.2 | - | - | - | 1.4 | 0.035 | 0.035 | - | - | - | 0.55 | - | 0.29 | - | 0.42 | 0.11 | - | - | - | - | - | - | - | 0.012C | - | - | - | - | 0.4 | - | - | -
EN 10025-2 (2019) | S 235 JR | 5 - 150 | > 200 < 250 | 200 | 250 | MS | AR | HOT ROLLED PRODUCTS OF STRUCTURAL STEELS - PART 2 : TECHNICAL DELIVERY CONDITIONS FOR NON-ALLOY STRUCTURAL STEELS | 175 | - | 340 | - | 490 | - | - | - | - | - | - | - | 21 | - | - | - | - | - | - | - | - | 27A | - | - | - | - | - | - | - | - | - | - | - | - | - | 0.2 | - | - | - | 1.4 | 0.035 | 0.035 | - | - | - | 0.55 | - | 0.29 | - | 0.42 | 0.11 | - | - | - | - | - | - | - | 0.012C | - | - | - | - | 0.4 | - | - | -
EN 10025-2 (2019) | S 235 J0 | 5 - 150 | < 3 | 0 | 3 | MS | AR | HOT ROLLED PRODUCTS OF STRUCTURAL STEELS - PART 2 : TECHNICAL DELIVERY CONDITIONS FOR NON-ALLOY STRUCTURAL STEELS | 235 | - | 360 | - | 510 | - | - | - | - | - | 19 | - | - | - | - | - | - | - | - | - | - | - | - | - | - | - | - | - | - | - | - | - | - | - | - | 0.17 | - | - | - | 1.4 | 0.03 | 0.03 | - | - | - | 0.55 | - | 0.29 | - | 0.42 | 0.11 | - | - | - | - | - | - | - | 0.012C | - | - | - | - | 0.35 | - | - | -
EN 10025-2 (2019) | S 235 J0 | 5 - 150 | > 3 < 16 | 3 | 16 | MS | AR | HOT ROLLED PRODUCTS OF STRUCTURAL STEELS - PART 2 : TECHNICAL DELIVERY CONDITIONS FOR NON-ALLOY STRUCTURAL STEELS | 235 | - | 360 | - | 510 | - | - | - | - | - | - | - | 24 | - | - | - | - | - | - | - | - | - | - | 27 | - | - | - | - | - | - | - | - | - | - | - | 0.17 | - | - | - | 1.4 | 0.03 | 0.03 | - | - | - | 0.55 | - | 0.29 | - | 0.42 | 0.11 | - | - | - | - | - | - | - | 0.012C | - | - | - | - | 0.35 | - | - | -
EN 10025-2 (2019) | S 235 J0 | 5 - 150 | > 16 < 40 | 16 | 40 | MS | AR | HOT ROLLED PRODUCTS OF STRUCTURAL STEELS - PART 2 : TECHNICAL DELIVERY CONDITIONS FOR NON-ALLOY STRUCTURAL STEELS | 225 | - | 360 | - | 510 | - | - | - | - | - | - | - | 24 | - | - | - | - | - | - | - | - | - | - | 27 | - | - | - | - | - | - | - | - | - | - | - | 0.17 | - | - | - | 1.4 | 0.03 | 0.03 | - | - | - | 0.55 | - | 0.29 | - | 0.42 | 0.11 | - | - | - | - | - | - | - | 0.012C | - | - | - | - | 0.35 | - | - | -
EN 10025-2 (2019) | S 235 J0 | 5 - 150 | > 40 < 63 | 40 | 63 | MS | AR | HOT ROLLED PRODUCTS OF STRUCTURAL STEELS - PART 2 : TECHNICAL DELIVERY CONDITIONS FOR NON-ALLOY STRUCTURAL STEELS | 215 | - | 360 | - | 510 | - | - | - | - | - | - | - | 23 | - | - | - | - | - | - | - | - | - | - | 27 | - | - | - | - | - | - | - | - | - | - | - | 0.17 | - | - | - | 1.4 | 0.03 | 0.03 | - | - | - | 0.55 | - | 0.29 | - | 0.42 | 0.11 | - | - | - | - | - | - | - | 0.012C | - | - | - | - | 0.35 | - | - | -
EN 10025-2 (2019) | S 235 J0 | 5 - 150 | > 63 < 80 | 63 | 80 | MS | AR | HOT ROLLED PRODUCTS OF STRUCTURAL STEELS - PART 2 : TECHNICAL DELIVERY CONDITIONS FOR NON-ALLOY STRUCTURAL STEELS | 215 | - | 360 | - | 510 | - | - | - | - | - | - | - | 22 | - | - | - | - | - | - | - | - | - | - | 27 | - | - | - | - | - | - | - | - | - | - | - | 0.17 | - | - | - | 1.4 | 0.03 | 0.03 | - | - | - | 0.55 | - | 0.29 | - | 0.42 | 0.11 | - | - | - | - | - | - | - | 0.012C | - | - | - | - | 0.38 | - | - | -
EN 10025-2 (2019) | S 235 J0 | 5 - 150 | > 80 < 100 | 80 | 100 | MS | AR | HOT ROLLED PRODUCTS OF STRUCTURAL STEELS - PART 2 : TECHNICAL DELIVERY CONDITIONS FOR NON-ALLOY STRUCTURAL STEELS | 215 | - | 360 | - | 510 | - | - | - | - | - | - | - | 22 | - | - | - | - | - | - | - | - | - | - | 27 | - | - | - | - | - | - | - | - | - | - | - | 0.17 | - | - | - | 1.4 | 0.03 | 0.03 | - | - | - | 0.55 | - | 0.29 | - | 0.42 | 0.11 | - | - | - | - | - | - | - | 0.012C | - | - | - | - | 0.38 | - | - | -
EN 10025-2 (2019) | S 235 J0 | 5 - 150 | > 100 < 150 | 100 | 150 | MS | AR | HOT ROLLED PRODUCTS OF STRUCTURAL STEELS - PART 2 : TECHNICAL DELIVERY CONDITIONS FOR NON-ALLOY STRUCTURAL STEELS | 195 | - | 350 | - | 500 | - | - | - | - | - | - | - | 22 | - | - | - | - | - | - | - | - | - | - | 27 | - | - | - | - | - | - | - | - | - | - | - | 0.17 | - | - | - | 1.4 | 0.03 | 0.03 | - | - | - | 0.55 | - | 0.29 | - | 0.42 | 0.11 | - | - | - | - | - | - | - | 0.012C | - | - | - | - | 0.38 | - | - | -
EN 10025-2 (2019) | S 235 J0 | 5 - 150 | > 150 < 200 | 150 | 200 | MS | AR | HOT ROLLED PRODUCTS OF STRUCTURAL STEELS - PART 2 : TECHNICAL DELIVERY CONDITIONS FOR NON-ALLOY STRUCTURAL STEELS | 185 | - | 340 | - | 490 | - | - | - | - | - | - | - | 21 | - | - | - | - | - | - | - | - | - | - | 27 | - | - | - | - | - | - | - | - | - | - | - | 0.17 | - | - | - | 1.4 | 0.03 | 0.03 | - | - | - | 0.55 | - | 0.29 | - | 0.42 | 0.11 | - | - | - | - | - | - | - | 0.012C | - | - | - | - | 0.4 | - | - | -
EN 10025-2 (2019) | S 235 J0 | 5 - 150 | > 200 < 250 | 200 | 250 | MS | AR | HOT ROLLED PRODUCTS OF STRUCTURAL STEELS - PART 2 : TECHNICAL DELIVERY CONDITIONS FOR NON-ALLOY STRUCTURAL STEELS | 175 | - | 340 | - | 490 | - | - | - | - | - | - | - | 21 | - | - | - | - | - | - | - | - | - | - | 27 | - | - | - | - | - | - | - | - | - | - | - | 0.17 | - | - | - | 1.4 | 0.03 | 0.03 | - | - | - | 0.55 | - | 0.29 | - | 0.42 | 0.11 | - | - | - | - | - | - | - | 0.012C | - | - | - | - | 0.4 | - | - | -
EN 10025-2 (2019) | S 235 J2 | 6 - 150 | < 3 | 0 | 3 | MS | N / NR | HOT ROLLED PRODUCTS OF STRUCTURAL STEELS - PART 2 : TECHNICAL DELIVERY CONDITIONS FOR NON-ALLOY STRUCTURAL STEELS | 235 | - | 360 | - | 510 | - | - | - | - | - | 19 | - | 24 | - | - | - | - | - | - | - | - | - | - | - | - | - | - | - | - | - | - | - | - | - | - | 0.17 | - | - | - | 1.4 | 0.025 | 0.025 | - | - | - | 0.55 | - | 0.29 | - | 0.42 | 0.11 | - | - | - | - | - | - | - | - | - | - | - | - | 0.35 | - | - | -
EN 10025-2 (2019) | S 235 J2 | 6 - 150 | > 3 < 16 | 3 | 16 | MS | N / NR | HOT ROLLED PRODUCTS OF STRUCTURAL STEELS - PART 2 : TECHNICAL DELIVERY CONDITIONS FOR NON-ALLOY STRUCTURAL STEELS | 235 | - | 360 | - | 510 | - | - | - | - | - | - | - | 24 | - | - | - | - | - | - | - | - | - | - | - | - | - | - | 27 | - | - | - | - | - | - | - | 0.17 | - | - | - | 1.4 | 0.025 | 0.025 | - | - | - | 0.55 | - | 0.29 | - | 0.42 | 0.11 | - | - | - | - | - | - | - | - | - | - | - | - | 0.35 | - | - | -
EN 10025-2 (2019) | S 235 J2 | 6 - 150 | > 16 < 40 | 16 | 40 | MS | N / NR | HOT ROLLED PRODUCTS OF STRUCTURAL STEELS - PART 2 : TECHNICAL DELIVERY CONDITIONS FOR NON-ALLOY STRUCTURAL STEELS | 225 | - | 360 | - | 510 | - | - | - | - | - | - | - | 23 | - | - | - | - | - | - | - | - | - | - | - | - | - | - | 27 | - | - | - | - | - | - | - | 0.17 | - | - | - | 1.4 | 0.025 | 0.025 | - | - | - | 0.55 | - | 0.29 | - | 0.42 | 0.11 | - | - | - | - | - | - | - | - | - | - | - | - | 0.35 | - | - | -
EN 10025-2 (2019) | S 235 J2 | 6 - 150 | > 40 < 63 | 40 | 63 | MS | N / NR | HOT ROLLED PRODUCTS OF STRUCTURAL STEELS - PART 2 : TECHNICAL DELIVERY CONDITIONS FOR NON-ALLOY STRUCTURAL STEELS | 215 | - | 360 | - | 510 | - | - | - | - | - | - | - | 22 | - | - | - | - | - | - | - | - | - | - | - | - | - | - | 27 | - | - | - | - | - | - | - | 0.17 | - | - | - | 1.4 | 0.025 | 0.025 | - | - | - | 0.55 | - | 0.29 | - | 0.42 | 0.11 | - | - | - | - | - | - | - | - | - | - | - | - | 0.35 | - | - | -
EN 10025-2 (2019) | S 235 J2 | 6 - 150 | > 63 < 80 | 63 | 80 | MS | N / NR | HOT ROLLED PRODUCTS OF STRUCTURAL STEELS - PART 2 : TECHNICAL DELIVERY CONDITIONS FOR NON-ALLOY STRUCTURAL STEELS | 215 | - | 360 | - | 510 | - | - | - | - | - | - | - | 22 | - | - | - | - | - | - | - | - | - | - | - | - | - | - | 27 | - | - | - | - | - | - | - | 0.17 | - | - | - | 1.4 | 0.025 | 0.025 | - | - | - | 0.55 | - | 0.29 | - | 0.42 | 0.11 | - | - | - | - | - | - | - | - | - | - | - | - | 0.38 | - | - | -
EN 10025-2 (2019) | S 235 J2 | 6 - 150 | > 80 < 100 | 80 | 100 | MS | N / NR | HOT ROLLED PRODUCTS OF STRUCTURAL STEELS - PART 2 : TECHNICAL DELIVERY CONDITIONS FOR NON-ALLOY STRUCTURAL STEELS | 215 | - | 360 | - | 510 | - | - | - | - | - | - | - | 22 | - | - | - | - | - | - | - | - | - | - | - | - | - | - | 27 | - | - | - | - | - | - | - | 0.17 | - | - | - | 1.4 | 0.025 | 0.025 | - | - | - | 0.55 | - | 0.29 | - | 0.42 | 0.11 | - | - | - | - | - | - | - | - | - | - | - | - | 0.38 | - | - | -
EN 10025-2 (2019) | S 235 J2 | 6 - 150 | > 100 < 150 | 100 | 150 | MS | N / NR | HOT ROLLED PRODUCTS OF STRUCTURAL STEELS - PART 2 : TECHNICAL DELIVERY CONDITIONS FOR NON-ALLOY STRUCTURAL STEELS | 195 | - | 350 | - | 500 | - | - | - | - | - | - | - | 21 | - | - | - | - | - | - | - | - | - | - | - | - | - | - | 27 | - | - | - | - | - | - | - | 0.17 | - | - | - | 1.4 | 0.025 | 0.025 | - | - | - | 0.55 | - | 0.29 | - | 0.42 | 0.11 | - | - | - | - | - | - | - | - | - | - | - | - | 0.38 | - | - | -
EN 10025-2 (2019) | S 235 J2 | 6 - 150 | > 150 < 200 | 150 | 200 | MS | N / NR | HOT ROLLED PRODUCTS OF STRUCTURAL STEELS - PART 2 : TECHNICAL DELIVERY CONDITIONS FOR NON-ALLOY STRUCTURAL STEELS | 185 | - | 340 | - | 490 | - | - | - | - | - | - | - | 21 | - | - | - | - | - | - | - | - | - | - | - | - | - | - | 27 | - | - | - | - | - | - | - | 0.17 | - | - | - | 1.4 | 0.025 | 0.025 | - | - | - | 0.55 | - | 0.29 | - | 0.42 | 0.11 | - | - | - | - | - | - | - | - | - | - | - | - | 0.4 | - | - | -
EN 10025-2 (2019) | S 235 J2 | 6 - 150 | > 200 ≤ 250 | 200 | 250 | MS | N / NR | HOT ROLLED PRODUCTS OF STRUCTURAL STEELS - PART 2 : TECHNICAL DELIVERY CONDITIONS FOR NON-ALLOY STRUCTURAL STEELS | 175 | - | 340 | - | 490 | - | - | - | - | - | - | - | 21 | - | - | - | - | - | - | - | - | - | - | - | - | - | - | 27 | - | - | - | - | - | - | - | 0.17 | - | - | - | 1.4 | 0.025 | 0.025 | - | - | - | 0.55 | - | 0.29 | - | 0.42 | 0.11 | - | - | - | - | - | - | - | - | - | - | - | - | 0.4 | - | - | -
EN 10025-2 (2019) | S 275 JR | 5 - 150 | < 3 | 0 | 3 | MS | AR | HOT ROLLED PRODUCTS OF STRUCTURAL STEELS - PART 2 : TECHNICAL DELIVERY CONDITIONS FOR NON-ALLOY STRUCTURAL STEELS | 275 | - | 430 | - | 580 | - | - | - | - | - | 17 | - | - | - | - | - | - | - | - | - | - | - | - | - | - | - | - | - | - | - | - | - | - | - | - | 0.21 | - | - | - | 1.5 | 0.035 | 0.035 | - | - | - | 0.55 | - | 0.29 | - | 0.42 | 0.11 | - | - | - | - | - | - | - | 0.012C | - | - | - | - | 0.4 | - | - | -
EN 10025-2 (2019) | S 275 JR | 5 - 150 | > 3 < 16 | 3 | 16 | MS | AR | HOT ROLLED PRODUCTS OF STRUCTURAL STEELS - PART 2 : TECHNICAL DELIVERY CONDITIONS FOR NON-ALLOY STRUCTURAL STEELS | 275 | - | 410 | - | 560 | - | - | - | - | - | - | - | 21 | - | - | - | - | - | - | - | - | 27A | - | - | - | - | - | - | - | - | - | - | - | - | - | 0.21 | - | - | - | 1.5 | 0.035 | 0.035 | - | - | - | 0.55 | - | 0.29 | - | 0.42 | 0.11 | - | - | - | - | - | - | - | 0.012C | - | - | - | - | 0.4 | - | - | -
EN 10025-2 (2019) | S 275 JR | 5 - 150 | > 16 < 40 | 16 | 40 | MS | AR | HOT ROLLED PRODUCTS OF STRUCTURAL STEELS - PART 2 : TECHNICAL DELIVERY CONDITIONS FOR NON-ALLOY STRUCTURAL STEELS | 265 | - | 410 | - | 560 | - | - | - | - | - | - | - | 20 | - | - | - | - | - | - | - | - | 27A | - | - | - | - | - | - | - | - | - | - | - | - | - | 0.21 | - | - | - | 1.5 | 0.035 | 0.035 | - | - | - | 0.55 | - | 0.29 | - | 0.42 | 0.11 | - | - | - | - | - | - | - | 0.012C | - | - | - | - | 0.4 | - | - | -
EN 10025-2 (2019) | S 275 JR | 5 - 150 | > 40 < 63 | 40 | 63 | MS | AR | HOT ROLLED PRODUCTS OF STRUCTURAL STEELS - PART 2 : TECHNICAL DELIVERY CONDITIONS FOR NON-ALLOY STRUCTURAL STEELS | 255 | - | 410 | - | 560 | - | - | - | - | - | - | - | 20 | - | - | - | - | - | - | - | - | 27A | - | - | - | - | - | - | - | - | - | - | - | - | - | 0.22 | - | - | - | 1.5 | 0.035 | 0.035 | - | - | - | 0.55 | - | 0.29 | - | 0.42 | 0.11 | - | - | - | - | - | - | - | 0.012C | - | - | - | - | 0.4 | - | - | -
EN 10025-2 (2019) | S 275 JR | 5 - 150 | > 63 < 80 | 63 | 80 | MS | AR | HOT ROLLED PRODUCTS OF STRUCTURAL STEELS - PART 2 : TECHNICAL DELIVERY CONDITIONS FOR NON-ALLOY STRUCTURAL STEELS | 245 | - | 410 | - | 560 | - | - | - | - | - | - | - | 19 | - | - | - | - | - | - | - | - | 27A | - | - | - | - | - | - | - | - | - | - | - | - | - | 0.22 | - | - | - | 1.5 | 0.035 | 0.035 | - | - | - | 0.55 | - | 0.29 | - | 0.42 | 0.11 | - | - | - | - | - | - | - | 0.012C | - | - | - | - | 0.42 | - | - | -
EN 10025-2 (2019) | S 275 JR | 5 - 150 | > 80 < 100 | 80 | 100 | MS | AR | HOT ROLLED PRODUCTS OF STRUCTURAL STEELS - PART 2 : TECHNICAL DELIVERY CONDITIONS FOR NON-ALLOY STRUCTURAL STEELS | 235 | - | 410 | - | 560 | - | - | - | - | - | - | - | 19 | - | - | - | - | - | - | - | - | 27A | - | - | - | - | - | - | - | - | - | - | - | - | - | 0.22 | - | - | - | 1.5 | 0.035 | 0.035 | - | - | - | 0.55 | - | 0.29 | - | 0.42 | 0.11 | - | - | - | - | - | - | - | 0.012C | - | - | - | - | 0.42 | - | - | -
EN 10025-2 (2019) | S 275 JR | 5 - 150 | > 100 < 150 | 100 | 150 | MS | AR | HOT ROLLED PRODUCTS OF STRUCTURAL STEELS - PART 2 : TECHNICAL DELIVERY CONDITIONS FOR NON-ALLOY STRUCTURAL STEELS | 225 | - | 400 | - | 540 | - | - | - | - | - | - | - | 19 | - | - | - | - | - | - | - | - | 27A | - | - | - | - | - | - | - | - | - | - | - | - | - | 0.22 | - | - | - | 1.5 | 0.035 | 0.035 | - | - | - | 0.55 | - | 0.29 | - | 0.42 | 0.11 | - | - | - | - | - | - | - | 0.012C | - | - | - | - | 0.42 | - | - | -
EN 10025-2 (2019) | S 275 JR | 5 - 150 | > 150 < 200 | 150 | 200 | MS | AR | HOT ROLLED PRODUCTS OF STRUCTURAL STEELS - PART 2 : TECHNICAL DELIVERY CONDITIONS FOR NON-ALLOY STRUCTURAL STEELS | 215 | - | 380 | - | 540 | - | - | - | - | - | - | - | 18 | - | - | - | - | - | - | - | - | 27A | - | - | - | - | - | - | - | - | - | - | - | - | - | 0.22 | - | - | - | 1.5 | 0.035 | 0.035 | - | - | - | 0.55 | - | 0.29 | - | 0.42 | 0.11 | - | - | - | - | - | - | - | 0.012C | - | - | - | - | 0.44 | - | - | -
EN 10025-2 (2019) | S 275 JR | 5 - 150 | > 200 < 250 | 200 | 250 | MS | AR | HOT ROLLED PRODUCTS OF STRUCTURAL STEELS - PART 2 : TECHNICAL DELIVERY CONDITIONS FOR NON-ALLOY STRUCTURAL STEELS | 205 | - | 380 | - | 540 | - | - | - | - | - | - | - | 18 | - | - | - | - | - | - | - | - | 27A | - | - | - | - | - | - | - | - | - | - | - | - | - | 0.22 | - | - | - | 1.5 | 0.035 | 0.035 | - | - | - | 0.55 | - | 0.29 | - | 0.42 | 0.11 | - | - | - | - | - | - | - | 0.012C | - | - | - | - | 0.44 | - | - | -
EN 10025-2 (2019) | S 275 J0 | 5 - 150 | < 3 | 0 | 3 | MS | AR | HOT ROLLED PRODUCTS OF STRUCTURAL STEELS - PART 2 : TECHNICAL DELIVERY CONDITIONS FOR NON-ALLOY STRUCTURAL STEELS | 275 | - | 430 | - | 580 | - | - | - | - | - | 17 | - | - | - | - | - | - | - | - | - | - | - | - | - | - | - | - | - | - | - | - | - | - | - | - | 0.18 | - | - | - | 1.5 | 0.03 | 0.03 | - | - | - | 0.55 | - | 0.29 | - | 0.42 | 0.11 | - | - | - | - | - | - | - | 0.012C | - | - | - | - | 0.4 | - | - | -
EN 10025-2 (2019) | S 275 J0 | 5 - 150 | > 3 < 16 | 3 | 16 | MS | AR | HOT ROLLED PRODUCTS OF STRUCTURAL STEELS - PART 2 : TECHNICAL DELIVERY CONDITIONS FOR NON-ALLOY STRUCTURAL STEELS | 275 | - | 410 | - | 560 | - | - | - | - | - | - | - | 21 | - | - | - | - | - | - | - | - | - | - | 27 | - | - | - | - | - | - | - | - | - | - | - | 0.18 | - | - | - | 1.5 | 0.03 | 0.03 | - | - | - | 0.55 | - | 0.29 | - | 0.42 | 0.11 | - | - | - | - | - | - | - | 0.012C | - | - | - | - | 0.4 | - | - | -
EN 10025-2 (2019) | S 275 J0 | 5 - 150 | > 16 < 40 | 16 | 40 | MS | AR | HOT ROLLED PRODUCTS OF STRUCTURAL STEELS - PART 2 : TECHNICAL DELIVERY CONDITIONS FOR NON-ALLOY STRUCTURAL STEELS | 265 | - | 410 | - | 560 | - | - | - | - | - | - | - | 20 | - | - | - | - | - | - | - | - | - | - | 27 | - | - | - | - | - | - | - | - | - | - | - | 0.18 | - | - | - | 1.5 | 0.03 | 0.03 | - | - | - | 0.55 | - | 0.29 | - | 0.42 | 0.11 | - | - | - | - | - | - | - | 0.012C | - | - | - | - | 0.4 | - | - | -
EN 10025-2 (2019) | S 275 J0 | 5 - 150 | > 40 < 63 | 40 | 63 | MS | AR | HOT ROLLED PRODUCTS OF STRUCTURAL STEELS - PART 2 : TECHNICAL DELIVERY CONDITIONS FOR NON-ALLOY STRUCTURAL STEELS | 255 | - | 410 | - | 560 | - | - | - | - | - | - | - | 20 | - | - | - | - | - | - | - | - | - | - | 27 | - | - | - | - | - | - | - | - | - | - | - | 0.18 | - | - | - | 1.5 | 0.03 | 0.03 | - | - | - | 0.55 | - | 0.29 | - | 0.42 | 0.11 | - | - | - | - | - | - | - | 0.012C | - | - | - | - | 0.4 | - | - | -
EN 10025-2 (2019) | S 275 J0 | 5 - 150 | > 63 < 80 | 63 | 80 | MS | AR | HOT ROLLED PRODUCTS OF STRUCTURAL STEELS - PART 2 : TECHNICAL DELIVERY CONDITIONS FOR NON-ALLOY STRUCTURAL STEELS | 245 | - | 410 | - | 560 | - | - | - | - | - | - | - | 19 | - | - | - | - | - | - | - | - | - | - | 27 | - | - | - | - | - | - | - | - | - | - | - | 0.18 | - | - | - | 1.5 | 0.03 | 0.03 | - | - | - | 0.55 | - | 0.29 | - | 0.42 | 0.11 | - | - | - | - | - | - | - | 0.012C | - | - | - | - | 0.42 | - | - | -
EN 10025-2 (2019) | S 275 J0 | 5 - 150 | > 80 < 100 | 80 | 100 | MS | AR | HOT ROLLED PRODUCTS OF STRUCTURAL STEELS - PART 2 : TECHNICAL DELIVERY CONDITIONS FOR NON-ALLOY STRUCTURAL STEELS | 235 | - | 410 | - | 560 | - | - | - | - | - | - | - | 19 | - | - | - | - | - | - | - | - | - | - | 27 | - | - | - | - | - | - | - | - | - | - | - | 0.18 | - | - | - | 1.5 | 0.03 | 0.03 | - | - | - | 0.55 | - | 0.29 | - | 0.42 | 0.11 | - | - | - | - | - | - | - | 0.012C | - | - | - | - | 0.42 | - | - | -
EN 10025-2 (2019) | S 275 J0 | 5 - 150 | > 100 < 150 | 100 | 150 | MS | AR | HOT ROLLED PRODUCTS OF STRUCTURAL STEELS - PART 2 : TECHNICAL DELIVERY CONDITIONS FOR NON-ALLOY STRUCTURAL STEELS | 225 | - | 400 | - | 540 | - | - | - | - | - | - | - | 19 | - | - | - | - | - | - | - | - | - | - | 27 | - | - | - | - | - | - | - | - | - | - | - | 0.18 | - | - | - | 1.5 | 0.03 | 0.03 | - | - | - | 0.55 | - | 0.29 | - | 0.42 | 0.11 | - | - | - | - | - | - | - | 0.012C | - | - | - | - | 0.42 | - | - | -
EN 10025-2 (2019) | S 275 J0 | 5 - 150 | > 150 < 200 | 150 | 200 | MS | AR | HOT ROLLED PRODUCTS OF STRUCTURAL STEELS - PART 2 : TECHNICAL DELIVERY CONDITIONS FOR NON-ALLOY STRUCTURAL STEELS | 215 | - | 380 | - | 540 | - | - | - | - | - | - | - | 18 | - | - | - | - | - | - | - | - | - | - | 27 | - | - | - | - | - | - | - | - | - | - | - | 0.2 | - | - | - | 1.5 | 0.03 | 0.03 | - | - | - | 0.55 | - | 0.29 | - | 0.42 | 0.11 | - | - | - | - | - | - | - | 0.012C | - | - | - | - | 0.44 | - | - | -
EN 10025-2 (2019) | S 275 J0 | 5 - 150 | > 200 ≤ 250 | 200 | 250 | MS | AR | HOT ROLLED PRODUCTS OF STRUCTURAL STEELS - PART 2 : TECHNICAL DELIVERY CONDITIONS FOR NON-ALLOY STRUCTURAL STEELS | 205 | - | 380 | - | 540 | - | - | - | - | - | - | - | 18 | - | - | - | - | - | - | - | - | - | - | 27 | - | - | - | - | - | - | - | - | - | - | - | 0.2 | - | - | - | 1.5 | 0.03 | 0.03 | - | - | - | 0.55 | - | 0.29 | - | 0.42 | 0.11 | - | - | - | - | - | - | - | 0.012C | - | - | - | - | 0.44 | - | - | -
EN 10025-2 (2019) | S 275 J2 | 5 - 150 | < 3 | 0 | 3 | MS | N / NR | HOT ROLLED PRODUCTS OF STRUCTURAL STEELS - PART 2 : TECHNICAL DELIVERY CONDITIONS FOR NON-ALLOY STRUCTURAL STEELS | 275 | - | 430 | - | 580 | - | - | - | - | - | 17 | - | - | - | - | - | - | - | - | - | - | - | - | - | - | - | - | - | - | - | - | - | - | - | - | 0.18 | - | - | - | 1.5 | 0.025 | 0.025 | - | - | - | 0.55 | - | 0.29 | - | 0.42 | 0.11 | - | - | - | - | - | - | - | - | - | - | - | - | 0.4 | - | - | -
EN 10025-2 (2019) | S 275 J2 | 5 - 150 | > 3 < 16 | 3 | 16 | MS | N / NR | HOT ROLLED PRODUCTS OF STRUCTURAL STEELS - PART 2 : TECHNICAL DELIVERY CONDITIONS FOR NON-ALLOY STRUCTURAL STEELS | 275 | - | 410 | - | 560 | - | - | - | - | - | - | - | 21 | - | - | - | - | - | - | - | - | - | - | - | - | - | - | 27 | - | - | - | - | - | - | - | 0.18 | - | - | - | 1.5 | 0.025 | 0.025 | - | - | - | 0.55 | - | 0.29 | - | 0.42 | 0.11 | - | - | - | - | - | - | - | - | - | - | - | - | 0.4 | - | - | -
EN 10025-2 (2019) | S 275 J2 | 5 - 150 | > 16 < 40 | 16 | 40 | MS | N / NR | HOT ROLLED PRODUCTS OF STRUCTURAL STEELS - PART 2 : TECHNICAL DELIVERY CONDITIONS FOR NON-ALLOY STRUCTURAL STEELS | 265 | - | 410 | - | 560 | - | - | - | - | - | - | - | 20 | - | - | - | - | - | - | - | - | - | - | - | - | - | - | 27 | - | - | - | - | - | - | - | 0.18 | - | - | - | 1.5 | 0.025 | 0.025 | - | - | - | 0.55 | - | 0.29 | - | 0.42 | 0.11 | - | - | - | - | - | - | - | - | - | - | - | - | 0.4 | - | - | -
EN 10025-2 (2019) | S 275 J2 | 5 - 150 | > 40 < 63 | 40 | 63 | MS | N / NR | HOT ROLLED PRODUCTS OF STRUCTURAL STEELS - PART 2 : TECHNICAL DELIVERY CONDITIONS FOR NON-ALLOY STRUCTURAL STEELS | 255 | - | 410 | - | 560 | - | - | - | - | - | - | - | 20 | - | - | - | - | - | - | - | - | - | - | - | - | - | - | 27 | - | - | - | - | - | - | - | 0.18 | - | - | - | 1.5 | 0.025 | 0.025 | - | - | - | 0.55 | - | 0.29 | - | 0.42 | 0.11 | - | - | - | - | - | - | - | - | - | - | - | - | 0.4 | - | - | -
EN 10025-2 (2019) | S 275 J2 | 5 - 150 | > 63 < 80 | 63 | 80 | MS | N / NR | HOT ROLLED PRODUCTS OF STRUCTURAL STEELS - PART 2 : TECHNICAL DELIVERY CONDITIONS FOR NON-ALLOY STRUCTURAL STEELS | 245 | - | 410 | - | 560 | - | - | - | - | - | - | - | 19 | - | - | - | - | - | - | - | - | - | - | - | - | - | - | 27 | - | - | - | - | - | - | - | 0.18 | - | - | - | 1.5 | 0.025 | 0.025 | - | - | - | 0.55 | - | 0.29 | - | 0.42 | 0.11 | - | - | - | - | - | - | - | - | - | - | - | - | 0.42 | - | - | -
EN 10025-2 (2019) | S 275 J2 | 5 - 150 | > 80 < 100 | 80 | 100 | MS | N / NR | HOT ROLLED PRODUCTS OF STRUCTURAL STEELS - PART 2 : TECHNICAL DELIVERY CONDITIONS FOR NON-ALLOY STRUCTURAL STEELS | 235 | - | 410 | - | 560 | - | - | - | - | - | - | - | 19 | - | - | - | - | - | - | - | - | - | - | - | - | - | - | 27 | - | - | - | - | - | - | - | 0.18 | - | - | - | 1.5 | 0.025 | 0.025 | - | - | - | 0.55 | - | 0.29 | - | 0.42 | 0.11 | - | - | - | - | - | - | - | - | - | - | - | - | 0.42 | - | - | -
EN 10025-2 (2019) | S 275 J2 | 5 - 150 | > 100 < 150 | 100 | 150 | MS | N / NR | HOT ROLLED PRODUCTS OF STRUCTURAL STEELS - PART 2 : TECHNICAL DELIVERY CONDITIONS FOR NON-ALLOY STRUCTURAL STEELS | 225 | - | 400 | - | 540 | - | - | - | - | - | - | - | 19 | - | - | - | - | - | - | - | - | - | - | - | - | - | - | 27 | - | - | - | - | - | - | - | 0.18 | - | - | - | 1.5 | 0.025 | 0.025 | - | - | - | 0.55 | - | 0.29 | - | 0.42 | 0.11 | - | - | - | - | - | - | - | - | - | - | - | - | 0.42 | - | - | -
EN 10025-2 (2019) | S 275 J2 | 5 - 150 | > 150 < 200 | 150 | 200 | MS | N / NR | HOT ROLLED PRODUCTS OF STRUCTURAL STEELS - PART 2 : TECHNICAL DELIVERY CONDITIONS FOR NON-ALLOY STRUCTURAL STEELS | 215 | - | 380 | - | 540 | - | - | - | - | - | - | - | 18 | - | - | - | - | - | - | - | - | - | - | - | - | - | - | 27 | - | - | - | - | - | - | - | 0.2 | - | - | - | 1.5 | 0.025 | 0.025 | - | - | - | 0.55 | - | 0.29 | - | 0.42 | 0.11 | - | - | - | - | - | - | - | - | - | - | - | - | 0.44 | - | - | -
EN 10025-2 (2019) | S 275 J2 | 5 - 150 | > 200 ≤ 250 | 200 | 250 | MS | N / NR | HOT ROLLED PRODUCTS OF STRUCTURAL STEELS - PART 2 : TECHNICAL DELIVERY CONDITIONS FOR NON-ALLOY STRUCTURAL STEELS | 205 | - | 380 | - | 540 | - | - | - | - | - | - | - | 18 | - | - | - | - | - | - | - | - | - | - | - | - | - | - | 27 | - | - | - | - | - | - | - | 0.2 | - | - | - | 1.5 | 0.025 | 0.025 | - | - | - | 0.55 | - | 0.29 | - | 0.42 | 0.11 | - | - | - | - | - | - | - | - | - | - | - | - | 0.44 | - | - | -
EN 10025-2 (2019) | S 355 JR | 6 - 120 | < 3 | 0 | 3 | HS | AR | HOT ROLLED PRODUCTS OF STRUCTURAL STEELS - PART 2 : TECHNICAL DELIVERY CONDITIONS FOR NON-ALLOY STRUCTURAL STEELS | 355 | - | 510 | - | 680 | - | - | - | - | - | 16 | - | - | - | - | - | - | - | - | - | - | - | - | - | - | - | - | - | - | - | - | - | - | - | - | 0.24 | - | 0.55 | - | 1.6 | 0.035 | 0.035 | - | - | - | 0.55 | - | 0.29 | - | 0.42 | 0.11 | - | - | - | - | - | - | - | 0.012C | - | - | - | - | 0.45 | - | - | -
EN 10025-2 (2019) | S 355 JR | 6 - 120 | > 3 < 16 | 3 | 16 | HS | AR | HOT ROLLED PRODUCTS OF STRUCTURAL STEELS - PART 2 : TECHNICAL DELIVERY CONDITIONS FOR NON-ALLOY STRUCTURAL STEELS | 355 | - | 470 | - | 630 | - | - | - | - | - | - | - | 20 | - | - | - | - | - | - | - | - | 27A | - | - | - | - | - | - | - | - | - | - | - | - | - | 0.24 | - | 0.55 | - | 1.6 | 0.035 | 0.035 | - | - | - | 0.55 | - | 0.29 | - | 0.42 | 0.11 | - | - | - | - | - | - | - | 0.012C | - | - | - | - | 0.45 | - | - | -
EN 10025-2 (2019) | S 355 JR | 6 - 120 | > 16 < 40 | 16 | 40 | HS | AR | HOT ROLLED PRODUCTS OF STRUCTURAL STEELS - PART 2 : TECHNICAL DELIVERY CONDITIONS FOR NON-ALLOY STRUCTURAL STEELS | 345 | - | 470 | - | 630 | - | - | - | - | - | - | - | 19 | - | - | - | - | - | - | - | - | 27A | - | - | - | - | - | - | - | - | - | - | - | - | - | 0.24 | - | 0.55 | - | 1.6 | 0.035 | 0.035 | - | - | - | 0.55 | - | 0.29 | - | 0.42 | 0.11 | - | - | - | - | - | - | - | 0.012C | - | - | - | - | 0.45 | - | - | -
EN 10025-2 (2019) | S 355 JR | 6 - 120 | > 40 < 63 | 40 | 63 | HS | AR | HOT ROLLED PRODUCTS OF STRUCTURAL STEELS - PART 2 : TECHNICAL DELIVERY CONDITIONS FOR NON-ALLOY STRUCTURAL STEELS | 335 | - | 470 | - | 630 | - | - | - | - | - | - | - | 19 | - | - | - | - | - | - | - | - | 27A | - | - | - | - | - | - | - | - | - | - | - | - | - | 0.24 | - | 0.55 | - | 1.6 | 0.035 | 0.035 | - | - | - | 0.55 | - | 0.29 | - | 0.42 | 0.11 | - | - | - | - | - | - | - | 0.012C | - | - | - | - | 0.47 | - | - | -
EN 10025-2 (2019) | S 355 JR | 6 - 120 | > 63 < 80 | 63 | 80 | HS | AR | HOT ROLLED PRODUCTS OF STRUCTURAL STEELS - PART 2 : TECHNICAL DELIVERY CONDITIONS FOR NON-ALLOY STRUCTURAL STEELS | 325 | - | 470 | - | 630 | - | - | - | - | - | - | - | 18 | - | - | - | - | - | - | - | - | 27A | - | - | - | - | - | - | - | - | - | - | - | - | - | 0.24 | - | 0.55 | - | 1.6 | 0.035 | 0.035 | - | - | - | 0.55 | - | 0.29 | - | 0.42 | 0.11 | - | - | - | - | - | - | - | 0.012C | - | - | - | - | 0.47 | - | - | -
EN 10025-2 (2019) | S 355 JR | 6 - 120 | > 80 < 100 | 80 | 100 | HS | AR | HOT ROLLED PRODUCTS OF STRUCTURAL STEELS - PART 2 : TECHNICAL DELIVERY CONDITIONS FOR NON-ALLOY STRUCTURAL STEELS | 315 | - | 470 | - | 630 | - | - | - | - | - | - | - | 18 | - | - | - | - | - | - | - | - | 27A | - | - | - | - | - | - | - | - | - | - | - | - | - | 0.24 | - | 0.55 | - | 1.6 | 0.035 | 0.035 | - | - | - | 0.55 | - | 0.29 | - | 0.42 | 0.11 | - | - | - | - | - | - | - | 0.012C | - | - | - | - | 0.47 | - | - | -
EN 10025-2 (2019) | S 355 JR | 6 - 120 | > 100 < 150 | 100 | 150 | HS | AR | HOT ROLLED PRODUCTS OF STRUCTURAL STEELS - PART 2 : TECHNICAL DELIVERY CONDITIONS FOR NON-ALLOY STRUCTURAL STEELS | 295 | - | 450 | - | 600 | - | - | - | - | - | - | - | 18 | - | - | - | - | - | - | - | - | 27A | - | - | - | - | - | - | - | - | - | - | - | - | - | 0.24 | - | 0.55 | - | 1.6 | 0.035 | 0.035 | - | - | - | 0.55 | - | 0.29 | - | 0.42 | 0.11 | - | - | - | - | - | - | - | 0.012C | - | - | - | - | 0.47 | - | - | -
EN 10025-2 (2019) | S 355 JR | 6 - 120 | > 150 < 200 | 150 | 200 | HS | AR | HOT ROLLED PRODUCTS OF STRUCTURAL STEELS - PART 2 : TECHNICAL DELIVERY CONDITIONS FOR NON-ALLOY STRUCTURAL STEELS | 285 | - | 450 | - | 600 | - | - | - | - | - | - | - | 17 | - | - | - | - | - | - | - | - | 27A | - | - | - | - | - | - | - | - | - | - | - | - | - | 0.24 | - | 0.55 | - | 1.6 | 0.035 | 0.035 | - | - | - | 0.55 | - | 0.29 | - | 0.42 | 0.11 | - | - | - | - | - | - | - | 0.012C | - | - | - | - | 0.49 | - | - | -
EN 10025-2 (2019) | S 355 JR | 6 - 120 | > 200 ≤ 250 | 200 | 250 | HS | AR | HOT ROLLED PRODUCTS OF STRUCTURAL STEELS - PART 2 : TECHNICAL DELIVERY CONDITIONS FOR NON-ALLOY STRUCTURAL STEELS | 275 | - | 450 | - | 600 | - | - | - | - | - | - | - | 17 | - | - | - | - | - | - | - | - | 27A | - | - | - | - | - | - | - | - | - | - | - | - | - | 0.24 | - | 0.55 | - | 1.6 | 0.035 | 0.035 | - | - | - | 0.55 | - | 0.29 | - | 0.42 | 0.11 | - | - | - | - | - | - | - | 0.012C | - | - | - | - | 0.49 | - | - | -
EN 10025-2 (2019) | S 355 J0 | 6 - 120 | < 3 | 0 | 3 | HS | AR | HOT ROLLED PRODUCTS OF STRUCTURAL STEELS - PART 2 : TECHNICAL DELIVERY CONDITIONS FOR NON-ALLOY STRUCTURAL STEELS | 355 | - | 510 | - | 680 | - | - | - | - | - | 16 | - | - | - | - | - | - | - | - | - | - | - | - | - | - | - | - | - | - | - | - | - | - | - | - | 0.2 | - | 0.55 | - | 1.6 | 0.03 | 0.03 | - | - | - | 0.55 | - | 0.29 | - | 0.42 | 0.11 | - | - | - | - | - | - | - | 0.012C | - | - | - | - | 0.45 | - | - | -
EN 10025-2 (2019) | S 355 J0 | 6 - 120 | > 3 < 16 | 3 | 16 | HS | AR | HOT ROLLED PRODUCTS OF STRUCTURAL STEELS - PART 2 : TECHNICAL DELIVERY CONDITIONS FOR NON-ALLOY STRUCTURAL STEELS | 355 | - | 470 | - | 630 | - | - | - | - | - | - | - | 20 | - | - | - | - | - | - | - | - | - | - | 27 | - | - | - | - | - | - | - | - | - | - | - | 0.2 | - | 0.55 | - | 1.6 | 0.03 | 0.03 | - | - | - | 0.55 | - | 0.29 | - | 0.42 | 0.11 | - | - | - | - | - | - | - | 0.012C | - | - | - | - | 0.45 | - | - | -
EN 10025-2 (2019) | S 355 J0 | 6 - 120 | > 16 < 40 | 16 | 40 | HS | AR | HOT ROLLED PRODUCTS OF STRUCTURAL STEELS - PART 2 : TECHNICAL DELIVERY CONDITIONS FOR NON-ALLOY STRUCTURAL STEELS | 345 | - | 470 | - | 630 | - | - | - | - | - | - | - | 19 | - | - | - | - | - | - | - | - | - | - | 27 | - | - | - | - | - | - | - | - | - | - | - | 0.2 | - | 0.55 | - | 1.6 | 0.03 | 0.03 | - | - | - | 0.55 | - | 0.29 | - | 0.42 | 0.11 | - | - | - | - | - | - | - | 0.012C | - | - | - | - | 0.45 | - | - | -
EN 10025-2 (2019) | S 355 J0 | 6 - 120 | > 40 < 63 | 40 | 63 | HS | AR | HOT ROLLED PRODUCTS OF STRUCTURAL STEELS - PART 2 : TECHNICAL DELIVERY CONDITIONS FOR NON-ALLOY STRUCTURAL STEELS | 335 | - | 470 | - | 630 | - | - | - | - | - | - | - | 19 | - | - | - | - | - | - | - | - | - | - | 27 | - | - | - | - | - | - | - | - | - | - | - | 0.22 | - | 0.55 | - | 1.6 | 0.03 | 0.03 | - | - | - | 0.55 | - | 0.29 | - | 0.42 | 0.11 | - | - | - | - | - | - | - | 0.012C | - | - | - | - | 0.47 | - | - | -
EN 10025-2 (2019) | S 355 J0 | 6 - 120 | > 63 < 80 | 63 | 80 | HS | AR | HOT ROLLED PRODUCTS OF STRUCTURAL STEELS - PART 2 : TECHNICAL DELIVERY CONDITIONS FOR NON-ALLOY STRUCTURAL STEELS | 325 | - | 470 | - | 630 | - | - | - | - | - | - | - | 18 | - | - | - | - | - | - | - | - | - | - | 27 | - | - | - | - | - | - | - | - | - | - | - | 0.22 | - | 0.55 | - | 1.6 | 0.03 | 0.03 | - | - | - | 0.55 | - | 0.29 | - | 0.42 | 0.11 | - | - | - | - | - | - | - | 0.012C | - | - | - | - | 0.47 | - | - | -
EN 10025-2 (2019) | S 355 J0 | 6 - 120 | > 80 < 100 | 80 | 100 | HS | AR | HOT ROLLED PRODUCTS OF STRUCTURAL STEELS - PART 2 : TECHNICAL DELIVERY CONDITIONS FOR NON-ALLOY STRUCTURAL STEELS | 315 | - | 470 | - | 630 | - | - | - | - | - | - | - | 18 | - | - | - | - | - | - | - | - | - | - | 27 | - | - | - | - | - | - | - | - | - | - | - | 0.22 | - | 0.55 | - | 1.6 | 0.03 | 0.03 | - | - | - | 0.55 | - | 0.29 | - | 0.42 | 0.11 | - | - | - | - | - | - | - | 0.012C | - | - | - | - | 0.47 | - | - | -
EN 10025-2 (2019) | S 355 J0 | 6 - 120 | > 100 < 150 | 100 | 150 | HS | AR | HOT ROLLED PRODUCTS OF STRUCTURAL STEELS - PART 2 : TECHNICAL DELIVERY CONDITIONS FOR NON-ALLOY STRUCTURAL STEELS | 295 | - | 450 | - | 600 | - | - | - | - | - | - | - | 18 | - | - | - | - | - | - | - | - | - | - | 27 | - | - | - | - | - | - | - | - | - | - | - | 0.22 | - | 0.55 | - | 1.6 | 0.03 | 0.03 | - | - | - | 0.55 | - | 0.29 | - | 0.42 | 0.11 | - | - | - | - | - | - | - | 0.012C | - | - | - | - | 0.47 | - | - | -
EN 10025-2 (2019) | S 355 J0 | 6 - 120 | > 150 < 200 | 150 | 200 | HS | AR | HOT ROLLED PRODUCTS OF STRUCTURAL STEELS - PART 2 : TECHNICAL DELIVERY CONDITIONS FOR NON-ALLOY STRUCTURAL STEELS | 285 | - | 450 | - | 600 | - | - | - | - | - | - | - | 17 | - | - | - | - | - | - | - | - | - | - | 27 | - | - | - | - | - | - | - | - | - | - | - | 0.22 | - | 0.55 | - | 1.6 | 0.03 | 0.03 | - | - | - | 0.55 | - | 0.29 | - | 0.42 | 0.11 | - | - | - | - | - | - | - | 0.012C | - | - | - | - | 0.49 | - | - | -
EN 10025-2 (2019) | S 355 J0 | 6 - 120 | > 200 ≤ 250 | 200 | 250 | HS | AR | HOT ROLLED PRODUCTS OF STRUCTURAL STEELS - PART 2 : TECHNICAL DELIVERY CONDITIONS FOR NON-ALLOY STRUCTURAL STEELS | 275 | - | 450 | - | 600 | - | - | - | - | - | - | - | 17 | - | - | - | - | - | - | - | - | - | - | 27 | - | - | - | - | - | - | - | - | - | - | - | 0.22 | - | 0.55 | - | 1.6 | 0.03 | 0.03 | - | - | - | 0.55 | - | 0.29 | - | 0.42 | 0.11 | - | - | - | - | - | - | - | 0.012C | - | - | - | - | 0.49 | - | - | -
EN 10025-2 (2019) | S 355 J2 | 6 - 120 | < 3 | 0 | 3 | HS | N / NR | HOT ROLLED PRODUCTS OF STRUCTURAL STEELS - PART 2 : TECHNICAL DELIVERY CONDITIONS FOR NON-ALLOY STRUCTURAL STEELS | 355 | - | 510 | - | 680 | - | - | - | - | - | 16 | - | - | - | - | - | - | - | - | - | - | - | - | - | - | - | - | - | - | - | - | - | - | - | - | 0.2 | - | 0.55 | - | 1.6 | 0.025 | 0.025 | - | - | - | 0.55 | - | 0.29 | - | 0.42 | 0.11 | - | - | - | - | - | - | - | - | - | - | - | - | 0.45 | - | - | A. Impact test harus dilakukan pada +20 oC, untuk hasil impact dicantumkan dalam MTC jika terdapat requirement dalam order ¦ B. Nilai ini sebanding dengan 27 Joule pada temperatur -30 oC ¦ C. Nilai maksimum untuk nitrogen tidak berlaku jika kandungan Al total minimum 0.020% atau kandungan acid soluble Al minimum 0.015% atau jika terdapat unsur-unsur pengikat nitrogen lainnya
EN 10025-2 (2019) | S 355 J2 | 6 - 120 | > 3 < 16 | 3 | 16 | HS | N / NR | HOT ROLLED PRODUCTS OF STRUCTURAL STEELS - PART 2 : TECHNICAL DELIVERY CONDITIONS FOR NON-ALLOY STRUCTURAL STEELS | 355 | - | 470 | - | 630 | - | - | - | - | - | - | - | 20 | - | - | - | - | - | - | - | - | - | - | - | - | - | - | 27 | - | - | - | - | - | - | - | 0.2 | - | 0.55 | - | 1.6 | 0.025 | 0.025 | - | - | - | 0.55 | - | 0.29 | - | 0.42 | 0.11 | - | - | - | - | - | - | - | - | - | - | - | - | 0.45 | - | - | A. Impact test harus dilakukan pada +20 oC, untuk hasil impact dicantumkan dalam MTC jika terdapat requirement dalam order ¦ B. Nilai ini sebanding dengan 27 Joule pada temperatur -30 oC ¦ C. Nilai maksimum untuk nitrogen tidak berlaku jika kandungan Al total minimum 0.020% atau kandungan acid soluble Al minimum 0.015% atau jika terdapat unsur-unsur pengikat nitrogen lainnya
EN 10025-2 (2019) | S 355 J2 | 6 - 120 | > 16 < 40 | 16 | 40 | HS | N / NR | HOT ROLLED PRODUCTS OF STRUCTURAL STEELS - PART 2 : TECHNICAL DELIVERY CONDITIONS FOR NON-ALLOY STRUCTURAL STEELS | 345 | - | 470 | - | 630 | - | - | - | - | - | - | - | 19 | - | - | - | - | - | - | - | - | - | - | - | - | - | - | 27 | - | - | - | - | - | - | - | 0.2 | - | 0.55 | - | 1.6 | 0.025 | 0.025 | - | - | - | 0.55 | - | 0.29 | - | 0.42 | 0.11 | - | - | - | - | - | - | - | - | - | - | - | - | 0.45 | - | - | A. Impact test harus dilakukan pada +20 oC, untuk hasil impact dicantumkan dalam MTC jika terdapat requirement dalam order ¦ B. Nilai ini sebanding dengan 27 Joule pada temperatur -30 oC ¦ C. Nilai maksimum untuk nitrogen tidak berlaku jika kandungan Al total minimum 0.020% atau kandungan acid soluble Al minimum 0.015% atau jika terdapat unsur-unsur pengikat nitrogen lainnya
EN 10025-2 (2019) | S 355 J2 | 6 - 120 | > 40 < 63 | 40 | 63 | HS | N / NR | HOT ROLLED PRODUCTS OF STRUCTURAL STEELS - PART 2 : TECHNICAL DELIVERY CONDITIONS FOR NON-ALLOY STRUCTURAL STEELS | 335 | - | 470 | - | 630 | - | - | - | - | - | - | - | 19 | - | - | - | - | - | - | - | - | - | - | - | - | - | - | 27 | - | - | - | - | - | - | - | 0.22 | - | 0.55 | - | 1.6 | 0.025 | 0.025 | - | - | - | 0.55 | - | 0.29 | - | 0.42 | 0.11 | - | - | - | - | - | - | - | - | - | - | - | - | 0.47 | - | - | A. Impact test harus dilakukan pada +20 oC, untuk hasil impact dicantumkan dalam MTC jika terdapat requirement dalam order ¦ B. Nilai ini sebanding dengan 27 Joule pada temperatur -30 oC ¦ C. Nilai maksimum untuk nitrogen tidak berlaku jika kandungan Al total minimum 0.020% atau kandungan acid soluble Al minimum 0.015% atau jika terdapat unsur-unsur pengikat nitrogen lainnya
EN 10025-2 (2019) | S 355 J2 | 6 - 120 | > 63 < 80 | 63 | 80 | HS | N / NR | HOT ROLLED PRODUCTS OF STRUCTURAL STEELS - PART 2 : TECHNICAL DELIVERY CONDITIONS FOR NON-ALLOY STRUCTURAL STEELS | 325 | - | 470 | - | 630 | - | - | - | - | - | - | - | 18 | - | - | - | - | - | - | - | - | - | - | - | - | - | - | 27 | - | - | - | - | - | - | - | 0.22 | - | 0.55 | - | 1.6 | 0.025 | 0.025 | - | - | - | 0.55 | - | 0.29 | - | 0.42 | 0.11 | - | - | - | - | - | - | - | - | - | - | - | - | 0.47 | - | - | A. Impact test harus dilakukan pada +20 oC, untuk hasil impact dicantumkan dalam MTC jika terdapat requirement dalam order ¦ B. Nilai ini sebanding dengan 27 Joule pada temperatur -30 oC ¦ C. Nilai maksimum untuk nitrogen tidak berlaku jika kandungan Al total minimum 0.020% atau kandungan acid soluble Al minimum 0.015% atau jika terdapat unsur-unsur pengikat nitrogen lainnya
EN 10025-2 (2019) | S 355 J2 | 6 - 120 | > 80 < 100 | 80 | 100 | HS | N / NR | HOT ROLLED PRODUCTS OF STRUCTURAL STEELS - PART 2 : TECHNICAL DELIVERY CONDITIONS FOR NON-ALLOY STRUCTURAL STEELS | 315 | - | 470 | - | 630 | - | - | - | - | - | - | - | 18 | - | - | - | - | - | - | - | - | - | - | - | - | - | - | 27 | - | - | - | - | - | - | - | 0.22 | - | 0.55 | - | 1.6 | 0.025 | 0.025 | - | - | - | 0.55 | - | 0.29 | - | 0.42 | 0.11 | - | - | - | - | - | - | - | - | - | - | - | - | 0.47 | - | - | A. Impact test harus dilakukan pada +20 oC, untuk hasil impact dicantumkan dalam MTC jika terdapat requirement dalam order ¦ B. Nilai ini sebanding dengan 27 Joule pada temperatur -30 oC ¦ C. Nilai maksimum untuk nitrogen tidak berlaku jika kandungan Al total minimum 0.020% atau kandungan acid soluble Al minimum 0.015% atau jika terdapat unsur-unsur pengikat nitrogen lainnya
EN 10025-2 (2019) | S 355 J2 | 6 - 120 | > 100 < 150 | 100 | 150 | HS | N / NR | HOT ROLLED PRODUCTS OF STRUCTURAL STEELS - PART 2 : TECHNICAL DELIVERY CONDITIONS FOR NON-ALLOY STRUCTURAL STEELS | 295 | - | 450 | - | 600 | - | - | - | - | - | - | - | 18 | - | - | - | - | - | - | - | - | - | - | - | - | - | - | 27 | - | - | - | - | - | - | - | 0.22 | - | 0.55 | - | 1.6 | 0.025 | 0.025 | - | - | - | 0.55 | - | 0.29 | - | 0.42 | 0.11 | - | - | - | - | - | - | - | - | - | - | - | - | 0.47 | - | - | A. Impact test harus dilakukan pada +20 oC, untuk hasil impact dicantumkan dalam MTC jika terdapat requirement dalam order ¦ B. Nilai ini sebanding dengan 27 Joule pada temperatur -30 oC ¦ C. Nilai maksimum untuk nitrogen tidak berlaku jika kandungan Al total minimum 0.020% atau kandungan acid soluble Al minimum 0.015% atau jika terdapat unsur-unsur pengikat nitrogen lainnya
EN 10025-2 (2019) | S 355 J2 | 6 - 120 | > 150 < 200 | 150 | 200 | HS | N / NR | HOT ROLLED PRODUCTS OF STRUCTURAL STEELS - PART 2 : TECHNICAL DELIVERY CONDITIONS FOR NON-ALLOY STRUCTURAL STEELS | 285 | - | 450 | - | 600 | - | - | - | - | - | - | - | 17 | - | - | - | - | - | - | - | - | - | - | - | - | - | - | 27 | - | - | - | - | - | - | - | 0.22 | - | 0.55 | - | 1.6 | 0.025 | 0.025 | - | - | - | 0.55 | - | 0.29 | - | 0.42 | 0.11 | - | - | - | - | - | - | - | - | - | - | - | - | 0.49 | - | - | A. Impact test harus dilakukan pada +20 oC, untuk hasil impact dicantumkan dalam MTC jika terdapat requirement dalam order ¦ B. Nilai ini sebanding dengan 27 Joule pada temperatur -30 oC ¦ C. Nilai maksimum untuk nitrogen tidak berlaku jika kandungan Al total minimum 0.020% atau kandungan acid soluble Al minimum 0.015% atau jika terdapat unsur-unsur pengikat nitrogen lainnya
EN 10025-2 (2019) | S 355 J2 | 6 - 120 | > 200 ≤ 250 | 200 | 250 | HS | N / NR | HOT ROLLED PRODUCTS OF STRUCTURAL STEELS - PART 2 : TECHNICAL DELIVERY CONDITIONS FOR NON-ALLOY STRUCTURAL STEELS | 275 | - | 450 | - | 600 | - | - | - | - | - | - | - | 17 | - | - | - | - | - | - | - | - | - | - | - | - | - | - | 27 | - | - | - | - | - | - | - | 0.22 | - | 0.55 | - | 1.6 | 0.025 | 0.025 | - | - | - | 0.55 | - | 0.29 | - | 0.42 | 0.11 | - | - | - | - | - | - | - | - | - | - | - | - | 0.49 | - | - | A. Impact test harus dilakukan pada +20 oC, untuk hasil impact dicantumkan dalam MTC jika terdapat requirement dalam order ¦ B. Nilai ini sebanding dengan 27 Joule pada temperatur -30 oC ¦ C. Nilai maksimum untuk nitrogen tidak berlaku jika kandungan Al total minimum 0.020% atau kandungan acid soluble Al minimum 0.015% atau jika terdapat unsur-unsur pengikat nitrogen lainnya
EN 10025-2 (2019) | S 355 K2 | 6 - 120 | < 3 | 0 | 3 | HS | N | HOT ROLLED PRODUCTS OF STRUCTURAL STEELS - PART 2 : TECHNICAL DELIVERY CONDITIONS FOR NON-ALLOY STRUCTURAL STEELS | 355 | - | 510 | - | 680 | - | - | - | - | - | 16 | - | - | - | - | - | - | - | - | - | - | - | - | - | - | - | - | - | - | - | - | - | - | - | - | 0.2 | - | 0.55 | - | 1.6 | 0.025 | 0.025 | - | - | - | 0.55 | - | 0.29 | - | 0.42 | 0.11 | - | - | - | - | - | - | - | - | - | - | - | - | 0.45 | - | - | A. Impact test harus dilakukan pada +20 oC, untuk hasil impact dicantumkan dalam MTC jika terdapat requirement dalam order ¦ B. Nilai ini sebanding dengan 27 Joule pada temperatur -30 oC ¦ C. Nilai maksimum untuk nitrogen tidak berlaku jika kandungan Al total minimum 0.020% atau kandungan acid soluble Al minimum 0.015% atau jika terdapat unsur-unsur pengikat nitrogen lainnya
EN 10025-2 (2019) | S 355 K2 | 6 - 120 | > 3 < 16 | 3 | 16 | HS | N | HOT ROLLED PRODUCTS OF STRUCTURAL STEELS - PART 2 : TECHNICAL DELIVERY CONDITIONS FOR NON-ALLOY STRUCTURAL STEELS | 355 | - | 470 | - | 630 | - | - | - | - | - | - | - | 20 | - | - | - | - | - | - | - | - | - | - | - | - | - | - | 40B | - | - | - | - | - | - | - | 0.2 | - | 0.55 | - | 1.6 | 0.025 | 0.025 | - | - | - | 0.55 | - | 0.29 | - | 0.42 | 0.11 | - | - | - | - | - | - | - | - | - | - | - | - | 0.45 | - | - | A. Impact test harus dilakukan pada +20 oC, untuk hasil impact dicantumkan dalam MTC jika terdapat requirement dalam order ¦ B. Nilai ini sebanding dengan 27 Joule pada temperatur -30 oC ¦ C. Nilai maksimum untuk nitrogen tidak berlaku jika kandungan Al total minimum 0.020% atau kandungan acid soluble Al minimum 0.015% atau jika terdapat unsur-unsur pengikat nitrogen lainnya
EN 10025-2 (2019) | S 355 K2 | 6 - 120 | > 16 < 40 | 16 | 40 | HS | N | HOT ROLLED PRODUCTS OF STRUCTURAL STEELS - PART 2 : TECHNICAL DELIVERY CONDITIONS FOR NON-ALLOY STRUCTURAL STEELS | 345 | - | 470 | - | 630 | - | - | - | - | - | - | - | 19 | - | - | - | - | - | - | - | - | - | - | - | - | - | - | 40B | - | - | - | - | - | - | - | 0.2 | - | 0.55 | - | 1.6 | 0.025 | 0.025 | - | - | - | 0.55 | - | 0.29 | - | 0.42 | 0.11 | - | - | - | - | - | - | - | - | - | - | - | - | 0.45 | - | - | A. Impact test harus dilakukan pada +20 oC, untuk hasil impact dicantumkan dalam MTC jika terdapat requirement dalam order ¦ B. Nilai ini sebanding dengan 27 Joule pada temperatur -30 oC ¦ C. Nilai maksimum untuk nitrogen tidak berlaku jika kandungan Al total minimum 0.020% atau kandungan acid soluble Al minimum 0.015% atau jika terdapat unsur-unsur pengikat nitrogen lainnya
EN 10025-2 (2019) | S 355 K2 | 6 - 120 | > 40 < 63 | 40 | 63 | HS | N | HOT ROLLED PRODUCTS OF STRUCTURAL STEELS - PART 2 : TECHNICAL DELIVERY CONDITIONS FOR NON-ALLOY STRUCTURAL STEELS | 335 | - | 470 | - | 630 | - | - | - | - | - | - | - | 19 | - | - | - | - | - | - | - | - | - | - | - | - | - | - | 40B | - | - | - | - | - | - | - | 0.22 | - | 0.55 | - | 1.6 | 0.025 | 0.025 | - | - | - | 0.55 | - | 0.29 | - | 0.42 | 0.11 | - | - | - | - | - | - | - | - | - | - | - | - | 0.47 | - | - | A. Impact test harus dilakukan pada +20 oC, untuk hasil impact dicantumkan dalam MTC jika terdapat requirement dalam order ¦ B. Nilai ini sebanding dengan 27 Joule pada temperatur -30 oC ¦ C. Nilai maksimum untuk nitrogen tidak berlaku jika kandungan Al total minimum 0.020% atau kandungan acid soluble Al minimum 0.015% atau jika terdapat unsur-unsur pengikat nitrogen lainnya
EN 10025-2 (2019) | S 355 K2 | 6 - 120 | > 63 < 80 | 63 | 80 | HS | N | HOT ROLLED PRODUCTS OF STRUCTURAL STEELS - PART 2 : TECHNICAL DELIVERY CONDITIONS FOR NON-ALLOY STRUCTURAL STEELS | 325 | - | 470 | - | 630 | - | - | - | - | - | - | - | 18 | - | - | - | - | - | - | - | - | - | - | - | - | - | - | 40B | - | - | - | - | - | - | - | 0.22 | - | 0.55 | - | 1.6 | 0.025 | 0.025 | - | - | - | 0.55 | - | 0.29 | - | 0.42 | 0.11 | - | - | - | - | - | - | - | - | - | - | - | - | 0.47 | - | - | A. Impact test harus dilakukan pada +20 oC, untuk hasil impact dicantumkan dalam MTC jika terdapat requirement dalam order ¦ B. Nilai ini sebanding dengan 27 Joule pada temperatur -30 oC ¦ C. Nilai maksimum untuk nitrogen tidak berlaku jika kandungan Al total minimum 0.020% atau kandungan acid soluble Al minimum 0.015% atau jika terdapat unsur-unsur pengikat nitrogen lainnya
EN 10025-2 (2019) | S 355 K2 | 6 - 120 | > 80 < 100 | 80 | 100 | HS | N | HOT ROLLED PRODUCTS OF STRUCTURAL STEELS - PART 2 : TECHNICAL DELIVERY CONDITIONS FOR NON-ALLOY STRUCTURAL STEELS | 315 | - | 470 | - | 630 | - | - | - | - | - | - | - | 18 | - | - | - | - | - | - | - | - | - | - | - | - | - | - | 40B | - | - | - | - | - | - | - | 0.22 | - | 0.55 | - | 1.6 | 0.025 | 0.025 | - | - | - | 0.55 | - | 0.29 | - | 0.42 | 0.11 | - | - | - | - | - | - | - | - | - | - | - | - | 0.47 | - | - | A. Impact test harus dilakukan pada +20 oC, untuk hasil impact dicantumkan dalam MTC jika terdapat requirement dalam order ¦ B. Nilai ini sebanding dengan 27 Joule pada temperatur -30 oC ¦ C. Nilai maksimum untuk nitrogen tidak berlaku jika kandungan Al total minimum 0.020% atau kandungan acid soluble Al minimum 0.015% atau jika terdapat unsur-unsur pengikat nitrogen lainnya
EN 10025-2 (2019) | S 355 K2 | 6 - 120 | > 100 < 150 | 100 | 150 | HS | N | HOT ROLLED PRODUCTS OF STRUCTURAL STEELS - PART 2 : TECHNICAL DELIVERY CONDITIONS FOR NON-ALLOY STRUCTURAL STEELS | 295 | - | 450 | - | 600 | - | - | - | - | - | - | - | 18 | - | - | - | - | - | - | - | - | - | - | - | - | - | - | 40B | - | - | - | - | - | - | - | 0.22 | - | 0.55 | - | 1.6 | 0.025 | 0.025 | - | - | - | 0.55 | - | 0.29 | - | 0.42 | 0.11 | - | - | - | - | - | - | - | - | - | - | - | - | 0.47 | - | - | A. Impact test harus dilakukan pada +20 oC, untuk hasil impact dicantumkan dalam MTC jika terdapat requirement dalam order ¦ B. Nilai ini sebanding dengan 27 Joule pada temperatur -30 oC ¦ C. Nilai maksimum untuk nitrogen tidak berlaku jika kandungan Al total minimum 0.020% atau kandungan acid soluble Al minimum 0.015% atau jika terdapat unsur-unsur pengikat nitrogen lainnya
EN 10025-2 (2019) | S 355 K2 | 6 - 120 | > 150 < 200 | 150 | 200 | HS | N | HOT ROLLED PRODUCTS OF STRUCTURAL STEELS - PART 2 : TECHNICAL DELIVERY CONDITIONS FOR NON-ALLOY STRUCTURAL STEELS | 285 | - | 450 | - | 600 | - | - | - | - | - | - | - | 17 | - | - | - | - | - | - | - | - | - | - | - | - | - | - | 33 | - | - | - | - | - | - | - | 0.22 | - | 0.55 | - | 1.6 | 0.025 | 0.025 | - | - | - | 0.55 | - | 0.29 | - | 0.42 | 0.11 | - | - | - | - | - | - | - | - | - | - | - | - | 0.49 | - | - | A. Impact test harus dilakukan pada +20 oC, untuk hasil impact dicantumkan dalam MTC jika terdapat requirement dalam order ¦ B. Nilai ini sebanding dengan 27 Joule pada temperatur -30 oC ¦ C. Nilai maksimum untuk nitrogen tidak berlaku jika kandungan Al total minimum 0.020% atau kandungan acid soluble Al minimum 0.015% atau jika terdapat unsur-unsur pengikat nitrogen lainnya
EN 10025-2 (2019) | S 355 K2 | 6 - 120 | > 200 ≤ 250 | 200 | 250 | HS | N | HOT ROLLED PRODUCTS OF STRUCTURAL STEELS - PART 2 : TECHNICAL DELIVERY CONDITIONS FOR NON-ALLOY STRUCTURAL STEELS | 275 | - | 450 | - | 600 | - | - | - | - | - | - | - | 17 | - | - | - | - | - | - | - | - | - | - | - | - | - | - | 33 | - | - | - | - | - | - | - | 0.22 | - | 0.55 | - | 1.6 | 0.025 | 0.025 | - | - | - | 0.55 | - | 0.29 | - | 0.42 | 0.11 | - | - | - | - | - | - | - | - | - | - | - | - | 0.49 | - | - | A. Impact test harus dilakukan pada +20 oC, untuk hasil impact dicantumkan dalam MTC jika terdapat requirement dalam order ¦ B. Nilai ini sebanding dengan 27 Joule pada temperatur -30 oC ¦ C. Nilai maksimum untuk nitrogen tidak berlaku jika kandungan Al total minimum 0.020% atau kandungan acid soluble Al minimum 0.015% atau jika terdapat unsur-unsur pengikat nitrogen lainnya
EN 10025-3 (2019) | S 275 N | 8 - 80 | < 16 | 0 | 16 | MS | N / NR | HOT ROLLED PRODUCTS OF STRUCTURAL STEELS - PART 3 : TECHNICAL DELIVERY CONDITIONS FOR NORMALIZED / NORMALIZED ROLLED WELDABLE FINE GRAIN STRUCTURAL STEELS | 275 | - | 370 | - | 510 | - | - | - | - | - | - | - | 24 | - | 31 | 27 | 24 | 20 | - | - | - | 55 | - | 47 | - | 43 | - | 40A | - | - | - | - | - | - | - | 0.18 | - | 0.4 | 0.5 | 1.5 | 0.03 | 0.025 | - | 0.05 | - | 0.55 | - | 0.3 | - | 0.3 | 0.1 | 0.02B | - | - | 0.05 | - | 0.05 | - | 0.015 | - | - | - | - | 0.4 | - | - | -
EN 10025-3 (2019) | S 275 N | 8 - 80 | > 16 < 40 | 16 | 40 | MS | N / NR | HOT ROLLED PRODUCTS OF STRUCTURAL STEELS - PART 3 : TECHNICAL DELIVERY CONDITIONS FOR NORMALIZED / NORMALIZED ROLLED WELDABLE FINE GRAIN STRUCTURAL STEELS | 265 | - | 370 | - | 510 | - | - | - | - | - | - | - | 24 | - | 31 | 27 | 24 | 20 | - | - | - | 55 | - | 47 | - | 43 | - | 40A | - | - | - | - | - | - | - | 0.18 | - | 0.4 | 0.5 | 1.5 | 0.03 | 0.025 | - | 0.05 | - | 0.55 | - | 0.3 | - | 0.3 | 0.1 | 0.02B | - | - | 0.05 | - | 0.05 | - | 0.015 | - | - | - | - | 0.4 | - | - | -
EN 10025-3 (2019) | S 275 N | 8 - 80 | > 40 < 63 | 40 | 63 | MS | N / NR | HOT ROLLED PRODUCTS OF STRUCTURAL STEELS - PART 3 : TECHNICAL DELIVERY CONDITIONS FOR NORMALIZED / NORMALIZED ROLLED WELDABLE FINE GRAIN STRUCTURAL STEELS | 255 | - | 370 | - | 510 | - | - | - | - | - | - | - | 24 | - | 31 | 27 | 24 | 20 | - | - | - | 55 | - | 47 | - | 43 | - | 40A | - | - | - | - | - | - | - | 0.18 | - | 0.4 | 0.5 | 1.5 | 0.03 | 0.025 | - | 0.05 | - | 0.55 | - | 0.3 | - | 0.3 | 0.1 | 0.02B | - | - | 0.05 | - | 0.05 | - | 0.015 | - | - | - | - | 0.4 | - | - | -
EN 10025-3 (2019) | S 275 N | 8 - 80 | > 63 < 80 | 63 | 80 | MS | N / NR | HOT ROLLED PRODUCTS OF STRUCTURAL STEELS - PART 3 : TECHNICAL DELIVERY CONDITIONS FOR NORMALIZED / NORMALIZED ROLLED WELDABLE FINE GRAIN STRUCTURAL STEELS | 245 | - | 370 | - | 510 | - | - | - | - | - | - | - | 23 | - | 31 | 27 | 24 | 20 | - | - | - | 55 | - | 47 | - | 43 | - | 40A | - | - | - | - | - | - | - | 0.18 | - | 0.4 | 0.5 | 1.5 | 0.03 | 0.025 | - | 0.05 | - | 0.55 | - | 0.3 | - | 0.3 | 0.1 | 0.02B | - | - | 0.05 | - | 0.05 | - | 0.015 | - | - | - | - | 0.4 | - | - | -
EN 10025-3 (2019) | S 275 N | 8 - 80 | > 80 < 100 | 80 | 100 | MS | N / NR | HOT ROLLED PRODUCTS OF STRUCTURAL STEELS - PART 3 : TECHNICAL DELIVERY CONDITIONS FOR NORMALIZED / NORMALIZED ROLLED WELDABLE FINE GRAIN STRUCTURAL STEELS | 235 | - | 370 | - | 510 | - | - | - | - | - | - | - | 23 | - | 31 | 27 | 24 | 20 | - | - | - | 55 | - | 47 | - | 43 | - | 40A | - | - | - | - | - | - | - | 0.18 | - | 0.4 | 0.5 | 1.5 | 0.03 | 0.025 | - | 0.05 | - | 0.55 | - | 0.3 | - | 0.3 | 0.1 | 0.02B | - | - | 0.05 | - | 0.05 | - | 0.015 | - | - | - | - | 0.4 | - | - | -
EN 10025-3 (2019) | S 275 N | 8 - 80 | > 100 < 150 | 100 | 150 | MS | N / NR | HOT ROLLED PRODUCTS OF STRUCTURAL STEELS - PART 3 : TECHNICAL DELIVERY CONDITIONS FOR NORMALIZED / NORMALIZED ROLLED WELDABLE FINE GRAIN STRUCTURAL STEELS | 225 | - | 350 | - | 480 | - | - | - | - | - | - | - | 23 | - | 31 | 27 | 24 | 20 | - | - | - | 55 | - | 47 | - | 43 | - | 40A | - | - | - | - | - | - | - | 0.18 | - | 0.4 | 0.5 | 1.5 | 0.03 | 0.025 | - | 0.05 | - | 0.55 | - | 0.3 | - | 0.3 | 0.1 | 0.02B | - | - | 0.05 | - | 0.05 | - | 0.015 | - | - | - | - | 0.42 | - | - | -
EN 10025-3 (2019) | S 275 N | 8 - 80 | > 150 < 200 | 150 | 200 | MS | N / NR | HOT ROLLED PRODUCTS OF STRUCTURAL STEELS - PART 3 : TECHNICAL DELIVERY CONDITIONS FOR NORMALIZED / NORMALIZED ROLLED WELDABLE FINE GRAIN STRUCTURAL STEELS | 215 | - | 350 | - | 480 | - | - | - | - | - | - | - | 23 | - | 31 | 27 | 24 | 20 | - | - | - | 55 | - | 47 | - | 43 | - | 40A | - | - | - | - | - | - | - | 0.18 | - | 0.4 | 0.5 | 1.5 | 0.03 | 0.025 | - | 0.05 | - | 0.55 | - | 0.3 | - | 0.3 | 0.1 | 0.02B | - | - | 0.05 | - | 0.05 | - | 0.015 | - | - | - | - | 0.42 | - | - | -
EN 10025-3 (2019) | S 275 N | 8 - 80 | > 200 < 250 | 200 | 250 | MS | N / NR | HOT ROLLED PRODUCTS OF STRUCTURAL STEELS - PART 3 : TECHNICAL DELIVERY CONDITIONS FOR NORMALIZED / NORMALIZED ROLLED WELDABLE FINE GRAIN STRUCTURAL STEELS | 205 | - | 350 | - | 480 | - | - | - | - | - | - | - | 23 | - | 31 | 27 | 24 | 20 | - | - | - | 55 | - | 47 | - | 43 | - | 40A | - | - | - | - | - | - | - | 0.18 | - | 0.4 | 0.5 | 1.5 | 0.03 | 0.025 | - | 0.05 | - | 0.55 | - | 0.3 | - | 0.3 | 0.1 | 0.02B | - | - | 0.05 | - | 0.05 | - | 0.015 | - | - | - | - | 0.42 | - | - | -
EN 10025-3 (2019) | S 275 NL | 8 - 80 | < 16 | 0 | 16 | MS | N | HOT ROLLED PRODUCTS OF STRUCTURAL STEELS - PART 3 : TECHNICAL DELIVERY CONDITIONS FOR NORMALIZED / NORMALIZED ROLLED WELDABLE FINE GRAIN STRUCTURAL STEELS | 275 | - | 370 | - | 510 | - | - | - | - | - | - | - | 24 | - | 40 | 34 | 30 | 27 | 23 | 20 | 16 | 63 | - | 55 | - | 51 | - | 47 | - | 40 | 31 | 27C | - | - | - | 0.16 | - | 0.4 | 0.5 | 1.5 | 0.025 | 0.02 | - | 0.05 | - | 0.55 | - | 0.3 | - | 0.3 | 0.1 | 0.02B | - | - | 0.05 | - | 0.05 | - | 0.015 | - | - | - | - | 0.4 | - | - | -
EN 10025-3 (2019) | S 275 NL | 8 - 80 | > 16 < 40 | 16 | 40 | MS | N | HOT ROLLED PRODUCTS OF STRUCTURAL STEELS - PART 3 : TECHNICAL DELIVERY CONDITIONS FOR NORMALIZED / NORMALIZED ROLLED WELDABLE FINE GRAIN STRUCTURAL STEELS | 265 | - | 370 | - | 510 | - | - | - | - | - | - | - | 24 | - | 40 | 34 | 30 | 27 | 23 | 20 | 16 | 63 | - | 55 | - | 51 | - | 47 | - | 40 | 31 | 27C | - | - | - | 0.16 | - | 0.4 | 0.5 | 1.5 | 0.025 | 0.02 | - | 0.05 | - | 0.55 | - | 0.3 | - | 0.3 | 0.1 | 0.02B | - | - | 0.05 | - | 0.05 | - | 0.015 | - | - | - | - | 0.4 | - | - | -
EN 10025-3 (2019) | S 275 NL | 8 - 80 | > 40 < 63 | 40 | 63 | MS | N | HOT ROLLED PRODUCTS OF STRUCTURAL STEELS - PART 3 : TECHNICAL DELIVERY CONDITIONS FOR NORMALIZED / NORMALIZED ROLLED WELDABLE FINE GRAIN STRUCTURAL STEELS | 255 | - | 370 | - | 510 | - | - | - | - | - | - | - | 24 | - | 40 | 34 | 30 | 27 | 23 | 20 | 16 | 63 | - | 55 | - | 51 | - | 47 | - | 40 | 31 | 27C | - | - | - | 0.16 | - | 0.4 | 0.5 | 1.5 | 0.025 | 0.02 | - | 0.05 | - | 0.55 | - | 0.3 | - | 0.3 | 0.1 | 0.02B | - | - | 0.05 | - | 0.05 | - | 0.015 | - | - | - | - | 0.4 | - | - | -
EN 10025-3 (2019) | S 275 NL | 8 - 80 | > 63 < 80 | 63 | 80 | MS | N | HOT ROLLED PRODUCTS OF STRUCTURAL STEELS - PART 3 : TECHNICAL DELIVERY CONDITIONS FOR NORMALIZED / NORMALIZED ROLLED WELDABLE FINE GRAIN STRUCTURAL STEELS | 245 | - | 370 | - | 510 | - | - | - | - | - | - | - | 23 | - | 40 | 34 | 30 | 27 | 23 | 20 | 16 | 63 | - | 55 | - | 51 | - | 47 | - | 40 | 31 | 27C | - | - | - | 0.16 | - | 0.4 | 0.5 | 1.5 | 0.025 | 0.02 | - | 0.05 | - | 0.55 | - | 0.3 | - | 0.3 | 0.1 | 0.02B | - | - | 0.05 | - | 0.05 | - | 0.015 | - | - | - | - | 0.4 | - | - | -
EN 10025-3 (2019) | S 275 NL | 8 - 80 | > 80 < 100 | 80 | 100 | MS | N | HOT ROLLED PRODUCTS OF STRUCTURAL STEELS - PART 3 : TECHNICAL DELIVERY CONDITIONS FOR NORMALIZED / NORMALIZED ROLLED WELDABLE FINE GRAIN STRUCTURAL STEELS | 235 | - | 370 | - | 510 | - | - | - | - | - | - | - | 23 | - | 40 | 34 | 30 | 27 | 23 | 20 | 16 | 63 | - | 55 | - | 51 | - | 47 | - | 40 | 31 | 27C | - | - | - | 0.16 | - | 0.4 | 0.5 | 1.5 | 0.025 | 0.02 | - | 0.05 | - | 0.55 | - | 0.3 | - | 0.3 | 0.1 | 0.02B | - | - | 0.05 | - | 0.05 | - | 0.015 | - | - | - | - | 0.4 | - | - | -
EN 10025-3 (2019) | S 275 NL | 8 - 80 | > 100 < 150 | 100 | 150 | MS | N | HOT ROLLED PRODUCTS OF STRUCTURAL STEELS - PART 3 : TECHNICAL DELIVERY CONDITIONS FOR NORMALIZED / NORMALIZED ROLLED WELDABLE FINE GRAIN STRUCTURAL STEELS | 225 | - | 350 | - | 480 | - | - | - | - | - | - | - | 23 | - | 40 | 34 | 30 | 27 | 23 | 20 | 16 | 63 | - | 55 | - | 51 | - | 47 | - | 40 | 31 | 27C | - | - | - | 0.16 | - | 0.4 | 0.5 | 1.5 | 0.025 | 0.02 | - | 0.05 | - | 0.55 | - | 0.3 | - | 0.3 | 0.1 | 0.02B | - | - | 0.05 | - | 0.05 | - | 0.015 | - | - | - | - | 0.42 | - | - | -
EN 10025-3 (2019) | S 275 NL | 8 - 80 | > 150 < 200 | 150 | 200 | MS | N | HOT ROLLED PRODUCTS OF STRUCTURAL STEELS - PART 3 : TECHNICAL DELIVERY CONDITIONS FOR NORMALIZED / NORMALIZED ROLLED WELDABLE FINE GRAIN STRUCTURAL STEELS | 215 | - | 350 | - | 480 | - | - | - | - | - | - | - | 23 | - | 40 | 34 | 30 | 27 | 23 | 20 | 16 | 63 | - | 55 | - | 51 | - | 47 | - | 40 | 31 | 27C | - | - | - | 0.16 | - | 0.4 | 0.5 | 1.5 | 0.025 | 0.02 | - | 0.05 | - | 0.55 | - | 0.3 | - | 0.3 | 0.1 | 0.02B | - | - | 0.05 | - | 0.05 | - | 0.015 | - | - | - | - | 0.42 | - | - | -
EN 10025-3 (2019) | S 275 NL | 8 - 80 | > 200 < 250 | 200 | 250 | MS | N | HOT ROLLED PRODUCTS OF STRUCTURAL STEELS - PART 3 : TECHNICAL DELIVERY CONDITIONS FOR NORMALIZED / NORMALIZED ROLLED WELDABLE FINE GRAIN STRUCTURAL STEELS | 205 | - | 350 | - | 480 | - | - | - | - | - | - | - | 23 | - | 40 | 34 | 30 | 27 | 23 | 20 | 16 | 63 | - | 55 | - | 51 | - | 47 | - | 40 | 31 | 27C | - | - | - | 0.16 | - | 0.4 | 0.5 | 1.5 | 0.025 | 0.02 | - | 0.05 | - | 0.55 | - | 0.3 | - | 0.3 | 0.1 | 0.02B | - | - | 0.05 | - | 0.05 | - | 0.015 | - | - | - | - | 0.42 | - | - | -
EN 10025-3 (2019) | S 355 N | 8 - 80 | < 16 | 0 | 16 | HS | N / NR | HOT ROLLED PRODUCTS OF STRUCTURAL STEELS - PART 3 : TECHNICAL DELIVERY CONDITIONS FOR NORMALIZED / NORMALIZED ROLLED WELDABLE FINE GRAIN STRUCTURAL STEELS | 355 | - | 470 | - | 630 | - | - | - | - | - | - | - | 22 | - | 31 | 27 | 24 | 20 | - | - | - | 55 | - | 47 | - | 43 | - | 40A | - | - | - | - | - | - | - | 0.2 | - | 0.5 | 0.9 | 1.65 | 0.03 | 0.025 | - | 0.05 | - | 0.55 | - | 0.3 | - | 0.5 | 0.1 | 0.02B | - | - | 0.05 | - | 0.12 | - | 0.015 | - | - | - | - | 0.43 | - | - | -
EN 10025-3 (2019) | S 355 N | 8 - 80 | > 16 < 40 | 16 | 40 | HS | N / NR | HOT ROLLED PRODUCTS OF STRUCTURAL STEELS - PART 3 : TECHNICAL DELIVERY CONDITIONS FOR NORMALIZED / NORMALIZED ROLLED WELDABLE FINE GRAIN STRUCTURAL STEELS | 345 | - | 470 | - | 630 | - | - | - | - | - | - | - | 22 | - | 31 | 27 | 24 | 20 | - | - | - | 55 | - | 47 | - | 43 | - | 40A | - | - | - | - | - | - | - | 0.2 | - | 0.5 | 0.9 | 1.65 | 0.03 | 0.025 | - | 0.05 | - | 0.55 | - | 0.3 | - | 0.5 | 0.1 | 0.02B | - | - | 0.05 | - | 0.12 | - | 0.015 | - | - | - | - | 0.43 | - | - | -
EN 10025-3 (2019) | S 355 N | 8 - 80 | > 40 < 63 | 40 | 63 | HS | N / NR | HOT ROLLED PRODUCTS OF STRUCTURAL STEELS - PART 3 : TECHNICAL DELIVERY CONDITIONS FOR NORMALIZED / NORMALIZED ROLLED WELDABLE FINE GRAIN STRUCTURAL STEELS | 335 | - | 470 | - | 630 | - | - | - | - | - | - | - | 22 | - | 31 | 27 | 24 | 20 | - | - | - | 55 | - | 47 | - | 43 | - | 40A | - | - | - | - | - | - | - | 0.2 | - | 0.5 | 0.9 | 1.65 | 0.03 | 0.025 | - | 0.05 | - | 0.55 | - | 0.3 | - | 0.5 | 0.1 | 0.02B | - | - | 0.05 | - | 0.12 | - | 0.015 | - | - | - | - | 0.43 | - | - | -
EN 10025-3 (2019) | S 355 N | 8 - 80 | > 63 < 80 | 63 | 80 | HS | N / NR | HOT ROLLED PRODUCTS OF STRUCTURAL STEELS - PART 3 : TECHNICAL DELIVERY CONDITIONS FOR NORMALIZED / NORMALIZED ROLLED WELDABLE FINE GRAIN STRUCTURAL STEELS | 325 | - | 470 | - | 630 | - | - | - | - | - | - | - | 21 | - | 31 | 27 | 24 | 20 | - | - | - | 55 | - | 47 | - | 43 | - | 40A | - | - | - | - | - | - | - | 0.2 | - | 0.5 | 0.9 | 1.65 | 0.03 | 0.025 | - | 0.05 | - | 0.55 | - | 0.3 | - | 0.5 | 0.1 | 0.02B | - | - | 0.05 | - | 0.12 | - | 0.015 | - | - | - | - | 0.45 | - | - | -
EN 10025-3 (2019) | S 355 N | 8 - 80 | > 80 < 100 | 80 | 100 | HS | N / NR | HOT ROLLED PRODUCTS OF STRUCTURAL STEELS - PART 3 : TECHNICAL DELIVERY CONDITIONS FOR NORMALIZED / NORMALIZED ROLLED WELDABLE FINE GRAIN STRUCTURAL STEELS | 315 | - | 470 | - | 630 | - | - | - | - | - | - | - | 21 | - | 31 | 27 | 24 | 20 | - | - | - | 55 | - | 47 | - | 43 | - | 40A | - | - | - | - | - | - | - | 0.2 | - | 0.5 | 0.9 | 1.65 | 0.03 | 0.025 | - | 0.05 | - | 0.55 | - | 0.3 | - | 0.5 | 0.1 | 0.02B | - | - | 0.05 | - | 0.12 | - | 0.015 | - | - | - | - | 0.45 | - | - | -
EN 10025-3 (2019) | S 355 N | 8 - 80 | > 100 < 150 | 100 | 150 | HS | N / NR | HOT ROLLED PRODUCTS OF STRUCTURAL STEELS - PART 3 : TECHNICAL DELIVERY CONDITIONS FOR NORMALIZED / NORMALIZED ROLLED WELDABLE FINE GRAIN STRUCTURAL STEELS | 295 | - | 450 | - | 600 | - | - | - | - | - | - | - | 21 | - | 31 | 27 | 24 | 20 | - | - | - | 55 | - | 47 | - | 43 | - | 40A | - | - | - | - | - | - | - | 0.2 | - | 0.5 | 0.9 | 1.65 | 0.03 | 0.025 | - | 0.05 | - | 0.55 | - | 0.3 | - | 0.5 | 0.1 | 0.02B | - | - | 0.05 | - | 0.12 | - | 0.015 | - | - | - | - | 0.45 | - | - | -
EN 10025-3 (2019) | S 355 N | 8 - 80 | > 150 < 200 | 150 | 200 | HS | N / NR | HOT ROLLED PRODUCTS OF STRUCTURAL STEELS - PART 3 : TECHNICAL DELIVERY CONDITIONS FOR NORMALIZED / NORMALIZED ROLLED WELDABLE FINE GRAIN STRUCTURAL STEELS | 285 | - | 450 | - | 600 | - | - | - | - | - | - | - | 21 | - | 31 | 27 | 24 | 20 | - | - | - | 55 | - | 47 | - | 43 | - | 40A | - | - | - | - | - | - | - | 0.2 | - | 0.5 | 0.9 | 1.65 | 0.03 | 0.025 | - | 0.05 | - | 0.55 | - | 0.3 | - | 0.5 | 0.1 | 0.02B | - | - | 0.05 | - | 0.12 | - | 0.015 | - | - | - | - | 0.45 | - | - | -
EN 10025-3 (2019) | S 355 N | 8 - 80 | > 200 < 250 | 200 | 250 | HS | N / NR | HOT ROLLED PRODUCTS OF STRUCTURAL STEELS - PART 3 : TECHNICAL DELIVERY CONDITIONS FOR NORMALIZED / NORMALIZED ROLLED WELDABLE FINE GRAIN STRUCTURAL STEELS | 275 | - | 450 | - | 600 | - | - | - | - | - | - | - | 21 | - | 31 | 27 | 24 | 20 | - | - | - | 55 | - | 47 | - | 43 | - | 40A | - | - | - | - | - | - | - | 0.2 | - | 0.5 | 0.9 | 1.65 | 0.03 | 0.025 | - | 0.05 | - | 0.55 | - | 0.3 | - | 0.5 | 0.1 | 0.02B | - | - | 0.05 | - | 0.12 | - | 0.015 | - | - | - | - | 0.45 | - | - | -
EN 10025-3 (2019) | S 355 NL | 8 - 80 | < 16 | 0 | 16 | HS | N | HOT ROLLED PRODUCTS OF STRUCTURAL STEELS - PART 3 : TECHNICAL DELIVERY CONDITIONS FOR NORMALIZED /NORMALIZED ROLLED WELDABLE FINE GRAIN STRUCTURAL STEELS | 355 | - | 470 | - | 630 | - | - | - | - | - | - | - | 22 | - | 40 | 34 | 30 | 27 | 23 | 20 | 16 | 63 | - | 55 | - | 51 | - | 47 | - | 40 | 31 | 27C | - | - | - | 0.18 | - | 0.5 | 0.9 | 1.65 | 0.025 | 0.02 | - | 0.05 | - | 0.55 | - | 0.3 | - | 0.5 | 0.1 | 0.02B | - | - | 0.05 | - | 0.12 | - | 0.015 | - | - | - | - | 0.43 | - | - | -
EN 10025-3 (2019) | S 355 NL | 8 - 80 | > 16 < 40 | 16 | 40 | HS | N | HOT ROLLED PRODUCTS OF STRUCTURAL STEELS - PART 3 : TECHNICAL DELIVERY CONDITIONS FOR NORMALIZED /NORMALIZED ROLLED WELDABLE FINE GRAIN STRUCTURAL STEELS | 345 | - | 470 | - | 630 | - | - | - | - | - | - | - | 22 | - | 40 | 34 | 30 | 27 | 23 | 20 | 16 | 63 | - | 55 | - | 51 | - | 47 | - | 40 | 31 | 27C | - | - | - | 0.18 | - | 0.5 | 0.9 | 1.65 | 0.025 | 0.02 | - | 0.05 | - | 0.55 | - | 0.3 | - | 0.5 | 0.1 | 0.02B | - | - | 0.05 | - | 0.12 | - | 0.015 | - | - | - | - | 0.43 | - | - | -
EN 10025-3 (2019) | S 355 NL | 8 - 80 | > 40 < 63 | 40 | 63 | HS | N | HOT ROLLED PRODUCTS OF STRUCTURAL STEELS - PART 3 : TECHNICAL DELIVERY CONDITIONS FOR NORMALIZED /NORMALIZED ROLLED WELDABLE FINE GRAIN STRUCTURAL STEELS | 335 | - | 470 | - | 630 | - | - | - | - | - | - | - | 22 | - | 40 | 34 | 30 | 27 | 23 | 20 | 16 | 63 | - | 55 | - | 51 | - | 47 | - | 40 | 31 | 27C | - | - | - | 0.18 | - | 0.5 | 0.9 | 1.65 | 0.025 | 0.02 | - | 0.05 | - | 0.55 | - | 0.3 | - | 0.5 | 0.1 | 0.02B | - | - | 0.05 | - | 0.12 | - | 0.015 | - | - | - | - | 0.43 | - | - | -
EN 10025-3 (2019) | S 355 NL | 8 - 80 | > 63 < 80 | 63 | 80 | HS | N | HOT ROLLED PRODUCTS OF STRUCTURAL STEELS - PART 3 : TECHNICAL DELIVERY CONDITIONS FOR NORMALIZED /NORMALIZED ROLLED WELDABLE FINE GRAIN STRUCTURAL STEELS | 325 | - | 470 | - | 630 | - | - | - | - | - | - | - | 21 | - | 40 | 34 | 30 | 27 | 23 | 20 | 16 | 63 | - | 55 | - | 51 | - | 47 | - | 40 | 31 | 27C | - | - | - | 0.18 | - | 0.5 | 0.9 | 1.65 | 0.025 | 0.02 | - | 0.05 | - | 0.55 | - | 0.3 | - | 0.5 | 0.1 | 0.02B | - | - | 0.05 | - | 0.12 | - | 0.015 | - | - | - | - | 0.45 | - | - | -
EN 10025-3 (2019) | S 355 NL | 8 - 80 | > 80 < 100 | 80 | 100 | HS | N | HOT ROLLED PRODUCTS OF STRUCTURAL STEELS - PART 3 : TECHNICAL DELIVERY CONDITIONS FOR NORMALIZED /NORMALIZED ROLLED WELDABLE FINE GRAIN STRUCTURAL STEELS | 315 | - | 470 | - | 630 | - | - | - | - | - | - | - | 21 | - | 40 | 34 | 30 | 27 | 23 | 20 | 16 | 63 | - | 55 | - | 51 | - | 47 | - | 40 | 31 | 27C | - | - | - | 0.18 | - | 0.5 | 0.9 | 1.65 | 0.025 | 0.02 | - | 0.05 | - | 0.55 | - | 0.3 | - | 0.5 | 0.1 | 0.02B | - | - | 0.05 | - | 0.12 | - | 0.015 | - | - | - | - | 0.45 | - | - | -
EN 10025-3 (2019) | S 355 NL | 8 - 80 | > 100 < 150 | 100 | 150 | HS | N | HOT ROLLED PRODUCTS OF STRUCTURAL STEELS - PART 3 : TECHNICAL DELIVERY CONDITIONS FOR NORMALIZED /NORMALIZED ROLLED WELDABLE FINE GRAIN STRUCTURAL STEELS | 295 | - | 450 | - | 600 | - | - | - | - | - | - | - | 21 | - | 40 | 34 | 30 | 27 | 23 | 20 | 16 | 63 | - | 55 | - | 51 | - | 47 | - | 40 | 31 | 27C | - | - | - | 0.18 | - | 0.5 | 0.9 | 1.65 | 0.025 | 0.02 | - | 0.05 | - | 0.55 | - | 0.3 | - | 0.5 | 0.1 | 0.02B | - | - | 0.05 | - | 0.12 | - | 0.015 | - | - | - | - | 0.45 | - | - | -
EN 10025-3 (2019) | S 355 NL | 8 - 80 | > 150 < 200 | 150 | 200 | HS | N | HOT ROLLED PRODUCTS OF STRUCTURAL STEELS - PART 3 : TECHNICAL DELIVERY CONDITIONS FOR NORMALIZED /NORMALIZED ROLLED WELDABLE FINE GRAIN STRUCTURAL STEELS | 285 | - | 450 | - | 600 | - | - | - | - | - | - | - | 21 | - | 40 | 34 | 30 | 27 | 23 | 20 | 16 | 63 | - | 55 | - | 51 | - | 47 | - | 40 | 31 | 27C | - | - | - | 0.18 | - | 0.5 | 0.9 | 1.65 | 0.025 | 0.02 | - | 0.05 | - | 0.55 | - | 0.3 | - | 0.5 | 0.1 | 0.02B | - | - | 0.05 | - | 0.12 | - | 0.015 | - | - | - | - | 0.45 | - | - | -
EN 10025-3 (2019) | S 355 NL | 8 - 80 | > 200 < 250 | 200 | 250 | HS | N | HOT ROLLED PRODUCTS OF STRUCTURAL STEELS - PART 3 : TECHNICAL DELIVERY CONDITIONS FOR NORMALIZED /NORMALIZED ROLLED WELDABLE FINE GRAIN STRUCTURAL STEELS | 275 | - | 450 | - | 600 | - | - | - | - | - | - | - | 21 | - | 40 | 34 | 30 | 27 | 23 | 20 | 16 | 63 | - | 55 | - | 51 | - | 47 | - | 40 | 31 | 27C | - | - | - | 0.18 | - | 0.5 | 0.9 | 1.65 | 0.025 | 0.02 | - | 0.05 | - | 0.55 | - | 0.3 | - | 0.5 | 0.1 | 0.02B | - | - | 0.05 | - | 0.12 | - | 0.015 | - | - | - | - | 0.45 | - | - | -
EN 10025-3 (2019) | S 420 N | 8 - 55 | < 3 | 0 | 3 | HS | N /NR | HOT ROLLED PRODUCTS OF STRUCTURAL STEELS - PART 3 : TECHNICAL DELIVERY CONDITIONS FOR NORMALIZED / NORMALIZED ROLLED WELDABLE FINE GRAIN STRUCTURAL STEELS | 420 | - | 520 | - | 680 | - | - | - | - | - | - | - | 19 | - | 31 | 27 | 24 | 20 | - | - | - | 55 | - | 47 | - | 43 | - | 40A | - | - | - | - | - | - | - | 0.2 | - | 0.6 | 1 | 1.7 | 0.03 | 0.025 | - | 0.05 | - | 0.55 | - | 0.3 | - | 0.8 | 0.1 | 0.02B | - | - | 0.05 | - | 0.2 | - | 0.025 | - | - | - | - | 0.48 | - | - | A. Nilai ini sebanding dengan 27 Joule pada temperatur -30 oC ¦ B. Nilai Al total minimum 0.020% tidak berlaku jika terdapat unsur-unsur pengikat nitrogen lainnya ¦ C. Untuk spesifikasi dengan Grade (NL) impact test dilakukan pada suhu -50 oC dengan longitudinal direction, untuk temperature lainnya dan transversal direction mengikuti sesuai order agreement
EN 10025-3 (2019) | S 420 N | 8 - 55 | > 3 < 16 | 3 | 16 | HS | N /NR | HOT ROLLED PRODUCTS OF STRUCTURAL STEELS - PART 3 : TECHNICAL DELIVERY CONDITIONS FOR NORMALIZED / NORMALIZED ROLLED WELDABLE FINE GRAIN STRUCTURAL STEELS | 420 | - | 520 | - | 680 | - | - | - | - | - | - | - | 19 | - | 31 | 27 | 24 | 20 | - | - | - | 55 | - | 47 | - | 43 | - | 40A | - | - | - | - | - | - | - | 0.2 | - | 0.6 | 1 | 1.7 | 0.03 | 0.025 | - | 0.05 | - | 0.55 | - | 0.3 | - | 0.8 | 0.1 | 0.02B | - | - | 0.05 | - | 0.2 | - | 0.025 | - | - | - | - | 0.48 | - | - | A. Nilai ini sebanding dengan 27 Joule pada temperatur -30 oC ¦ B. Nilai Al total minimum 0.020% tidak berlaku jika terdapat unsur-unsur pengikat nitrogen lainnya ¦ C. Untuk spesifikasi dengan Grade (NL) impact test dilakukan pada suhu -50 oC dengan longitudinal direction, untuk temperature lainnya dan transversal direction mengikuti sesuai order agreement
EN 10025-3 (2019) | S 420 N | 8 - 55 | > 16 < 40 | 16 | 40 | HS | N /NR | HOT ROLLED PRODUCTS OF STRUCTURAL STEELS - PART 3 : TECHNICAL DELIVERY CONDITIONS FOR NORMALIZED / NORMALIZED ROLLED WELDABLE FINE GRAIN STRUCTURAL STEELS | 400 | - | 520 | - | 680 | - | - | - | - | - | - | - | 19 | - | 31 | 27 | 24 | 20 | - | - | - | 55 | - | 47 | - | 43 | - | 40A | - | - | - | - | - | - | - | 0.2 | - | 0.6 | 1 | 1.7 | 0.03 | 0.025 | - | 0.05 | - | 0.55 | - | 0.3 | - | 0.8 | 0.1 | 0.02B | - | - | 0.05 | - | 0.2 | - | 0.025 | - | - | - | - | 0.48 | - | - | A. Nilai ini sebanding dengan 27 Joule pada temperatur -30 oC ¦ B. Nilai Al total minimum 0.020% tidak berlaku jika terdapat unsur-unsur pengikat nitrogen lainnya ¦ C. Untuk spesifikasi dengan Grade (NL) impact test dilakukan pada suhu -50 oC dengan longitudinal direction, untuk temperature lainnya dan transversal direction mengikuti sesuai order agreement
EN 10025-3 (2019) | S 420 N | 8 - 55 | > 40 < 63 | 40 | 63 | HS | N /NR | HOT ROLLED PRODUCTS OF STRUCTURAL STEELS - PART 3 : TECHNICAL DELIVERY CONDITIONS FOR NORMALIZED / NORMALIZED ROLLED WELDABLE FINE GRAIN STRUCTURAL STEELS | 390 | - | 520 | - | 680 | - | - | - | - | - | - | - | 19 | - | 31 | 27 | 24 | 20 | - | - | - | 55 | - | 47 | - | 43 | - | 40A | - | - | - | - | - | - | - | 0.2 | - | 0.6 | 1 | 1.7 | 0.03 | 0.025 | - | 0.05 | - | 0.55 | - | 0.3 | - | 0.8 | 0.1 | 0.02B | - | - | 0.05 | - | 0.2 | - | 0.025 | - | - | - | - | 0.48 | - | - | A. Nilai ini sebanding dengan 27 Joule pada temperatur -30 oC ¦ B. Nilai Al total minimum 0.020% tidak berlaku jika terdapat unsur-unsur pengikat nitrogen lainnya ¦ C. Untuk spesifikasi dengan Grade (NL) impact test dilakukan pada suhu -50 oC dengan longitudinal direction, untuk temperature lainnya dan transversal direction mengikuti sesuai order agreement
EN 10025-3 (2019) | S 420 N | 8 - 55 | > 63 < 80 | 63 | 80 | HS | N /NR | HOT ROLLED PRODUCTS OF STRUCTURAL STEELS - PART 3 : TECHNICAL DELIVERY CONDITIONS FOR NORMALIZED / NORMALIZED ROLLED WELDABLE FINE GRAIN STRUCTURAL STEELS | 370 | - | 520 | - | 680 | - | - | - | - | - | - | - | 18 | - | 31 | 27 | 24 | 20 | - | - | - | 55 | - | 47 | - | 43 | - | 40A | - | - | - | - | - | - | - | 0.2 | - | 0.6 | 1 | 1.7 | 0.03 | 0.025 | - | 0.05 | - | 0.55 | - | 0.3 | - | 0.8 | 0.1 | 0.02B | - | - | 0.05 | - | 0.2 | - | 0.025 | - | - | - | - | 0.5 | - | - | A. Nilai ini sebanding dengan 27 Joule pada temperatur -30 oC ¦ B. Nilai Al total minimum 0.020% tidak berlaku jika terdapat unsur-unsur pengikat nitrogen lainnya ¦ C. Untuk spesifikasi dengan Grade (NL) impact test dilakukan pada suhu -50 oC dengan longitudinal direction, untuk temperature lainnya dan transversal direction mengikuti sesuai order agreement
EN 10025-3 (2019) | S 420 N | 8 - 55 | > 80 < 100 | 80 | 100 | HS | N /NR | HOT ROLLED PRODUCTS OF STRUCTURAL STEELS - PART 3 : TECHNICAL DELIVERY CONDITIONS FOR NORMALIZED / NORMALIZED ROLLED WELDABLE FINE GRAIN STRUCTURAL STEELS | 360 | - | 520 | - | 680 | - | - | - | - | - | - | - | 18 | - | 31 | 27 | 24 | 20 | - | - | - | 55 | - | 47 | - | 43 | - | 40A | - | - | - | - | - | - | - | 0.2 | - | 0.6 | 1 | 1.7 | 0.03 | 0.025 | - | 0.05 | - | 0.55 | - | 0.3 | - | 0.8 | 0.1 | 0.02B | - | - | 0.05 | - | 0.2 | - | 0.025 | - | - | - | - | 0.5 | - | - | A. Nilai ini sebanding dengan 27 Joule pada temperatur -30 oC ¦ B. Nilai Al total minimum 0.020% tidak berlaku jika terdapat unsur-unsur pengikat nitrogen lainnya ¦ C. Untuk spesifikasi dengan Grade (NL) impact test dilakukan pada suhu -50 oC dengan longitudinal direction, untuk temperature lainnya dan transversal direction mengikuti sesuai order agreement
EN 10025-3 (2019) | S 420 N | 8 - 55 | > 100 < 150 | 100 | 150 | HS | N /NR | HOT ROLLED PRODUCTS OF STRUCTURAL STEELS - PART 3 : TECHNICAL DELIVERY CONDITIONS FOR NORMALIZED / NORMALIZED ROLLED WELDABLE FINE GRAIN STRUCTURAL STEELS | 340 | - | 500 | - | 650 | - | - | - | - | - | - | - | 18 | - | 31 | 27 | 24 | 20 | - | - | - | 55 | - | 47 | - | 43 | - | 40A | - | - | - | - | - | - | - | 0.2 | - | 0.6 | 1 | 1.7 | 0.03 | 0.025 | - | 0.05 | - | 0.55 | - | 0.3 | - | 0.8 | 0.1 | 0.02B | - | - | 0.05 | - | 0.2 | - | 0.025 | - | - | - | - | 0.52 | - | - | A. Nilai ini sebanding dengan 27 Joule pada temperatur -30 oC ¦ B. Nilai Al total minimum 0.020% tidak berlaku jika terdapat unsur-unsur pengikat nitrogen lainnya ¦ C. Untuk spesifikasi dengan Grade (NL) impact test dilakukan pada suhu -50 oC dengan longitudinal direction, untuk temperature lainnya dan transversal direction mengikuti sesuai order agreement
EN 10025-3 (2019) | S 420 N | 8 - 55 | > 150 < 200 | 150 | 200 | HS | N /NR | HOT ROLLED PRODUCTS OF STRUCTURAL STEELS - PART 3 : TECHNICAL DELIVERY CONDITIONS FOR NORMALIZED / NORMALIZED ROLLED WELDABLE FINE GRAIN STRUCTURAL STEELS | 330 | - | 500 | - | 650 | - | - | - | - | - | - | - | 18 | - | 31 | 27 | 24 | 20 | - | - | - | 55 | - | 47 | - | 43 | - | 40A | - | - | - | - | - | - | - | 0.2 | - | 0.6 | 1 | 1.7 | 0.03 | 0.025 | - | 0.05 | - | 0.55 | - | 0.3 | - | 0.8 | 0.1 | 0.02B | - | - | 0.05 | - | 0.2 | - | 0.025 | - | - | - | - | 0.52 | - | - | A. Nilai ini sebanding dengan 27 Joule pada temperatur -30 oC ¦ B. Nilai Al total minimum 0.020% tidak berlaku jika terdapat unsur-unsur pengikat nitrogen lainnya ¦ C. Untuk spesifikasi dengan Grade (NL) impact test dilakukan pada suhu -50 oC dengan longitudinal direction, untuk temperature lainnya dan transversal direction mengikuti sesuai order agreement
EN 10025-3 (2019) | S 420 N | 8 - 55 | > 200 ≤ 250 | 200 | 250 | HS | N /NR | HOT ROLLED PRODUCTS OF STRUCTURAL STEELS - PART 3 : TECHNICAL DELIVERY CONDITIONS FOR NORMALIZED / NORMALIZED ROLLED WELDABLE FINE GRAIN STRUCTURAL STEELS | 320 | - | 500 | - | 650 | - | - | - | - | - | - | - | 18 | - | 31 | 27 | 24 | 20 | - | - | - | 55 | - | 47 | - | 43 | - | 40A | - | - | - | - | - | - | - | 0.2 | - | 0.6 | 1 | 1.7 | 0.03 | 0.025 | - | 0.05 | - | 0.55 | - | 0.3 | - | 0.8 | 0.1 | 0.02B | - | - | 0.05 | - | 0.2 | - | 0.025 | - | - | - | - | 0.52 | - | - | A. Nilai ini sebanding dengan 27 Joule pada temperatur -30 oC ¦ B. Nilai Al total minimum 0.020% tidak berlaku jika terdapat unsur-unsur pengikat nitrogen lainnya ¦ C. Untuk spesifikasi dengan Grade (NL) impact test dilakukan pada suhu -50 oC dengan longitudinal direction, untuk temperature lainnya dan transversal direction mengikuti sesuai order agreement
EN 10025-3 (2019) | S 420 NL | 8 - 55 | < 3 | 0 | 3 | HS | N | HOT ROLLED PRODUCTS OF STRUCTURAL STEELS - PART 3 : TECHNICAL DELIVERY CONDITIONS FOR NORMALIZED / NORMALIZED ROLLED WELDABLE FINE GRAIN STRUCTURAL STEELS | 420 | - | 520 | - | 680 | - | - | - | - | - | - | - | 19 | - | 40 | 34 | 30 | 27 | 23 | 20 | 16 | 63 | - | 55 | - | 51 | - | 47 | - | 40 | 31 | 27C | - | - | - | 0.2 | - | 0.6 | 1 | 1.7 | 0.025 | 0.02 | - | 0.05 | - | 0.55 | - | 0.3 | - | 0.8 | 0.1 | 0.02B | - | - | 0.05 | - | 0.2 | - | 0.025 | - | - | - | - | 0.48 | - | - | A. Nilai ini sebanding dengan 27 Joule pada temperatur -30 oC ¦ B. Nilai Al total minimum 0.020% tidak berlaku jika terdapat unsur-unsur pengikat nitrogen lainnya ¦ C. Untuk spesifikasi dengan Grade (NL) impact test dilakukan pada suhu -50 oC dengan longitudinal direction, untuk temperature lainnya dan transversal direction mengikuti sesuai order agreement
EN 10025-3 (2019) | S 420 NL | 8 - 55 | > 3 < 16 | 3 | 16 | HS | N | HOT ROLLED PRODUCTS OF STRUCTURAL STEELS - PART 3 : TECHNICAL DELIVERY CONDITIONS FOR NORMALIZED / NORMALIZED ROLLED WELDABLE FINE GRAIN STRUCTURAL STEELS | 420 | - | 520 | - | 680 | - | - | - | - | - | - | - | 19 | - | 40 | 34 | 30 | 27 | 23 | 20 | 16 | 63 | - | 55 | - | 51 | - | 47 | - | 40 | 31 | 27C | - | - | - | 0.2 | - | 0.6 | 1 | 1.7 | 0.025 | 0.02 | - | 0.05 | - | 0.55 | - | 0.3 | - | 0.8 | 0.1 | 0.02B | - | - | 0.05 | - | 0.2 | - | 0.025 | - | - | - | - | 0.48 | - | - | A. Nilai ini sebanding dengan 27 Joule pada temperatur -30 oC ¦ B. Nilai Al total minimum 0.020% tidak berlaku jika terdapat unsur-unsur pengikat nitrogen lainnya ¦ C. Untuk spesifikasi dengan Grade (NL) impact test dilakukan pada suhu -50 oC dengan longitudinal direction, untuk temperature lainnya dan transversal direction mengikuti sesuai order agreement
EN 10025-3 (2019) | S 420 NL | 8 - 55 | > 16 < 40 | 16 | 40 | HS | N | HOT ROLLED PRODUCTS OF STRUCTURAL STEELS - PART 3 : TECHNICAL DELIVERY CONDITIONS FOR NORMALIZED / NORMALIZED ROLLED WELDABLE FINE GRAIN STRUCTURAL STEELS | 400 | - | 520 | - | 680 | - | - | - | - | - | - | - | 19 | - | 40 | 34 | 30 | 27 | 23 | 20 | 16 | 63 | - | 55 | - | 51 | - | 47 | - | 40 | 31 | 27C | - | - | - | 0.2 | - | 0.6 | 1 | 1.7 | 0.025 | 0.02 | - | 0.05 | - | 0.55 | - | 0.3 | - | 0.8 | 0.1 | 0.02B | - | - | 0.05 | - | 0.2 | - | 0.025 | - | - | - | - | 0.48 | - | - | A. Nilai ini sebanding dengan 27 Joule pada temperatur -30 oC ¦ B. Nilai Al total minimum 0.020% tidak berlaku jika terdapat unsur-unsur pengikat nitrogen lainnya ¦ C. Untuk spesifikasi dengan Grade (NL) impact test dilakukan pada suhu -50 oC dengan longitudinal direction, untuk temperature lainnya dan transversal direction mengikuti sesuai order agreement
EN 10025-3 (2019) | S 420 NL | 8 - 55 | > 40 < 63 | 40 | 63 | HS | N | HOT ROLLED PRODUCTS OF STRUCTURAL STEELS - PART 3 : TECHNICAL DELIVERY CONDITIONS FOR NORMALIZED / NORMALIZED ROLLED WELDABLE FINE GRAIN STRUCTURAL STEELS | 390 | - | 520 | - | 680 | - | - | - | - | - | - | - | 19 | - | 40 | 34 | 30 | 27 | 23 | 20 | 16 | 63 | - | 55 | - | 51 | - | 47 | - | 40 | 31 | 27C | - | - | - | 0.2 | - | 0.6 | 1 | 1.7 | 0.025 | 0.02 | - | 0.05 | - | 0.55 | - | 0.3 | - | 0.8 | 0.1 | 0.02B | - | - | 0.05 | - | 0.2 | - | 0.025 | - | - | - | - | 0.48 | - | - | A. Nilai ini sebanding dengan 27 Joule pada temperatur -30 oC ¦ B. Nilai Al total minimum 0.020% tidak berlaku jika terdapat unsur-unsur pengikat nitrogen lainnya ¦ C. Untuk spesifikasi dengan Grade (NL) impact test dilakukan pada suhu -50 oC dengan longitudinal direction, untuk temperature lainnya dan transversal direction mengikuti sesuai order agreement
EN 10025-3 (2019) | S 420 NL | 8 - 55 | > 63 < 80 | 63 | 80 | HS | N | HOT ROLLED PRODUCTS OF STRUCTURAL STEELS - PART 3 : TECHNICAL DELIVERY CONDITIONS FOR NORMALIZED / NORMALIZED ROLLED WELDABLE FINE GRAIN STRUCTURAL STEELS | 370 | - | 520 | - | 680 | - | - | - | - | - | - | - | 18 | - | 40 | 34 | 30 | 27 | 23 | 20 | 16 | 63 | - | 55 | - | 51 | - | 47 | - | 40 | 31 | 27C | - | - | - | 0.2 | - | 0.6 | 1 | 1.7 | 0.025 | 0.02 | - | 0.05 | - | 0.55 | - | 0.3 | - | 0.8 | 0.1 | 0.02B | - | - | 0.05 | - | 0.2 | - | 0.025 | - | - | - | - | 0.5 | - | - | A. Nilai ini sebanding dengan 27 Joule pada temperatur -30 oC ¦ B. Nilai Al total minimum 0.020% tidak berlaku jika terdapat unsur-unsur pengikat nitrogen lainnya ¦ C. Untuk spesifikasi dengan Grade (NL) impact test dilakukan pada suhu -50 oC dengan longitudinal direction, untuk temperature lainnya dan transversal direction mengikuti sesuai order agreement
EN 10025-3 (2019) | S 420 NL | 8 - 55 | > 80 < 100 | 80 | 100 | HS | N | HOT ROLLED PRODUCTS OF STRUCTURAL STEELS - PART 3 : TECHNICAL DELIVERY CONDITIONS FOR NORMALIZED / NORMALIZED ROLLED WELDABLE FINE GRAIN STRUCTURAL STEELS | 360 | - | 520 | - | 680 | - | - | - | - | - | - | - | 18 | - | 40 | 34 | 30 | 27 | 23 | 20 | 16 | 63 | - | 55 | - | 51 | - | 47 | - | 40 | 31 | 27C | - | - | - | 0.2 | - | 0.6 | 1 | 1.7 | 0.025 | 0.02 | - | 0.05 | - | 0.55 | - | 0.3 | - | 0.8 | 0.1 | 0.02B | - | - | 0.05 | - | 0.2 | - | 0.025 | - | - | - | - | 0.5 | - | - | A. Nilai ini sebanding dengan 27 Joule pada temperatur -30 oC ¦ B. Nilai Al total minimum 0.020% tidak berlaku jika terdapat unsur-unsur pengikat nitrogen lainnya ¦ C. Untuk spesifikasi dengan Grade (NL) impact test dilakukan pada suhu -50 oC dengan longitudinal direction, untuk temperature lainnya dan transversal direction mengikuti sesuai order agreement
EN 10025-3 (2019) | S 420 NL | 8 - 55 | > 100 < 150 | 100 | 150 | HS | N | HOT ROLLED PRODUCTS OF STRUCTURAL STEELS - PART 3 : TECHNICAL DELIVERY CONDITIONS FOR NORMALIZED / NORMALIZED ROLLED WELDABLE FINE GRAIN STRUCTURAL STEELS | 340 | - | 500 | - | 650 | - | - | - | - | - | - | - | 18 | - | 40 | 34 | 30 | 27 | 23 | 20 | 16 | 63 | - | 55 | - | 51 | - | 47 | - | 40 | 31 | 27C | - | - | - | 0.2 | - | 0.6 | 1 | 1.7 | 0.025 | 0.02 | - | 0.05 | - | 0.55 | - | 0.3 | - | 0.8 | 0.1 | 0.02B | - | - | 0.05 | - | 0.2 | - | 0.025 | - | - | - | - | 0.52 | - | - | A. Nilai ini sebanding dengan 27 Joule pada temperatur -30 oC ¦ B. Nilai Al total minimum 0.020% tidak berlaku jika terdapat unsur-unsur pengikat nitrogen lainnya ¦ C. Untuk spesifikasi dengan Grade (NL) impact test dilakukan pada suhu -50 oC dengan longitudinal direction, untuk temperature lainnya dan transversal direction mengikuti sesuai order agreement
EN 10025-3 (2019) | S 420 NL | 8 - 55 | > 150 < 200 | 150 | 200 | HS | N | HOT ROLLED PRODUCTS OF STRUCTURAL STEELS - PART 3 : TECHNICAL DELIVERY CONDITIONS FOR NORMALIZED / NORMALIZED ROLLED WELDABLE FINE GRAIN STRUCTURAL STEELS | 330 | - | 500 | - | 650 | - | - | - | - | - | - | - | 18 | - | 40 | 34 | 30 | 27 | 23 | 20 | 16 | 63 | - | 55 | - | 51 | - | 47 | - | 40 | 31 | 27C | - | - | - | 0.2 | - | 0.6 | 1 | 1.7 | 0.025 | 0.02 | - | 0.05 | - | 0.55 | - | 0.3 | - | 0.8 | 0.1 | 0.02B | - | - | 0.05 | - | 0.2 | - | 0.025 | - | - | - | - | 0.52 | - | - | A. Nilai ini sebanding dengan 27 Joule pada temperatur -30 oC ¦ B. Nilai Al total minimum 0.020% tidak berlaku jika terdapat unsur-unsur pengikat nitrogen lainnya ¦ C. Untuk spesifikasi dengan Grade (NL) impact test dilakukan pada suhu -50 oC dengan longitudinal direction, untuk temperature lainnya dan transversal direction mengikuti sesuai order agreement
EN 10025-3 (2019) | S 420 NL | 8 - 55 | > 200 ≤ 250 | 200 | 250 | HS | N | HOT ROLLED PRODUCTS OF STRUCTURAL STEELS - PART 3 : TECHNICAL DELIVERY CONDITIONS FOR NORMALIZED / NORMALIZED ROLLED WELDABLE FINE GRAIN STRUCTURAL STEELS | 320 | - | 500 | - | 650 | - | - | - | - | - | - | - | 18 | - | 40 | 34 | 30 | 27 | 23 | 20 | 16 | 63 | - | 55 | - | 51 | - | 47 | - | 40 | 31 | 27 | - | - | - | 0.2 | - | 0.6 | 1 | 1.7 | 0.025 | 0.02 | - | 0.05 | - | 0.55 | - | 0.3 | - | 0.8 | 0.1 | 0.02B | - | - | 0.05 | - | 0.2 | - | 0.025 | - | - | - | - | 0.52 | - | - | A. Nilai ini sebanding dengan 27 Joule pada temperatur -30 oC ¦ B. Nilai Al total minimum 0.020% tidak berlaku jika terdapat unsur-unsur pengikat nitrogen lainnya ¦ C. Untuk spesifikasi dengan Grade (NL) impact test dilakukan pada suhu -50 oC dengan longitudinal direction, untuk temperature lainnya dan transversal direction mengikuti sesuai order agreement
EN 10025-3 (2019) | S 460 N | 8 - 40 | < 3 | 0 | 3 | HS | N /NR | HOT ROLLED PRODUCTS OF STRUCTURAL STEELS - PART 3 : TECHNICAL DELIVERY CONDITIONS FOR NORMALIZED / NORMALIZED ROLLED WELDABLE FINE GRAIN STRUCTURAL STEELS | 460 | - | 540 | - | 720 | - | - | - | - | - | - | - | 17 | - | 31 | 27 | 24 | 20 | - | - | - | 55 | - | 47 | - | 43 | - | 40A | - | - | - | - | - | - | - | 0.2 | - | 0.6 | 1 | 1.7 | 0.03 | 0.025 | - | 0.05 | - | 0.55 | - | 0.3 | - | 0.8 | 0.1 | 0.02B | - | - | 0.05 | - | 0.2 | - | 0.025 | - | - | - | - | 0.53 | - | (Nb + V + Ti) < 0,22% | A. Nilai ini sebanding dengan 27 Joule pada temperatur -30 oC ¦ B. Nilai Al total minimum 0.020% tidak berlaku jika terdapat unsur-unsur pengikat nitrogen lainnya ¦ C. Untuk spesifikasi dengan Grade (NL) impact test dilakukan pada suhu -50 oC dengan longitudinal direction, untuk temperature lainnya dan transversal direction mengikuti sesuai order agreement
EN 10025-3 (2019) | S 460 N | 8 - 40 | > 3 < 16 | 3 | 16 | HS | N /NR | HOT ROLLED PRODUCTS OF STRUCTURAL STEELS - PART 3 : TECHNICAL DELIVERY CONDITIONS FOR NORMALIZED / NORMALIZED ROLLED WELDABLE FINE GRAIN STRUCTURAL STEELS | 460 | - | 540 | - | 720 | - | - | - | - | - | - | - | 17 | - | 31 | 27 | 24 | 20 | - | - | - | 55 | - | 47 | - | 43 | - | 40A | - | - | - | - | - | - | - | 0.2 | - | 0.6 | 1 | 1.7 | 0.03 | 0.025 | - | 0.05 | - | 0.55 | - | 0.3 | - | 0.8 | 0.1 | 0.02B | - | - | 0.05 | - | 0.2 | - | 0.025 | - | - | - | - | 0.53 | - | (Nb + V + Ti) < 0,22% | A. Nilai ini sebanding dengan 27 Joule pada temperatur -30 oC ¦ B. Nilai Al total minimum 0.020% tidak berlaku jika terdapat unsur-unsur pengikat nitrogen lainnya ¦ C. Untuk spesifikasi dengan Grade (NL) impact test dilakukan pada suhu -50 oC dengan longitudinal direction, untuk temperature lainnya dan transversal direction mengikuti sesuai order agreement
EN 10025-3 (2019) | S 460 N | 8 - 40 | > 16 < 40 | 16 | 40 | HS | N /NR | HOT ROLLED PRODUCTS OF STRUCTURAL STEELS - PART 3 : TECHNICAL DELIVERY CONDITIONS FOR NORMALIZED / NORMALIZED ROLLED WELDABLE FINE GRAIN STRUCTURAL STEELS | 440 | - | 540 | - | 720 | - | - | - | - | - | - | - | 17 | - | 31 | 27 | 24 | 20 | - | - | - | 55 | - | 47 | - | 43 | - | 40A | - | - | - | - | - | - | - | 0.2 | - | 0.6 | 1 | 1.7 | 0.03 | 0.025 | - | 0.05 | - | 0.55 | - | 0.3 | - | 0.8 | 0.1 | 0.02B | - | - | 0.05 | - | 0.2 | - | 0.025 | - | - | - | - | 0.53 | - | (Nb + V + Ti) < 0,22% | A. Nilai ini sebanding dengan 27 Joule pada temperatur -30 oC ¦ B. Nilai Al total minimum 0.020% tidak berlaku jika terdapat unsur-unsur pengikat nitrogen lainnya ¦ C. Untuk spesifikasi dengan Grade (NL) impact test dilakukan pada suhu -50 oC dengan longitudinal direction, untuk temperature lainnya dan transversal direction mengikuti sesuai order agreement
EN 10025-3 (2019) | S 460 N | 8 - 40 | > 40 < 63 | 40 | 63 | HS | N /NR | HOT ROLLED PRODUCTS OF STRUCTURAL STEELS - PART 3 : TECHNICAL DELIVERY CONDITIONS FOR NORMALIZED / NORMALIZED ROLLED WELDABLE FINE GRAIN STRUCTURAL STEELS | 430 | - | 540 | - | 720 | - | - | - | - | - | - | - | 17 | - | 31 | 27 | 24 | 20 | - | - | - | 55 | - | 47 | - | 43 | - | 40A | - | - | - | - | - | - | - | 0.2 | - | 0.6 | 1 | 1.7 | 0.03 | 0.025 | - | 0.05 | - | 0.55 | - | 0.3 | - | 0.8 | 0.1 | 0.02B | - | - | 0.05 | - | 0.2 | - | 0.025 | - | - | - | - | 0.53 | - | (Nb + V + Ti) < 0,22% | A. Nilai ini sebanding dengan 27 Joule pada temperatur -30 oC ¦ B. Nilai Al total minimum 0.020% tidak berlaku jika terdapat unsur-unsur pengikat nitrogen lainnya ¦ C. Untuk spesifikasi dengan Grade (NL) impact test dilakukan pada suhu -50 oC dengan longitudinal direction, untuk temperature lainnya dan transversal direction mengikuti sesuai order agreement
EN 10025-3 (2019) | S 460 N | 8 - 40 | > 63 < 80 | 63 | 80 | HS | N /NR | HOT ROLLED PRODUCTS OF STRUCTURAL STEELS - PART 3 : TECHNICAL DELIVERY CONDITIONS FOR NORMALIZED / NORMALIZED ROLLED WELDABLE FINE GRAIN STRUCTURAL STEELS | 410 | - | 540 | - | 720 | - | - | - | - | - | - | - | 17 | - | 31 | 27 | 24 | 20 | - | - | - | 55 | - | 47 | - | 43 | - | 40A | - | - | - | - | - | - | - | 0.2 | - | 0.6 | 1 | 1.7 | 0.03 | 0.025 | - | 0.05 | - | 0.55 | - | 0.3 | - | 0.8 | 0.1 | 0.02B | - | - | 0.05 | - | 0.2 | - | 0.025 | - | - | - | - | 0.54 | - | (Nb + V + Ti) < 0,22% | A. Nilai ini sebanding dengan 27 Joule pada temperatur -30 oC ¦ B. Nilai Al total minimum 0.020% tidak berlaku jika terdapat unsur-unsur pengikat nitrogen lainnya ¦ C. Untuk spesifikasi dengan Grade (NL) impact test dilakukan pada suhu -50 oC dengan longitudinal direction, untuk temperature lainnya dan transversal direction mengikuti sesuai order agreement
EN 10025-3 (2019) | S 460 N | 8 - 40 | > 80 < 100 | 80 | 100 | HS | N /NR | HOT ROLLED PRODUCTS OF STRUCTURAL STEELS - PART 3 : TECHNICAL DELIVERY CONDITIONS FOR NORMALIZED / NORMALIZED ROLLED WELDABLE FINE GRAIN STRUCTURAL STEELS | 400 | - | 540 | - | 720 | - | - | - | - | - | - | - | 17 | - | 31 | 27 | 24 | 20 | - | - | - | 55 | - | 47 | - | 43 | - | 40A | - | - | - | - | - | - | - | 0.2 | - | 0.6 | 1 | 1.7 | 0.03 | 0.025 | - | 0.05 | - | 0.55 | - | 0.3 | - | 0.8 | 0.1 | 0.02B | - | - | 0.05 | - | 0.2 | - | 0.025 | - | - | - | - | 0.54 | - | (Nb + V + Ti) < 0,22% | A. Nilai ini sebanding dengan 27 Joule pada temperatur -30 oC ¦ B. Nilai Al total minimum 0.020% tidak berlaku jika terdapat unsur-unsur pengikat nitrogen lainnya ¦ C. Untuk spesifikasi dengan Grade (NL) impact test dilakukan pada suhu -50 oC dengan longitudinal direction, untuk temperature lainnya dan transversal direction mengikuti sesuai order agreement
EN 10025-3 (2019) | S 460 N | 8 - 40 | > 100 < 150 | 100 | 150 | HS | N /NR | HOT ROLLED PRODUCTS OF STRUCTURAL STEELS - PART 3 : TECHNICAL DELIVERY CONDITIONS FOR NORMALIZED / NORMALIZED ROLLED WELDABLE FINE GRAIN STRUCTURAL STEELS | 380 | - | 530 | - | 710 | - | - | - | - | - | - | - | 17 | - | 31 | 27 | 24 | 20 | - | - | - | 55 | - | 47 | - | 43 | - | 40A | - | - | - | - | - | - | - | 0.2 | - | 0.6 | 1 | 1.7 | 0.03 | 0.025 | - | 0.05 | - | 0.55 | - | 0.3 | - | 0.8 | 0.1 | 0.02B | - | - | 0.05 | - | 0.2 | - | 0.025 | - | - | - | - | 0.55 | - | (Nb + V + Ti) < 0,22% | A. Nilai ini sebanding dengan 27 Joule pada temperatur -30 oC ¦ B. Nilai Al total minimum 0.020% tidak berlaku jika terdapat unsur-unsur pengikat nitrogen lainnya ¦ C. Untuk spesifikasi dengan Grade (NL) impact test dilakukan pada suhu -50 oC dengan longitudinal direction, untuk temperature lainnya dan transversal direction mengikuti sesuai order agreement
EN 10025-3 (2019) | S 460 N | 8 - 40 | > 150 < 200 | 150 | 200 | HS | N /NR | HOT ROLLED PRODUCTS OF STRUCTURAL STEELS - PART 3 : TECHNICAL DELIVERY CONDITIONS FOR NORMALIZED / NORMALIZED ROLLED WELDABLE FINE GRAIN STRUCTURAL STEELS | 370 | - | 530 | - | 710 | - | - | - | - | - | - | - | 17 | - | 31 | 27 | 24 | 20 | - | - | - | 55 | - | 47 | - | 43 | - | 40A | - | - | - | - | - | - | - | 0.2 | - | 0.6 | 1 | 1.7 | 0.03 | 0.025 | - | 0.05 | - | 0.55 | - | 0.3 | - | 0.8 | 0.1 | 0.02B | - | - | 0.05 | - | 0.2 | - | 0.025 | - | - | - | - | 0.55 | - | (Nb + V + Ti) < 0,22% | A. Nilai ini sebanding dengan 27 Joule pada temperatur -30 oC ¦ B. Nilai Al total minimum 0.020% tidak berlaku jika terdapat unsur-unsur pengikat nitrogen lainnya ¦ C. Untuk spesifikasi dengan Grade (NL) impact test dilakukan pada suhu -50 oC dengan longitudinal direction, untuk temperature lainnya dan transversal direction mengikuti sesuai order agreement
EN 10025-3 (2019) | S 460 N | 8 - 40 | > 200 ≤ 250 | 200 | 250 | HS | N /NR | HOT ROLLED PRODUCTS OF STRUCTURAL STEELS - PART 3 : TECHNICAL DELIVERY CONDITIONS FOR NORMALIZED / NORMALIZED ROLLED WELDABLE FINE GRAIN STRUCTURAL STEELS | - | - | - | - | - | - | - | - | - | - | - | - | - | - | 31 | 27 | 24 | 20 | - | - | - | 55 | - | 47 | - | 43 | - | 40A | - | - | - | - | - | - | - | 0.2 | - | 0.6 | 1 | 1.7 | 0.03 | 0.025 | - | 0.05 | - | 0.55 | - | 0.3 | - | 0.8 | 0.1 | 0.02B | - | - | 0.05 | - | 0.2 | - | 0.025 | - | - | - | - | 0.55 | - | (Nb + V + Ti) < 0,22% | A. Nilai ini sebanding dengan 27 Joule pada temperatur -30 oC ¦ B. Nilai Al total minimum 0.020% tidak berlaku jika terdapat unsur-unsur pengikat nitrogen lainnya ¦ C. Untuk spesifikasi dengan Grade (NL) impact test dilakukan pada suhu -50 oC dengan longitudinal direction, untuk temperature lainnya dan transversal direction mengikuti sesuai order agreement
EN 10025-3 (2019) | S 460 NL | 8 - 40 | < 3 | 0 | 3 | HS | N | HOT ROLLED PRODUCTS OF STRUCTURAL STEELS - PART 3 : TECHNICAL DELIVERY CONDITIONS FOR NORMALIZED / NORMALIZED ROLLED WELDABLE FINE GRAIN STRUCTURAL STEELS | 460 | - | 540 | - | 720 | - | - | - | - | - | - | - | 17 | - | 40 | 34 | 30 | 27 | 23 | 20 | 16 | 63 | - | 55 | - | 51 | - | 47 | - | 40 | 31 | 27C | - | - | - | 0.2 | - | 0.6 | 1 | 1.7 | 0.025 | 0.02 | - | 0.05 | - | 0.55 | - | 0.3 | - | 0.8 | 0.1 | 0.02B | - | - | 0.05 | - | 0.2 | - | 0.025 | - | - | - | - | 0.53 | - | (Nb + V + Ti) < 0,22% | A. Nilai ini sebanding dengan 27 Joule pada temperatur -30 oC ¦ B. Nilai Al total minimum 0.020% tidak berlaku jika terdapat unsur-unsur pengikat nitrogen lainnya ¦ C. Untuk spesifikasi dengan Grade (NL) impact test dilakukan pada suhu -50 oC dengan longitudinal direction, untuk temperature lainnya dan transversal direction mengikuti sesuai order agreement
EN 10025-3 (2019) | S 460 NL | 8 - 40 | > 3 < 16 | 3 | 16 | HS | N | HOT ROLLED PRODUCTS OF STRUCTURAL STEELS - PART 3 : TECHNICAL DELIVERY CONDITIONS FOR NORMALIZED / NORMALIZED ROLLED WELDABLE FINE GRAIN STRUCTURAL STEELS | 460 | - | 540 | - | 720 | - | - | - | - | - | - | - | 17 | - | 40 | 34 | 30 | 27 | 23 | 20 | 16 | 63 | - | 55 | - | 51 | - | 47 | - | 40 | 31 | 27C | - | - | - | 0.2 | - | 0.6 | 1 | 1.7 | 0.025 | 0.02 | - | 0.05 | - | 0.55 | - | 0.3 | - | 0.8 | 0.1 | 0.02B | - | - | 0.05 | - | 0.2 | - | 0.025 | - | - | - | - | 0.53 | - | (Nb + V + Ti) < 0,22% | A. Nilai ini sebanding dengan 27 Joule pada temperatur -30 oC ¦ B. Nilai Al total minimum 0.020% tidak berlaku jika terdapat unsur-unsur pengikat nitrogen lainnya ¦ C. Untuk spesifikasi dengan Grade (NL) impact test dilakukan pada suhu -50 oC dengan longitudinal direction, untuk temperature lainnya dan transversal direction mengikuti sesuai order agreement
EN 10025-3 (2019) | S 460 NL | 8 - 40 | > 16 < 40 | 16 | 40 | HS | N | HOT ROLLED PRODUCTS OF STRUCTURAL STEELS - PART 3 : TECHNICAL DELIVERY CONDITIONS FOR NORMALIZED / NORMALIZED ROLLED WELDABLE FINE GRAIN STRUCTURAL STEELS | 440 | - | 540 | - | 720 | - | - | - | - | - | - | - | 17 | - | 40 | 34 | 30 | 27 | 23 | 20 | 16 | 63 | - | 55 | - | 51 | - | 47 | - | 40 | 31 | 27C | - | - | - | 0.2 | - | 0.6 | 1 | 1.7 | 0.025 | 0.02 | - | 0.05 | - | 0.55 | - | 0.3 | - | 0.8 | 0.1 | 0.02B | - | - | 0.05 | - | 0.2 | - | 0.025 | - | - | - | - | 0.53 | - | (Nb + V + Ti) < 0,22% | A. Nilai ini sebanding dengan 27 Joule pada temperatur -30 oC ¦ B. Nilai Al total minimum 0.020% tidak berlaku jika terdapat unsur-unsur pengikat nitrogen lainnya ¦ C. Untuk spesifikasi dengan Grade (NL) impact test dilakukan pada suhu -50 oC dengan longitudinal direction, untuk temperature lainnya dan transversal direction mengikuti sesuai order agreement
EN 10025-3 (2019) | S 460 NL | 8 - 40 | > 40 < 63 | 40 | 63 | HS | N | HOT ROLLED PRODUCTS OF STRUCTURAL STEELS - PART 3 : TECHNICAL DELIVERY CONDITIONS FOR NORMALIZED / NORMALIZED ROLLED WELDABLE FINE GRAIN STRUCTURAL STEELS | 430 | - | 540 | - | 720 | - | - | - | - | - | - | - | 17 | - | 40 | 34 | 30 | 27 | 23 | 20 | 16 | 63 | - | 55 | - | 51 | - | 47 | - | 40 | 31 | 27C | - | - | - | 0.2 | - | 0.6 | 1 | 1.7 | 0.025 | 0.02 | - | 0.05 | - | 0.55 | - | 0.3 | - | 0.8 | 0.1 | 0.02B | - | - | 0.05 | - | 0.2 | - | 0.025 | - | - | - | - | 0.53 | - | (Nb + V + Ti) < 0,22% | A. Nilai ini sebanding dengan 27 Joule pada temperatur -30 oC ¦ B. Nilai Al total minimum 0.020% tidak berlaku jika terdapat unsur-unsur pengikat nitrogen lainnya ¦ C. Untuk spesifikasi dengan Grade (NL) impact test dilakukan pada suhu -50 oC dengan longitudinal direction, untuk temperature lainnya dan transversal direction mengikuti sesuai order agreement
EN 10025-3 (2019) | S 460 NL | 8 - 40 | > 63 < 80 | 63 | 80 | HS | N | HOT ROLLED PRODUCTS OF STRUCTURAL STEELS - PART 3 : TECHNICAL DELIVERY CONDITIONS FOR NORMALIZED / NORMALIZED ROLLED WELDABLE FINE GRAIN STRUCTURAL STEELS | 410 | - | 540 | - | 720 | - | - | - | - | - | - | - | 17 | - | 40 | 34 | 30 | 27 | 23 | 20 | 16 | 63 | - | 55 | - | 51 | - | 47 | - | 40 | 31 | 27C | - | - | - | 0.2 | - | 0.6 | 1 | 1.7 | 0.025 | 0.02 | - | 0.05 | - | 0.55 | - | 0.3 | - | 0.8 | 0.1 | 0.02B | - | - | 0.05 | - | 0.2 | - | 0.025 | - | - | - | - | 0.54 | - | (Nb + V + Ti) < 0,22% | A. Nilai ini sebanding dengan 27 Joule pada temperatur -30 oC ¦ B. Nilai Al total minimum 0.020% tidak berlaku jika terdapat unsur-unsur pengikat nitrogen lainnya ¦ C. Untuk spesifikasi dengan Grade (NL) impact test dilakukan pada suhu -50 oC dengan longitudinal direction, untuk temperature lainnya dan transversal direction mengikuti sesuai order agreement
EN 10025-3 (2019) | S 460 NL | 8 - 40 | > 80 < 100 | 80 | 100 | HS | N | HOT ROLLED PRODUCTS OF STRUCTURAL STEELS - PART 3 : TECHNICAL DELIVERY CONDITIONS FOR NORMALIZED / NORMALIZED ROLLED WELDABLE FINE GRAIN STRUCTURAL STEELS | 400 | - | 540 | - | 720 | - | - | - | - | - | - | - | 17 | - | 40 | 34 | 30 | 27 | 23 | 20 | 16 | 63 | - | 55 | - | 51 | - | 47 | - | 40 | 31 | 27C | - | - | - | 0.2 | - | 0.6 | 1 | 1.7 | 0.025 | 0.02 | - | 0.05 | - | 0.55 | - | 0.3 | - | 0.8 | 0.1 | 0.02B | - | - | 0.05 | - | 0.2 | - | 0.025 | - | - | - | - | 0.54 | - | (Nb + V + Ti) < 0,22% | A. Nilai ini sebanding dengan 27 Joule pada temperatur -30 oC ¦ B. Nilai Al total minimum 0.020% tidak berlaku jika terdapat unsur-unsur pengikat nitrogen lainnya ¦ C. Untuk spesifikasi dengan Grade (NL) impact test dilakukan pada suhu -50 oC dengan longitudinal direction, untuk temperature lainnya dan transversal direction mengikuti sesuai order agreement
EN 10025-3 (2019) | S 460 NL | 8 - 40 | > 100 < 150 | 100 | 150 | HS | N | HOT ROLLED PRODUCTS OF STRUCTURAL STEELS - PART 3 : TECHNICAL DELIVERY CONDITIONS FOR NORMALIZED / NORMALIZED ROLLED WELDABLE FINE GRAIN STRUCTURAL STEELS | 380 | - | 530 | - | 710 | - | - | - | - | - | - | - | 17 | - | 40 | 34 | 30 | 27 | 23 | 20 | 16 | 63 | - | 55 | - | 51 | - | 47 | - | 40 | 31 | 27C | - | - | - | 0.2 | - | 0.6 | 1 | 1.7 | 0.025 | 0.02 | - | 0.05 | - | 0.55 | - | 0.3 | - | 0.8 | 0.1 | 0.02B | - | - | 0.05 | - | 0.2 | - | 0.025 | - | - | - | - | 0.55 | - | (Nb + V + Ti) < 0,22% | A. Nilai ini sebanding dengan 27 Joule pada temperatur -30 oC ¦ B. Nilai Al total minimum 0.020% tidak berlaku jika terdapat unsur-unsur pengikat nitrogen lainnya ¦ C. Untuk spesifikasi dengan Grade (NL) impact test dilakukan pada suhu -50 oC dengan longitudinal direction, untuk temperature lainnya dan transversal direction mengikuti sesuai order agreement
EN 10025-3 (2019) | S 460 NL | 8 - 40 | > 150 < 200 | 150 | 200 | HS | N | HOT ROLLED PRODUCTS OF STRUCTURAL STEELS - PART 3 : TECHNICAL DELIVERY CONDITIONS FOR NORMALIZED / NORMALIZED ROLLED WELDABLE FINE GRAIN STRUCTURAL STEELS | 370 | - | 530 | - | 710 | - | - | - | - | - | - | - | 17 | - | 40 | 34 | 30 | 27 | 23 | 20 | 16 | 63 | - | 55 | - | 51 | - | 47 | - | 40 | 31 | 27C | - | - | - | 0.2 | - | 0.6 | 1 | 1.7 | 0.025 | 0.02 | - | 0.05 | - | 0.55 | - | 0.3 | - | 0.8 | 0.1 | 0.02B | - | - | 0.05 | - | 0.2 | - | 0.025 | - | - | - | - | 0.55 | - | (Nb + V + Ti) < 0,22% | A. Nilai ini sebanding dengan 27 Joule pada temperatur -30 oC ¦ B. Nilai Al total minimum 0.020% tidak berlaku jika terdapat unsur-unsur pengikat nitrogen lainnya ¦ C. Untuk spesifikasi dengan Grade (NL) impact test dilakukan pada suhu -50 oC dengan longitudinal direction, untuk temperature lainnya dan transversal direction mengikuti sesuai order agreement
EN 10025-3 (2019) | S 460 NL | 8 - 40 | > 200 ≤ 250 | 200 | 250 | HS | N | HOT ROLLED PRODUCTS OF STRUCTURAL STEELS - PART 3 : TECHNICAL DELIVERY CONDITIONS FOR NORMALIZED / NORMALIZED ROLLED WELDABLE FINE GRAIN STRUCTURAL STEELS | - | - | - | - | - | - | - | - | - | - | - | - | - | - | 40 | 34 | 30 | 27 | 23 | 20 | 16 | 63 | - | 55 | - | 51 | - | 47 | - | 40 | 31 | 27 | - | - | - | 0.2 | - | 0.6 | 1 | 1.7 | 0.025 | 0.02 | - | 0.05 | - | 0.55 | - | 0.3 | - | 0.8 | 0.1 | 0.02B | - | - | 0.05 | - | 0.2 | - | 0.025 | - | - | - | - | 0.55 | - | (Nb + V + Ti) < 0,22% | A. Nilai ini sebanding dengan 27 Joule pada temperatur -30 oC ¦ B. Nilai Al total minimum 0.020% tidak berlaku jika terdapat unsur-unsur pengikat nitrogen lainnya ¦ C. Untuk spesifikasi dengan Grade (NL) impact test dilakukan pada suhu -50 oC dengan longitudinal direction, untuk temperature lainnya dan transversal direction mengikuti sesuai order agreement
EN 10025-4 (2019) | S 355 M | 6-50 | < 16 | 0 | 16 | HS | TMCP | WELDABLE FINE GRAIN STRUCTURAL STEEL | 355 | - | 470 | - | 630 | - | - | - | - | - | - | - | 22 | - | 31 | 27 | 24 | 20 | - | - | - | 55 | - | 47 | - | 43 | - | 40A | - | 27 | - | - | - | - | - | 0.14 | - | 0.5 | - | 1.6 | 0.025 | 0.025 | - | 0.05 | - | 0.55 | - | 0.3 | - | 0.5 | 0.1 | 0.02B | - | - | 0.05 | - | 0.1 | - | 0.015 | - | - | - | - | 0.39 | - | - | A. Nuntuk spesifkasi dengan grade Mimpact test dilakukan pada suhu -50 oC dengan longitudinal direction, untuk temperature lainnya dan transversal direction mengikuti sesuai order agreement. Nilai ini sebanding dengan 27 Joule pada temperatur -30 oC ¦ B. Nilai Al total minimum 0.020% tidak berlaku jika terdapat unsur-unsur pengikat nitrogen lainnya ¦ C. Untuk spesifikasi dengan Grade (ML) impact test dilakukan pada suhu -50 oC dengan longitudinal direction, untuk temperature lainnya dan transversal direction mengikuti sesuai order agreement
EN 10025-4 (2019) | S 355 M | 6-50 | > 16 < 40 | 16 | 40 | HS | TMCP | WELDABLE FINE GRAIN STRUCTURAL STEEL | 345 | - | 470 | - | 630 | - | - | - | - | - | - | - | 22 | - | 31 | 27 | 24 | 20 | - | - | - | 55 | - | 47 | - | 43 | - | 40A | - | 27 | - | - | - | - | - | 0.14 | - | 0.5 | - | 1.6 | 0.025 | 0.025 | - | 0.05 | - | 0.55 | - | 0.3 | - | 0.5 | 0.1 | 0.02B | - | - | 0.05 | - | 0.1 | - | 0.015 | - | - | - | - | 0.39 | - | - | A. Nuntuk spesifkasi dengan grade Mimpact test dilakukan pada suhu -50 oC dengan longitudinal direction, untuk temperature lainnya dan transversal direction mengikuti sesuai order agreement. Nilai ini sebanding dengan 27 Joule pada temperatur -30 oC ¦ B. Nilai Al total minimum 0.020% tidak berlaku jika terdapat unsur-unsur pengikat nitrogen lainnya ¦ C. Untuk spesifikasi dengan Grade (ML) impact test dilakukan pada suhu -50 oC dengan longitudinal direction, untuk temperature lainnya dan transversal direction mengikuti sesuai order agreement
EN 10025-4 (2019) | S 355 M | 6-50 | > 40 < 63 | 40 | 63 | HS | TMCP | WELDABLE FINE GRAIN STRUCTURAL STEEL | 335 | - | 450 | - | 610 | - | - | - | - | - | - | - | 22 | - | 31 | 27 | 24 | 20 | - | - | - | 55 | - | 47 | - | 43 | - | 40A | - | 27 | - | - | - | - | - | 0.14 | - | 0.5 | - | 1.6 | 0.025 | 0.025 | - | 0.05 | - | 0.55 | - | 0.3 | - | 0.5 | 0.1 | 0.02B | - | - | 0.05 | - | 0.1 | - | 0.015 | - | - | - | - | 0.4 | - | - | A. Nuntuk spesifkasi dengan grade Mimpact test dilakukan pada suhu -50 oC dengan longitudinal direction, untuk temperature lainnya dan transversal direction mengikuti sesuai order agreement. Nilai ini sebanding dengan 27 Joule pada temperatur -30 oC ¦ B. Nilai Al total minimum 0.020% tidak berlaku jika terdapat unsur-unsur pengikat nitrogen lainnya ¦ C. Untuk spesifikasi dengan Grade (ML) impact test dilakukan pada suhu -50 oC dengan longitudinal direction, untuk temperature lainnya dan transversal direction mengikuti sesuai order agreement
EN 10025-4 (2019) | S 355 M | 6-50 | > 63 < 80 | 63 | 80 | HS | TMCP | WELDABLE FINE GRAIN STRUCTURAL STEEL | 325 | - | 440 | - | 600 | - | - | - | - | - | - | - | 22 | - | 31 | 27 | 24 | 20 | - | - | - | 55 | - | 47 | - | 43 | - | 40A | - | 27 | - | - | - | - | - | 0.14 | - | 0.5 | - | 1.6 | 0.025 | 0.025 | - | 0.05 | - | 0.55 | - | 0.3 | - | 0.5 | 0.1 | 0.02B | - | - | 0.05 | - | 0.1 | - | 0.015 | - | - | - | - | 0.45 | - | - | A. Nuntuk spesifkasi dengan grade Mimpact test dilakukan pada suhu -50 oC dengan longitudinal direction, untuk temperature lainnya dan transversal direction mengikuti sesuai order agreement. Nilai ini sebanding dengan 27 Joule pada temperatur -30 oC ¦ B. Nilai Al total minimum 0.020% tidak berlaku jika terdapat unsur-unsur pengikat nitrogen lainnya ¦ C. Untuk spesifikasi dengan Grade (ML) impact test dilakukan pada suhu -50 oC dengan longitudinal direction, untuk temperature lainnya dan transversal direction mengikuti sesuai order agreement
EN 10025-4 (2019) | S 355 M | 6-50 | > 80 < 100 | 80 | 100 | HS | TMCP | WELDABLE FINE GRAIN STRUCTURAL STEEL | 325 | - | 440 | - | 600 | - | - | - | - | - | - | - | 22 | - | 31 | 27 | 24 | 20 | - | - | - | 55 | - | 47 | - | 43 | - | 40A | - | 27 | - | - | - | - | - | 0.14 | - | 0.5 | - | 1.6 | 0.025 | 0.025 | - | 0.05 | - | 0.55 | - | 0.3 | - | 0.5 | 0.1 | 0.02B | - | - | 0.05 | - | 0.1 | - | 0.015 | - | - | - | - | 0.45 | - | - | A. Nuntuk spesifkasi dengan grade Mimpact test dilakukan pada suhu -50 oC dengan longitudinal direction, untuk temperature lainnya dan transversal direction mengikuti sesuai order agreement. Nilai ini sebanding dengan 27 Joule pada temperatur -30 oC ¦ B. Nilai Al total minimum 0.020% tidak berlaku jika terdapat unsur-unsur pengikat nitrogen lainnya ¦ C. Untuk spesifikasi dengan Grade (ML) impact test dilakukan pada suhu -50 oC dengan longitudinal direction, untuk temperature lainnya dan transversal direction mengikuti sesuai order agreement
EN 10025-4 (2019) | S 355 M | 6-50 | > 100 < 150 | 100 | 150 | HS | TMCP | WELDABLE FINE GRAIN STRUCTURAL STEEL | 320 | - | 430 | - | 590 | - | - | - | - | - | - | - | 22 | - | 31 | 27 | 24 | 20 | - | - | - | 55 | - | 47 | - | 43 | - | 40A | - | 27 | - | - | - | - | - | 0.14 | - | 0.5 | - | 1.6 | 0.025 | 0.025 | - | 0.05 | - | 0.55 | - | 0.3 | - | 0.5 | 0.1 | 0.02B | - | - | 0.05 | - | 0.1 | - | 0.015 | - | - | - | - | 0.45 | - | - | A. Nuntuk spesifkasi dengan grade Mimpact test dilakukan pada suhu -50 oC dengan longitudinal direction, untuk temperature lainnya dan transversal direction mengikuti sesuai order agreement. Nilai ini sebanding dengan 27 Joule pada temperatur -30 oC ¦ B. Nilai Al total minimum 0.020% tidak berlaku jika terdapat unsur-unsur pengikat nitrogen lainnya ¦ C. Untuk spesifikasi dengan Grade (ML) impact test dilakukan pada suhu -50 oC dengan longitudinal direction, untuk temperature lainnya dan transversal direction mengikuti sesuai order agreement
EN 10025-4 (2019) | S 355 ML | 6-50 | < 16 | 0 | 16 | HS | TMCP | WELDABLE FINE GRAIN STRUCTURAL STEEL | 355 | - | 470 | - | 630 | - | - | - | - | - | - | - | 22 | - | 40 | 34 | 30 | 27 | 23 | 20 | 16 | 63 | - | 55 | - | 51 | - | 47 | - | 40 | 31 | 27C | - | - | - | 0.14 | - | 0.5 | - | 1.6 | 0.025 | 0.02 | - | 0.05 | - | 0.55 | - | 0.3 | - | 0.5 | 0.1 | 0.02B | - | - | 0.05 | - | 0.1 | - | 0.015 | - | - | - | - | 0.39 | - | - | A. Nuntuk spesifkasi dengan grade Mimpact test dilakukan pada suhu -50 oC dengan longitudinal direction, untuk temperature lainnya dan transversal direction mengikuti sesuai order agreement. Nilai ini sebanding dengan 27 Joule pada temperatur -30 oC ¦ B. Nilai Al total minimum 0.020% tidak berlaku jika terdapat unsur-unsur pengikat nitrogen lainnya ¦ C. Untuk spesifikasi dengan Grade (ML) impact test dilakukan pada suhu -50 oC dengan longitudinal direction, untuk temperature lainnya dan transversal direction mengikuti sesuai order agreement
EN 10025-4 (2019) | S 355 ML | 6-50 | > 16 < 40 | 16 | 40 | HS | TMCP | WELDABLE FINE GRAIN STRUCTURAL STEEL | 345 | - | 470 | - | 630 | - | - | - | - | - | - | - | 22 | - | 40 | 34 | 30 | 27 | 23 | 20 | 16 | 63 | - | 55 | - | 51 | - | 47 | - | 40 | 31 | 27C | - | - | - | 0.14 | - | 0.5 | - | 1.6 | 0.025 | 0.02 | - | 0.05 | - | 0.55 | - | 0.3 | - | 0.5 | 0.1 | 0.02B | - | - | 0.05 | - | 0.1 | - | 0.015 | - | - | - | - | 0.39 | - | - | A. Nuntuk spesifkasi dengan grade Mimpact test dilakukan pada suhu -50 oC dengan longitudinal direction, untuk temperature lainnya dan transversal direction mengikuti sesuai order agreement. Nilai ini sebanding dengan 27 Joule pada temperatur -30 oC ¦ B. Nilai Al total minimum 0.020% tidak berlaku jika terdapat unsur-unsur pengikat nitrogen lainnya ¦ C. Untuk spesifikasi dengan Grade (ML) impact test dilakukan pada suhu -50 oC dengan longitudinal direction, untuk temperature lainnya dan transversal direction mengikuti sesuai order agreement
EN 10025-4 (2019) | S 355 ML | 6-50 | > 40 < 63 | 40 | 63 | HS | TMCP | WELDABLE FINE GRAIN STRUCTURAL STEEL | 335 | - | 450 | - | 610 | - | - | - | - | - | - | - | 22 | - | 40 | 34 | 30 | 27 | 23 | 20 | 16 | 63 | - | 55 | - | 51 | - | 47 | - | 40 | 31 | 27C | - | - | - | 0.14 | - | 0.5 | - | 1.6 | 0.025 | 0.02 | - | 0.05 | - | 0.55 | - | 0.3 | - | 0.5 | 0.1 | 0.02B | - | - | 0.05 | - | 0.1 | - | 0.015 | - | - | - | - | 0.4 | - | - | A. Nuntuk spesifkasi dengan grade Mimpact test dilakukan pada suhu -50 oC dengan longitudinal direction, untuk temperature lainnya dan transversal direction mengikuti sesuai order agreement. Nilai ini sebanding dengan 27 Joule pada temperatur -30 oC ¦ B. Nilai Al total minimum 0.020% tidak berlaku jika terdapat unsur-unsur pengikat nitrogen lainnya ¦ C. Untuk spesifikasi dengan Grade (ML) impact test dilakukan pada suhu -50 oC dengan longitudinal direction, untuk temperature lainnya dan transversal direction mengikuti sesuai order agreement
EN 10025-4 (2019) | S 355 ML | 6-50 | > 63 < 80 | 63 | 80 | HS | TMCP | WELDABLE FINE GRAIN STRUCTURAL STEEL | 325 | - | 440 | - | 600 | - | - | - | - | - | - | - | 22 | - | 40 | 34 | 30 | 27 | 23 | 20 | 16 | 63 | - | 55 | - | 51 | - | 47 | - | 40 | 31 | 27C | - | - | - | 0.14 | - | 0.5 | - | 1.6 | 0.025 | 0.02 | - | 0.05 | - | 0.55 | - | 0.3 | - | 0.5 | 0.1 | 0.02B | - | - | 0.05 | - | 0.1 | - | 0.015 | - | - | - | - | 0.45 | - | - | A. Nuntuk spesifkasi dengan grade Mimpact test dilakukan pada suhu -50 oC dengan longitudinal direction, untuk temperature lainnya dan transversal direction mengikuti sesuai order agreement. Nilai ini sebanding dengan 27 Joule pada temperatur -30 oC ¦ B. Nilai Al total minimum 0.020% tidak berlaku jika terdapat unsur-unsur pengikat nitrogen lainnya ¦ C. Untuk spesifikasi dengan Grade (ML) impact test dilakukan pada suhu -50 oC dengan longitudinal direction, untuk temperature lainnya dan transversal direction mengikuti sesuai order agreement
EN 10025-4 (2019) | S 355 ML | 6-50 | > 80 < 100 | 80 | 100 | HS | TMCP | WELDABLE FINE GRAIN STRUCTURAL STEEL | 325 | - | 440 | - | 600 | - | - | - | - | - | - | - | 22 | - | 40 | 34 | 30 | 27 | 23 | 20 | 16 | 63 | - | 55 | - | 51 | - | 47 | - | 40 | 31 | 27C | - | - | - | 0.14 | - | 0.5 | - | 1.6 | 0.025 | 0.02 | - | 0.05 | - | 0.55 | - | 0.3 | - | 0.5 | 0.1 | 0.02B | - | - | 0.05 | - | 0.1 | - | 0.015 | - | - | - | - | 0.45 | - | - | A. Nuntuk spesifkasi dengan grade Mimpact test dilakukan pada suhu -50 oC dengan longitudinal direction, untuk temperature lainnya dan transversal direction mengikuti sesuai order agreement. Nilai ini sebanding dengan 27 Joule pada temperatur -30 oC ¦ B. Nilai Al total minimum 0.020% tidak berlaku jika terdapat unsur-unsur pengikat nitrogen lainnya ¦ C. Untuk spesifikasi dengan Grade (ML) impact test dilakukan pada suhu -50 oC dengan longitudinal direction, untuk temperature lainnya dan transversal direction mengikuti sesuai order agreement
EN 10025-4 (2019) | S 355 ML | 6-50 | > 100 < 150 | 100 | 150 | HS | TMCP | WELDABLE FINE GRAIN STRUCTURAL STEEL | 320 | - | 430 | - | 590 | - | - | - | - | - | - | - | 22 | - | 40 | 34 | 30 | 27 | 23 | 20 | 16 | 63 | - | 55 | - | 51 | - | 47 | - | 40 | 31 | 27C | - | - | - | 0.14 | - | 0.5 | - | 1.6 | 0.025 | 0.02 | - | 0.05 | - | 0.55 | - | 0.3 | - | 0.5 | 0.1 | 0.02B | - | - | 0.05 | - | 0.1 | - | 0.015 | - | - | - | - | 0.45 | - | - | A. Nuntuk spesifkasi dengan grade Mimpact test dilakukan pada suhu -50 oC dengan longitudinal direction, untuk temperature lainnya dan transversal direction mengikuti sesuai order agreement. Nilai ini sebanding dengan 27 Joule pada temperatur -30 oC ¦ B. Nilai Al total minimum 0.020% tidak berlaku jika terdapat unsur-unsur pengikat nitrogen lainnya ¦ C. Untuk spesifikasi dengan Grade (ML) impact test dilakukan pada suhu -50 oC dengan longitudinal direction, untuk temperature lainnya dan transversal direction mengikuti sesuai order agreement
EN 10025-4 (2019) | S 420 M | 6-50 | ≤ 16 | 0 | 16 | HS | TMCP | WELDABLE FINE GRAIN STRUCTURAL STEEL | 420 | - | 520 | - | 680 | - | - | - | - | - | - | - | 19 | - | 31 | 27 | 24 | 20 | - | - | - | 55 | - | 47 | - | 43 | - | 40A | - | 27 | - | - | - | - | - | 0.16 | - | 0.5 | - | 1.7 | 0.025 | 0.025 | - | 0.05 | - | 0.55 | - | 0.3 | - | 0.8 | 0.2 | 0.02B | - | - | 0.05 | - | 0.12 | - | 0.025 | - | - | - | - | 0.43 | - | - | A. Nuntuk spesifkasi dengan grade Mimpact test dilakukan pada suhu -50 oC dengan longitudinal direction, untuk temperature lainnya dan transversal direction mengikuti sesuai order agreement. Nilai ini sebanding dengan 27 Joule pada temperatur -30 oC ¦ B. Nilai Al total minimum 0.020% tidak berlaku jika terdapat unsur-unsur pengikat nitrogen lainnya ¦ C. Untuk spesifikasi dengan Grade (ML) impact test dilakukan pada suhu -50 oC dengan longitudinal direction, untuk temperature lainnya dan transversal direction mengikuti sesuai order agreement
EN 10025-4 (2019) | S 420 M | 6-50 | > 16 ≤ 30 | 16 | 30 | HS | TMCP | WELDABLE FINE GRAIN STRUCTURAL STEEL | 400 | - | 520 | - | 680 | - | - | - | - | - | - | - | 19 | - | 31 | 27 | 24 | 20 | - | - | - | 55 | - | 47 | - | 43 | - | 40A | - | 27 | - | - | - | - | - | 0.16 | - | 0.5 | - | 1.7 | 0.025 | 0.025 | - | 0.05 | - | 0.55 | - | 0.3 | - | 0.8 | 0.2 | 0.02B | - | - | 0.05 | - | 0.12 | - | 0.025 | - | - | - | - | 0.45 | - | - | A. Nuntuk spesifkasi dengan grade Mimpact test dilakukan pada suhu -50 oC dengan longitudinal direction, untuk temperature lainnya dan transversal direction mengikuti sesuai order agreement. Nilai ini sebanding dengan 27 Joule pada temperatur -30 oC ¦ B. Nilai Al total minimum 0.020% tidak berlaku jika terdapat unsur-unsur pengikat nitrogen lainnya ¦ C. Untuk spesifikasi dengan Grade (ML) impact test dilakukan pada suhu -50 oC dengan longitudinal direction, untuk temperature lainnya dan transversal direction mengikuti sesuai order agreement
EN 10025-4 (2019) | S 420 M | 6-50 | > 30 ≤ 40 | 30 | 40 | HS | TMCP | WELDABLE FINE GRAIN STRUCTURAL STEEL | 400 | - | 520 | - | 680 | - | - | - | - | - | - | - | 19 | - | 31 | 27 | 24 | 20 | - | - | - | 55 | - | 47 | - | 43 | - | 40A | - | 27 | - | - | - | - | - | 0.16 | - | 0.5 | - | 1.7 | 0.025 | 0.025 | - | 0.05 | - | 0.55 | - | 0.3 | - | 0.8 | 0.2 | 0.02B | - | - | 0.05 | - | 0.12 | - | 0.025 | - | - | - | - | 0.45 | - | - | A. Nuntuk spesifkasi dengan grade Mimpact test dilakukan pada suhu -50 oC dengan longitudinal direction, untuk temperature lainnya dan transversal direction mengikuti sesuai order agreement. Nilai ini sebanding dengan 27 Joule pada temperatur -30 oC ¦ B. Nilai Al total minimum 0.020% tidak berlaku jika terdapat unsur-unsur pengikat nitrogen lainnya ¦ C. Untuk spesifikasi dengan Grade (ML) impact test dilakukan pada suhu -50 oC dengan longitudinal direction, untuk temperature lainnya dan transversal direction mengikuti sesuai order agreement
EN 10025-4 (2019) | S 420 M | 6-50 | > 40 ≤ 63 | 40 | 63 | HS | TMCP | WELDABLE FINE GRAIN STRUCTURAL STEEL | 390 | - | 500 | - | 660 | - | - | - | - | - | - | - | 19 | - | 31 | 27 | 24 | 20 | - | - | - | 55 | - | 47 | - | 43 | - | 40A | - | 27 | - | - | - | - | - | 0.16 | - | 0.5 | - | 1.7 | 0.025 | 0.025 | - | 0.05 | - | 0.55 | - | 0.3 | - | 0.8 | 0.2 | 0.02B | - | - | 0.05 | - | 0.12 | - | 0.025 | - | - | - | - | 0.46 | - | - | A. Nuntuk spesifkasi dengan grade Mimpact test dilakukan pada suhu -50 oC dengan longitudinal direction, untuk temperature lainnya dan transversal direction mengikuti sesuai order agreement. Nilai ini sebanding dengan 27 Joule pada temperatur -30 oC ¦ B. Nilai Al total minimum 0.020% tidak berlaku jika terdapat unsur-unsur pengikat nitrogen lainnya ¦ C. Untuk spesifikasi dengan Grade (ML) impact test dilakukan pada suhu -50 oC dengan longitudinal direction, untuk temperature lainnya dan transversal direction mengikuti sesuai order agreement
EN 10025-4 (2019) | S 420 M | 6-50 | > 63 ≤ 100 | 63 | 100 | HS | TMCP | WELDABLE FINE GRAIN STRUCTURAL STEEL | 380 | - | 480 | - | 640 | - | - | - | - | - | - | - | 19 | - | 31 | 27 | 24 | 20 | - | - | - | 55 | - | 47 | - | 43 | - | 40A | - | 27 | - | - | - | - | - | 0.16 | - | 0.5 | - | 1.7 | 0.025 | 0.025 | - | 0.05 | - | 0.55 | - | 0.3 | - | 0.8 | 0.2 | 0.02B | - | - | 0.05 | - | 0.12 | - | 0.025 | - | - | - | - | 0.47 | - | - | A. Nuntuk spesifkasi dengan grade Mimpact test dilakukan pada suhu -50 oC dengan longitudinal direction, untuk temperature lainnya dan transversal direction mengikuti sesuai order agreement. Nilai ini sebanding dengan 27 Joule pada temperatur -30 oC ¦ B. Nilai Al total minimum 0.020% tidak berlaku jika terdapat unsur-unsur pengikat nitrogen lainnya ¦ C. Untuk spesifikasi dengan Grade (ML) impact test dilakukan pada suhu -50 oC dengan longitudinal direction, untuk temperature lainnya dan transversal direction mengikuti sesuai order agreement
EN 10025-4 (2019) | S 420 M | 6-50 | > 100 ≤ 150 | 100 | 150 | HS | TMCP | WELDABLE FINE GRAIN STRUCTURAL STEEL | 365 | - | 460 | - | 620 | - | - | - | - | - | - | - | 19 | - | 31 | 27 | 24 | 20 | - | - | - | 55 | - | 47 | - | 43 | - | 40A | - | 27 | - | - | - | - | - | 0.16 | - | 0.5 | - | 1.7 | 0.025 | 0.025 | - | 0.05 | - | 0.55 | - | 0.3 | - | 0.8 | 0.2 | 0.02B | - | - | 0.05 | - | 0.12 | - | 0.025 | - | - | - | - | 0.47 | - | - | A. Nuntuk spesifkasi dengan grade Mimpact test dilakukan pada suhu -50 oC dengan longitudinal direction, untuk temperature lainnya dan transversal direction mengikuti sesuai order agreement. Nilai ini sebanding dengan 27 Joule pada temperatur -30 oC ¦ B. Nilai Al total minimum 0.020% tidak berlaku jika terdapat unsur-unsur pengikat nitrogen lainnya ¦ C. Untuk spesifikasi dengan Grade (ML) impact test dilakukan pada suhu -50 oC dengan longitudinal direction, untuk temperature lainnya dan transversal direction mengikuti sesuai order agreement
EN 10025-4 (2019) | S 420 ML | 6-50 | ≤ 16 | 0 | 16 | HS | TMCP | WELDABLE FINE GRAIN STRUCTURAL STEEL | 420 | - | 520 | - | 680 | - | - | - | - | - | - | - | 19 | - | 40 | 34 | 30 | 27 | 23 | 20 | 16 | 63 | - | 55 | - | 51 | - | 47 | - | 40 | 31 | 27C | - | - | - | 0.16 | - | 0.5 | - | 1.7 | 0.025 | 0.02 | - | 0.05 | - | 0.55 | - | 0.3 | - | 0.8 | 0.2 | 0.02B | - | - | 0.05 | - | 0.12 | - | 0.025 | - | - | - | - | 0.43 | - | - | A. Nuntuk spesifkasi dengan grade Mimpact test dilakukan pada suhu -50 oC dengan longitudinal direction, untuk temperature lainnya dan transversal direction mengikuti sesuai order agreement. Nilai ini sebanding dengan 27 Joule pada temperatur -30 oC ¦ B. Nilai Al total minimum 0.020% tidak berlaku jika terdapat unsur-unsur pengikat nitrogen lainnya ¦ C. Untuk spesifikasi dengan Grade (ML) impact test dilakukan pada suhu -50 oC dengan longitudinal direction, untuk temperature lainnya dan transversal direction mengikuti sesuai order agreement
EN 10025-4 (2019) | S 420 ML | 6-50 | > 16 ≤ 30 | 16 | 30 | HS | TMCP | WELDABLE FINE GRAIN STRUCTURAL STEEL | 400 | - | 520 | - | 680 | - | - | - | - | - | - | - | 19 | - | 40 | 34 | 30 | 27 | 23 | 20 | 16 | 63 | - | 55 | - | 51 | - | 47 | - | 40 | 31 | 27C | - | - | - | 0.16 | - | 0.5 | - | 1.7 | 0.025 | 0.02 | - | 0.05 | - | 0.55 | - | 0.3 | - | 0.8 | 0.2 | 0.02B | - | - | 0.05 | - | 0.12 | - | 0.025 | - | - | - | - | 0.45 | - | - | A. Nuntuk spesifkasi dengan grade Mimpact test dilakukan pada suhu -50 oC dengan longitudinal direction, untuk temperature lainnya dan transversal direction mengikuti sesuai order agreement. Nilai ini sebanding dengan 27 Joule pada temperatur -30 oC ¦ B. Nilai Al total minimum 0.020% tidak berlaku jika terdapat unsur-unsur pengikat nitrogen lainnya ¦ C. Untuk spesifikasi dengan Grade (ML) impact test dilakukan pada suhu -50 oC dengan longitudinal direction, untuk temperature lainnya dan transversal direction mengikuti sesuai order agreement
EN 10025-4 (2019) | S 420 ML | 6-50 | > 30 ≤ 40 | 30 | 40 | HS | TMCP | WELDABLE FINE GRAIN STRUCTURAL STEEL | 400 | - | 520 | - | 680 | - | - | - | - | - | - | - | 19 | - | 40 | 34 | 30 | 27 | 23 | 20 | 16 | 63 | - | 55 | - | 51 | - | 47 | - | 40 | 31 | 27C | - | - | - | 0.16 | - | 0.5 | - | 1.7 | 0.025 | 0.02 | - | 0.05 | - | 0.55 | - | 0.3 | - | 0.8 | 0.2 | 0.02B | - | - | 0.05 | - | 0.12 | - | 0.025 | - | - | - | - | 0.45 | - | - | A. Nuntuk spesifkasi dengan grade Mimpact test dilakukan pada suhu -50 oC dengan longitudinal direction, untuk temperature lainnya dan transversal direction mengikuti sesuai order agreement. Nilai ini sebanding dengan 27 Joule pada temperatur -30 oC ¦ B. Nilai Al total minimum 0.020% tidak berlaku jika terdapat unsur-unsur pengikat nitrogen lainnya ¦ C. Untuk spesifikasi dengan Grade (ML) impact test dilakukan pada suhu -50 oC dengan longitudinal direction, untuk temperature lainnya dan transversal direction mengikuti sesuai order agreement
EN 10025-4 (2019) | S 420 ML | 6-50 | > 40 ≤ 63 | 40 | 63 | HS | TMCP | WELDABLE FINE GRAIN STRUCTURAL STEEL | 390 | - | 500 | - | 660 | - | - | - | - | - | - | - | 19 | - | 40 | 34 | 30 | 27 | 23 | 20 | 16 | 63 | - | 55 | - | 51 | - | 47 | - | 40 | 31 | 27C | - | - | - | 0.16 | - | 0.5 | - | 1.7 | 0.025 | 0.02 | - | 0.05 | - | 0.55 | - | 0.3 | - | 0.8 | 0.2 | 0.02B | - | - | 0.05 | - | 0.12 | - | 0.025 | - | - | - | - | 0.46 | - | - | A. Nuntuk spesifkasi dengan grade Mimpact test dilakukan pada suhu -50 oC dengan longitudinal direction, untuk temperature lainnya dan transversal direction mengikuti sesuai order agreement. Nilai ini sebanding dengan 27 Joule pada temperatur -30 oC ¦ B. Nilai Al total minimum 0.020% tidak berlaku jika terdapat unsur-unsur pengikat nitrogen lainnya ¦ C. Untuk spesifikasi dengan Grade (ML) impact test dilakukan pada suhu -50 oC dengan longitudinal direction, untuk temperature lainnya dan transversal direction mengikuti sesuai order agreement
EN 10025-4 (2019) | S 420 ML | 6-50 | > 63 ≤ 100 | 63 | 100 | HS | TMCP | WELDABLE FINE GRAIN STRUCTURAL STEEL | 380 | - | 480 | - | 640 | - | - | - | - | - | - | - | 19 | - | 40 | 34 | 30 | 27 | 23 | 20 | 16 | 63 | - | 55 | - | 51 | - | 47 | - | 40 | 31 | 27C | - | - | - | 0.16 | - | 0.5 | - | 1.7 | 0.025 | 0.02 | - | 0.05 | - | 0.55 | - | 0.3 | - | 0.8 | 0.2 | 0.02B | - | - | 0.05 | - | 0.12 | - | 0.025 | - | - | - | - | 0.47 | - | - | A. Nuntuk spesifkasi dengan grade Mimpact test dilakukan pada suhu -50 oC dengan longitudinal direction, untuk temperature lainnya dan transversal direction mengikuti sesuai order agreement. Nilai ini sebanding dengan 27 Joule pada temperatur -30 oC ¦ B. Nilai Al total minimum 0.020% tidak berlaku jika terdapat unsur-unsur pengikat nitrogen lainnya ¦ C. Untuk spesifikasi dengan Grade (ML) impact test dilakukan pada suhu -50 oC dengan longitudinal direction, untuk temperature lainnya dan transversal direction mengikuti sesuai order agreement
EN 10025-4 (2019) | S 420 ML | 6-50 | > 100 ≤ 150 | 100 | 150 | HS | TMCP | WELDABLE FINE GRAIN STRUCTURAL STEEL | 365 | - | 460 | - | 620 | - | - | - | - | - | - | - | 19 | - | 40 | 34 | 30 | 27 | 23 | 20 | 16 | 63 | - | 55 | - | 51 | - | 47 | - | 40 | 31 | 27C | - | - | - | 0.16 | - | 0.5 | - | 1.7 | 0.025 | 0.02 | - | 0.05 | - | 0.55 | - | 0.3 | - | 0.8 | 0.2 | 0.02B | - | - | 0.05 | - | 0.12 | - | 0.025 | - | - | - | - | 0.47 | - | - | A. Nuntuk spesifkasi dengan grade Mimpact test dilakukan pada suhu -50 oC dengan longitudinal direction, untuk temperature lainnya dan transversal direction mengikuti sesuai order agreement. Nilai ini sebanding dengan 27 Joule pada temperatur -30 oC ¦ B. Nilai Al total minimum 0.020% tidak berlaku jika terdapat unsur-unsur pengikat nitrogen lainnya ¦ C. Untuk spesifikasi dengan Grade (ML) impact test dilakukan pada suhu -50 oC dengan longitudinal direction, untuk temperature lainnya dan transversal direction mengikuti sesuai order agreement
EN 10025-4 (2019) | S 460 M | 6-50 | ≤ 16 | 0 | 16 | HS | TMCP | WELDABLE FINE GRAIN STRUCTURAL STEEL | 460 | - | 540 | - | 720 | - | - | - | - | - | - | - | 17 | - | 31 | 27 | 24 | 20 | - | - | - | 55 | - | 47 | - | 43 | - | 40A | - | 27 | - | - | - | - | - | 0.16 | - | 0.6 | - | 1.7 | 0.025 | 0.025 | - | 0.05 | - | 0.55 | - | 0.3 | - | 0.8 | 0.2 | 0.02B | - | - | 0.05 | - | 0.12 | - | 0.025 | - | - | - | - | 0.45 | - | - | A. Nuntuk spesifkasi dengan grade Mimpact test dilakukan pada suhu -50 oC dengan longitudinal direction, untuk temperature lainnya dan transversal direction mengikuti sesuai order agreement. Nilai ini sebanding dengan 27 Joule pada temperatur -30 oC ¦ B. Nilai Al total minimum 0.020% tidak berlaku jika terdapat unsur-unsur pengikat nitrogen lainnya ¦ C. Untuk spesifikasi dengan Grade (ML) impact test dilakukan pada suhu -50 oC dengan longitudinal direction, untuk temperature lainnya dan transversal direction mengikuti sesuai order agreement
EN 10025-4 (2019) | S 460 M | 6-50 | > 16 ≤ 30 | 16 | 30 | HS | TMCP | WELDABLE FINE GRAIN STRUCTURAL STEEL | 440 | - | 540 | - | 720 | - | - | - | - | - | - | - | 17 | - | 31 | 27 | 24 | 20 | - | - | - | 55 | - | 47 | - | 43 | - | 40A | - | 27 | - | - | - | - | - | 0.16 | - | 0.6 | - | 1.7 | 0.025 | 0.025 | - | 0.05 | - | 0.55 | - | 0.3 | - | 0.8 | 0.2 | 0.02B | - | - | 0.05 | - | 0.12 | - | 0.025 | - | - | - | - | 0.46 | - | - | A. Nuntuk spesifkasi dengan grade Mimpact test dilakukan pada suhu -50 oC dengan longitudinal direction, untuk temperature lainnya dan transversal direction mengikuti sesuai order agreement. Nilai ini sebanding dengan 27 Joule pada temperatur -30 oC ¦ B. Nilai Al total minimum 0.020% tidak berlaku jika terdapat unsur-unsur pengikat nitrogen lainnya ¦ C. Untuk spesifikasi dengan Grade (ML) impact test dilakukan pada suhu -50 oC dengan longitudinal direction, untuk temperature lainnya dan transversal direction mengikuti sesuai order agreement
EN 10025-4 (2019) | S 460 M | 6-50 | > 30 ≤ 40 | 30 | 40 | HS | TMCP | WELDABLE FINE GRAIN STRUCTURAL STEEL | 430 | - | 540 | - | 720 | - | - | - | - | - | - | - | 17 | - | 31 | 27 | 24 | 20 | - | - | - | 55 | - | 47 | - | 43 | - | 40A | - | 27 | - | - | - | - | - | 0.16 | - | 0.6 | - | 1.7 | 0.025 | 0.025 | - | 0.05 | - | 0.55 | - | 0.3 | - | 0.8 | 0.2 | 0.02B | - | - | 0.05 | - | 0.12 | - | 0.025 | - | - | - | - | 0.46 | - | - | A. Nuntuk spesifkasi dengan grade Mimpact test dilakukan pada suhu -50 oC dengan longitudinal direction, untuk temperature lainnya dan transversal direction mengikuti sesuai order agreement. Nilai ini sebanding dengan 27 Joule pada temperatur -30 oC ¦ B. Nilai Al total minimum 0.020% tidak berlaku jika terdapat unsur-unsur pengikat nitrogen lainnya ¦ C. Untuk spesifikasi dengan Grade (ML) impact test dilakukan pada suhu -50 oC dengan longitudinal direction, untuk temperature lainnya dan transversal direction mengikuti sesuai order agreement
EN 10025-4 (2019) | S 460 M | 6-50 | > 40 ≤ 63 | 40 | 63 | HS | TMCP | WELDABLE FINE GRAIN STRUCTURAL STEEL | 410 | - | 540 | - | 710 | - | - | - | - | - | - | - | 17 | - | 31 | 27 | 24 | 20 | - | - | - | 55 | - | 47 | - | 43 | - | 40A | - | 27 | - | - | - | - | - | 0.16 | - | 0.6 | - | 1.7 | 0.025 | 0.025 | - | 0.05 | - | 0.55 | - | 0.3 | - | 0.8 | 0.2 | 0.02B | - | - | 0.05 | - | 0.12 | - | 0.025 | - | - | - | - | 0.47 | - | - | A. Nuntuk spesifkasi dengan grade Mimpact test dilakukan pada suhu -50 oC dengan longitudinal direction, untuk temperature lainnya dan transversal direction mengikuti sesuai order agreement. Nilai ini sebanding dengan 27 Joule pada temperatur -30 oC ¦ B. Nilai Al total minimum 0.020% tidak berlaku jika terdapat unsur-unsur pengikat nitrogen lainnya ¦ C. Untuk spesifikasi dengan Grade (ML) impact test dilakukan pada suhu -50 oC dengan longitudinal direction, untuk temperature lainnya dan transversal direction mengikuti sesuai order agreement
EN 10025-4 (2019) | S 460 M | 6-50 | > 63 ≤ 100 | 63 | 100 | HS | TMCP | WELDABLE FINE GRAIN STRUCTURAL STEEL | 400 | - | 510 | - | 690 | - | - | - | - | - | - | - | 17 | - | 31 | 27 | 24 | 20 | - | - | - | 55 | - | 47 | - | 43 | - | 40A | - | 27 | - | - | - | - | - | 0.16 | - | 0.6 | - | 1.7 | 0.025 | 0.025 | - | 0.05 | - | 0.55 | - | 0.3 | - | 0.8 | 0.2 | 0.02B | - | - | 0.05 | - | 0.12 | - | 0.025 | - | - | - | - | 0.48 | - | - | A. Nuntuk spesifkasi dengan grade Mimpact test dilakukan pada suhu -50 oC dengan longitudinal direction, untuk temperature lainnya dan transversal direction mengikuti sesuai order agreement. Nilai ini sebanding dengan 27 Joule pada temperatur -30 oC ¦ B. Nilai Al total minimum 0.020% tidak berlaku jika terdapat unsur-unsur pengikat nitrogen lainnya ¦ C. Untuk spesifikasi dengan Grade (ML) impact test dilakukan pada suhu -50 oC dengan longitudinal direction, untuk temperature lainnya dan transversal direction mengikuti sesuai order agreement
EN 10025-4 (2019) | S 460 M | 6-50 | > 100 ≤ 150 | 100 | 150 | HS | TMCP | WELDABLE FINE GRAIN STRUCTURAL STEEL | 385 | - | 490 | - | 660 | - | - | - | - | - | - | - | 17 | - | 31 | 27 | 24 | 20 | - | - | - | 55 | - | 47 | - | 43 | - | 40A | - | 27 | - | - | - | - | - | 0.16 | - | 0.6 | - | 1.7 | 0.025 | 0.025 | - | 0.05 | - | 0.55 | - | 0.3 | - | 0.8 | 0.2 | 0.02B | - | - | 0.05 | - | 0.12 | - | 0.025 | - | - | - | - | 0.48 | - | - | A. Nuntuk spesifkasi dengan grade Mimpact test dilakukan pada suhu -50 oC dengan longitudinal direction, untuk temperature lainnya dan transversal direction mengikuti sesuai order agreement. Nilai ini sebanding dengan 27 Joule pada temperatur -30 oC ¦ B. Nilai Al total minimum 0.020% tidak berlaku jika terdapat unsur-unsur pengikat nitrogen lainnya ¦ C. Untuk spesifikasi dengan Grade (ML) impact test dilakukan pada suhu -50 oC dengan longitudinal direction, untuk temperature lainnya dan transversal direction mengikuti sesuai order agreement
EN 10025-4 (2019) | S 460 ML | 6-50 | ≤ 16 | 0 | 16 | HS | TMCP | WELDABLE FINE GRAIN STRUCTURAL STEEL | 460 | - | 540 | - | 720 | - | - | - | - | - | - | - | 17 | - | 40 | 34 | 30 | 27 | 23 | 20 | 16 | 63 | - | 55 | - | 51 | - | 47 | - | 40 | 31 | 27C | - | - | - | 0.16 | - | 0.6 | - | 1.7 | 0.025 | 0.02 | - | 0.05 | - | 0.55 | - | 0.3 | - | 0.8 | 0.2 | 0.02B | - | - | 0.05 | - | 0.12 | - | 0.025 | - | - | - | - | 0.45 | - | - | A. Nuntuk spesifkasi dengan grade Mimpact test dilakukan pada suhu -50 oC dengan longitudinal direction, untuk temperature lainnya dan transversal direction mengikuti sesuai order agreement. Nilai ini sebanding dengan 27 Joule pada temperatur -30 oC ¦ B. Nilai Al total minimum 0.020% tidak berlaku jika terdapat unsur-unsur pengikat nitrogen lainnya ¦ C. Untuk spesifikasi dengan Grade (ML) impact test dilakukan pada suhu -50 oC dengan longitudinal direction, untuk temperature lainnya dan transversal direction mengikuti sesuai order agreement
EN 10025-4 (2019) | S 460 ML | 6-50 | > 16 ≤ 30 | 16 | 30 | HS | TMCP | WELDABLE FINE GRAIN STRUCTURAL STEEL | 440 | - | 540 | - | 720 | - | - | - | - | - | - | - | 17 | - | 40 | 34 | 30 | 27 | 23 | 20 | 16 | 63 | - | 55 | - | 51 | - | 47 | - | 40 | 31 | 27C | - | - | - | 0.16 | - | 0.6 | - | 1.7 | 0.025 | 0.02 | - | 0.05 | - | 0.55 | - | 0.3 | - | 0.8 | 0.2 | 0.02B | - | - | 0.05 | - | 0.12 | - | 0.025 | - | - | - | - | 0.46 | - | - | A. Nuntuk spesifkasi dengan grade Mimpact test dilakukan pada suhu -50 oC dengan longitudinal direction, untuk temperature lainnya dan transversal direction mengikuti sesuai order agreement. Nilai ini sebanding dengan 27 Joule pada temperatur -30 oC ¦ B. Nilai Al total minimum 0.020% tidak berlaku jika terdapat unsur-unsur pengikat nitrogen lainnya ¦ C. Untuk spesifikasi dengan Grade (ML) impact test dilakukan pada suhu -50 oC dengan longitudinal direction, untuk temperature lainnya dan transversal direction mengikuti sesuai order agreement
EN 10025-4 (2019) | S 460 ML | 6-50 | > 30 ≤ 40 | 30 | 40 | HS | TMCP | WELDABLE FINE GRAIN STRUCTURAL STEEL | 430 | - | 540 | - | 720 | - | - | - | - | - | - | - | 17 | - | 40 | 34 | 30 | 27 | 23 | 20 | 16 | 63 | - | 55 | - | 51 | - | 47 | - | 40 | 31 | 27C | - | - | - | 0.16 | - | 0.6 | - | 1.7 | 0.025 | 0.02 | - | 0.05 | - | 0.55 | - | 0.3 | - | 0.8 | 0.2 | 0.02B | - | - | 0.05 | - | 0.12 | - | 0.025 | - | - | - | - | 0.46 | - | - | A. Nuntuk spesifkasi dengan grade Mimpact test dilakukan pada suhu -50 oC dengan longitudinal direction, untuk temperature lainnya dan transversal direction mengikuti sesuai order agreement. Nilai ini sebanding dengan 27 Joule pada temperatur -30 oC ¦ B. Nilai Al total minimum 0.020% tidak berlaku jika terdapat unsur-unsur pengikat nitrogen lainnya ¦ C. Untuk spesifikasi dengan Grade (ML) impact test dilakukan pada suhu -50 oC dengan longitudinal direction, untuk temperature lainnya dan transversal direction mengikuti sesuai order agreement
EN 10025-4 (2019) | S 460 ML | 6-50 | > 40 ≤ 63 | 40 | 63 | HS | TMCP | WELDABLE FINE GRAIN STRUCTURAL STEEL | 410 | - | 540 | - | 710 | - | - | - | - | - | - | - | 17 | - | 40 | 34 | 30 | 27 | 23 | 20 | 16 | 63 | - | 55 | - | 51 | - | 47 | - | 40 | 31 | 27C | - | - | - | 0.16 | - | 0.6 | - | 1.7 | 0.025 | 0.02 | - | 0.05 | - | 0.55 | - | 0.3 | - | 0.8 | 0.2 | 0.02B | - | - | 0.05 | - | 0.12 | - | 0.025 | - | - | - | - | 0.47 | - | - | A. Nuntuk spesifkasi dengan grade Mimpact test dilakukan pada suhu -50 oC dengan longitudinal direction, untuk temperature lainnya dan transversal direction mengikuti sesuai order agreement. Nilai ini sebanding dengan 27 Joule pada temperatur -30 oC ¦ B. Nilai Al total minimum 0.020% tidak berlaku jika terdapat unsur-unsur pengikat nitrogen lainnya ¦ C. Untuk spesifikasi dengan Grade (ML) impact test dilakukan pada suhu -50 oC dengan longitudinal direction, untuk temperature lainnya dan transversal direction mengikuti sesuai order agreement
EN 10025-4 (2019) | S 460 ML | 6-50 | > 63 ≤ 100 | 63 | 100 | HS | TMCP | WELDABLE FINE GRAIN STRUCTURAL STEEL | 400 | - | 510 | - | 690 | - | - | - | - | - | - | - | 17 | - | 40 | 34 | 30 | 27 | 23 | 20 | 16 | 63 | - | 55 | - | 51 | - | 47 | - | 40 | 31 | 27C | - | - | - | 0.16 | - | 0.6 | - | 1.7 | 0.025 | 0.02 | - | 0.05 | - | 0.55 | - | 0.3 | - | 0.8 | 0.2 | 0.02B | - | - | 0.05 | - | 0.12 | - | 0.025 | - | - | - | - | 0.48 | - | - | A. Nuntuk spesifkasi dengan grade Mimpact test dilakukan pada suhu -50 oC dengan longitudinal direction, untuk temperature lainnya dan transversal direction mengikuti sesuai order agreement. Nilai ini sebanding dengan 27 Joule pada temperatur -30 oC ¦ B. Nilai Al total minimum 0.020% tidak berlaku jika terdapat unsur-unsur pengikat nitrogen lainnya ¦ C. Untuk spesifikasi dengan Grade (ML) impact test dilakukan pada suhu -50 oC dengan longitudinal direction, untuk temperature lainnya dan transversal direction mengikuti sesuai order agreement
EN 10025-4 (2019) | S 460 ML | 6-50 | > 100 ≤ 150 | 100 | 150 | HS | TMCP | WELDABLE FINE GRAIN STRUCTURAL STEEL | 385 | - | 490 | - | 660 | - | - | - | - | - | - | - | 17 | - | 40 | 34 | 30 | 27 | 23 | 20 | 16 | 63 | - | 55 | - | 51 | - | 47 | - | 40 | 31 | 27C | - | - | - | 0.16 | - | 0.6 | - | 1.7 | 0.025 | 0.02 | - | 0.05 | - | 0.55 | - | 0.3 | - | 0.8 | 0.2 | 0.02B | - | - | 0.05 | - | 0.12 | - | 0.025 | - | - | - | - | 0.48 | - | - | A. Nuntuk spesifkasi dengan grade Mimpact test dilakukan pada suhu -50 oC dengan longitudinal direction, untuk temperature lainnya dan transversal direction mengikuti sesuai order agreement. Nilai ini sebanding dengan 27 Joule pada temperatur -30 oC ¦ B. Nilai Al total minimum 0.020% tidak berlaku jika terdapat unsur-unsur pengikat nitrogen lainnya ¦ C. Untuk spesifikasi dengan Grade (ML) impact test dilakukan pada suhu -50 oC dengan longitudinal direction, untuk temperature lainnya dan transversal direction mengikuti sesuai order agreement
EN 10025-5 (2019) | S 235 J0W | 8 - 12 | < 3 | 0 | 3 | MS | AR | STRUCTURAL STEELS WITH IMPROVED ATMOSPHERIC CORROSION RESISTANCE | 235 | - | 360 | - | 510 | - | - | - | - | - | 19 | 21 | - | - | - | - | - | - | - | - | - | - | - | 27 | - | - | - | - | - | - | - | - | - | - | - | 0.13 | - | 0.4 | 0.2 | 0.6 | 0.035 | 0.035 | - | - | 0.25 | 0.55 | 0,40B | 0.8 | - | 0.65 | 0.3 | - | - | - | - | - | - | - | 0.012 | - | - | - | - | - | - | - | A. Baja harus memiliki kandungan dari salah satu element : Al, Nb, V or Ti. Jikai element tersebut digunakan dalam kombinasi, maka salah satu dari element tersebut harus memiliki kandungan minimum dari yang dipersyaratkan. ¦ B. Kandungan Chrome minimum 0,37% jika nilai Silicon 0,15%
EN 10025-5 (2019) | S 235 J0W | 8 - 12 | > 3 < 16 | 3 | 16 | MS | AR | STRUCTURAL STEELS WITH IMPROVED ATMOSPHERIC CORROSION RESISTANCE | 235 | - | 360 | - | 510 | - | - | - | - | - | - | - | 24 | 26 | - | - | - | - | - | - | - | - | - | 27 | - | - | - | - | - | - | - | - | - | - | - | 0.13 | - | 0.4 | 0.2 | 0.6 | 0.035 | 0.035 | - | - | 0.25 | 0.55 | 0,40B | 0.8 | - | 0.65 | 0.3 | - | - | - | - | - | - | - | 0.012 | - | - | - | - | - | - | - | A. Baja harus memiliki kandungan dari salah satu element : Al, Nb, V or Ti. Jikai element tersebut digunakan dalam kombinasi, maka salah satu dari element tersebut harus memiliki kandungan minimum dari yang dipersyaratkan. ¦ B. Kandungan Chrome minimum 0,37% jika nilai Silicon 0,15%
EN 10025-5 (2019) | S 235 J0W | 8 - 12 | > 16 < 40 | 16 | 40 | MS | AR | STRUCTURAL STEELS WITH IMPROVED ATMOSPHERIC CORROSION RESISTANCE | 225 | - | 360 | - | 510 | - | - | - | - | - | - | - | 24 | 26 | - | - | - | - | - | - | - | - | - | 27 | - | - | - | - | - | - | - | - | - | - | - | 0.13 | - | 0.4 | 0.2 | 0.6 | 0.035 | 0.035 | - | - | 0.25 | 0.55 | 0,40B | 0.8 | - | 0.65 | 0.3 | - | - | - | - | - | - | - | 0.012 | - | - | - | - | - | - | - | A. Baja harus memiliki kandungan dari salah satu element : Al, Nb, V or Ti. Jikai element tersebut digunakan dalam kombinasi, maka salah satu dari element tersebut harus memiliki kandungan minimum dari yang dipersyaratkan. ¦ B. Kandungan Chrome minimum 0,37% jika nilai Silicon 0,15%
EN 10025-5 (2019) | S 235 J0W | 8 - 12 | > 40 < 63 | 40 | 63 | MS | AR | STRUCTURAL STEELS WITH IMPROVED ATMOSPHERIC CORROSION RESISTANCE | 215 | - | 360 | - | 510 | - | - | - | - | - | - | - | 23 | 25 | - | - | - | - | - | - | - | - | - | 27 | - | - | - | - | - | - | - | - | - | - | - | 0.13 | - | 0.4 | 0.2 | 0.6 | 0.035 | 0.035 | - | - | 0.25 | 0.55 | 0,40B | 0.8 | - | 0.65 | 0.3 | - | - | - | - | - | - | - | 0.012 | - | - | - | - | - | - | - | A. Baja harus memiliki kandungan dari salah satu element : Al, Nb, V or Ti. Jikai element tersebut digunakan dalam kombinasi, maka salah satu dari element tersebut harus memiliki kandungan minimum dari yang dipersyaratkan. ¦ B. Kandungan Chrome minimum 0,37% jika nilai Silicon 0,15%
EN 10025-5 (2019) | S 235 J0W | 8 - 12 | > 63 < 80 | 63 | 80 | MS | AR | STRUCTURAL STEELS WITH IMPROVED ATMOSPHERIC CORROSION RESISTANCE | 215 | - | 360 | - | 510 | - | - | - | - | - | - | - | 22 | 24 | - | - | - | - | - | - | - | - | - | 27 | - | - | - | - | - | - | - | - | - | - | - | 0.13 | - | 0.4 | 0.2 | 0.6 | 0.035 | 0.035 | - | - | 0.25 | 0.55 | 0,40B | 0.8 | - | 0.65 | 0.3 | - | - | - | - | - | - | - | 0.012 | - | - | - | - | - | - | - | A. Baja harus memiliki kandungan dari salah satu element : Al, Nb, V or Ti. Jikai element tersebut digunakan dalam kombinasi, maka salah satu dari element tersebut harus memiliki kandungan minimum dari yang dipersyaratkan. ¦ B. Kandungan Chrome minimum 0,37% jika nilai Silicon 0,15%
EN 10025-5 (2019) | S 235 J0W | 8 - 12 | > 80 < 100 | 80 | 100 | MS | AR | STRUCTURAL STEELS WITH IMPROVED ATMOSPHERIC CORROSION RESISTANCE | 215 | - | 360 | - | 510 | - | - | - | - | - | - | - | 22 | 24 | - | - | - | - | - | - | - | - | - | 27 | - | - | - | - | - | - | - | - | - | - | - | 0.13 | - | 0.4 | 0.2 | 0.6 | 0.035 | 0.035 | - | - | 0.25 | 0.55 | 0,40B | 0.8 | - | 0.65 | 0.3 | - | - | - | - | - | - | - | 0.012 | - | - | - | - | - | - | - | A. Baja harus memiliki kandungan dari salah satu element : Al, Nb, V or Ti. Jikai element tersebut digunakan dalam kombinasi, maka salah satu dari element tersebut harus memiliki kandungan minimum dari yang dipersyaratkan. ¦ B. Kandungan Chrome minimum 0,37% jika nilai Silicon 0,15%
EN 10025-5 (2019) | S 235 J0W | 8 - 12 | > 100 < 150 | 100 | 150 | MS | AR | STRUCTURAL STEELS WITH IMPROVED ATMOSPHERIC CORROSION RESISTANCE | 195 | - | 350 | - | 500 | - | - | - | - | - | - | - | 22 | 22 | - | - | - | - | - | - | - | - | - | 27 | - | - | - | - | - | - | - | - | - | - | - | 0.13 | - | 0.4 | 0.2 | 0.6 | 0.035 | 0.035 | - | - | 0.25 | 0.55 | 0,40B | 0.8 | - | 0.65 | 0.3 | - | - | - | - | - | - | - | 0.012 | - | - | - | - | - | - | - | A. Baja harus memiliki kandungan dari salah satu element : Al, Nb, V or Ti. Jikai element tersebut digunakan dalam kombinasi, maka salah satu dari element tersebut harus memiliki kandungan minimum dari yang dipersyaratkan. ¦ B. Kandungan Chrome minimum 0,37% jika nilai Silicon 0,15%
EN 10025-5 (2019) | S 235 J2W | 8 - 12 | < 3 | 0 | 3 | MS | AR | STRUCTURAL STEELS WITH IMPROVED ATMOSPHERIC CORROSION RESISTANCE | 235 | - | 360 | - | 510 | - | - | - | - | - | 19 | 21 | - | - | - | - | - | - | - | - | - | - | - | - | - | - | - | 27 | - | - | - | - | - | - | - | 0.13 | - | 0.4 | 0.2 | 0.6 | 0.035 | 0.03 | 0.02A | 0.1A | 0.25 | 0.55 | 0.4 | 0.8 | - | 0.65 | 0.3 | 0.02A | - | 0.015A | 0.06A | 0.02A | 0.12A | - | - | - | - | - | - | - | - | - | A. Baja harus memiliki kandungan dari salah satu element : Al, Nb, V or Ti. Jikai element tersebut digunakan dalam kombinasi, maka salah satu dari element tersebut harus memiliki kandungan minimum dari yang dipersyaratkan. ¦ B. Kandungan Chrome minimum 0,37% jika nilai Silicon 0,15%
EN 10025-5 (2019) | S 235 J2W | 8 - 12 | > 3 < 16 | 3 | 16 | MS | AR | STRUCTURAL STEELS WITH IMPROVED ATMOSPHERIC CORROSION RESISTANCE | 235 | - | 360 | - | 510 | - | - | - | - | - | - | - | 24 | 26 | - | - | - | - | - | - | - | - | - | - | - | - | - | 27 | - | - | - | - | - | - | - | 0.13 | - | 0.4 | 0.2 | 0.6 | 0.035 | 0.03 | 0.02A | 0.1A | 0.25 | 0.55 | 0.4 | 0.8 | - | 0.65 | 0.3 | 0.02A | - | 0.015A | 0.06A | 0.02A | 0.12A | - | - | - | - | - | - | - | - | - | A. Baja harus memiliki kandungan dari salah satu element : Al, Nb, V or Ti. Jikai element tersebut digunakan dalam kombinasi, maka salah satu dari element tersebut harus memiliki kandungan minimum dari yang dipersyaratkan. ¦ B. Kandungan Chrome minimum 0,37% jika nilai Silicon 0,15%
EN 10025-5 (2019) | S 235 J2W | 8 - 12 | > 16 < 40 | 16 | 40 | MS | AR | STRUCTURAL STEELS WITH IMPROVED ATMOSPHERIC CORROSION RESISTANCE | 225 | - | 360 | - | 510 | - | - | - | - | - | - | - | 24 | 26 | - | - | - | - | - | - | - | - | - | - | - | - | - | 27 | - | - | - | - | - | - | - | 0.13 | - | 0.4 | 0.2 | 0.6 | 0.035 | 0.03 | 0.02A | 0.1A | 0.25 | 0.55 | 0.4 | 0.8 | - | 0.65 | 0.3 | 0.02A | - | 0.015A | 0.06A | 0.02A | 0.12A | - | - | - | - | - | - | - | - | - | A. Baja harus memiliki kandungan dari salah satu element : Al, Nb, V or Ti. Jikai element tersebut digunakan dalam kombinasi, maka salah satu dari element tersebut harus memiliki kandungan minimum dari yang dipersyaratkan. ¦ B. Kandungan Chrome minimum 0,37% jika nilai Silicon 0,15%
EN 10025-5 (2019) | S 235 J2W | 8 - 12 | > 40 < 63 | 40 | 63 | MS | AR | STRUCTURAL STEELS WITH IMPROVED ATMOSPHERIC CORROSION RESISTANCE | 215 | - | 360 | - | 510 | - | - | - | - | - | - | - | 23 | 25 | - | - | - | - | - | - | - | - | - | - | - | - | - | 27 | - | - | - | - | - | - | - | 0.13 | - | 0.4 | 0.2 | 0.6 | 0.035 | 0.03 | 0.02A | 0.1A | 0.25 | 0.55 | 0.4 | 0.8 | - | 0.65 | 0.3 | 0.02A | - | 0.015A | 0.06A | 0.02A | 0.12A | - | - | - | - | - | - | - | - | - | A. Baja harus memiliki kandungan dari salah satu element : Al, Nb, V or Ti. Jikai element tersebut digunakan dalam kombinasi, maka salah satu dari element tersebut harus memiliki kandungan minimum dari yang dipersyaratkan. ¦ B. Kandungan Chrome minimum 0,37% jika nilai Silicon 0,15%
EN 10025-5 (2019) | S 235 J2W | 8 - 12 | > 63 < 80 | 63 | 80 | MS | AR | STRUCTURAL STEELS WITH IMPROVED ATMOSPHERIC CORROSION RESISTANCE | 215 | - | 360 | - | 510 | - | - | - | - | - | - | - | 22 | 24 | - | - | - | - | - | - | - | - | - | - | - | - | - | 27 | - | - | - | - | - | - | - | 0.13 | - | 0.4 | 0.2 | 0.6 | 0.035 | 0.03 | 0.02A | 0.1A | 0.25 | 0.55 | 0.4 | 0.8 | - | 0.65 | 0.3 | 0.02A | - | 0.015A | 0.06A | 0.02A | 0.12A | - | - | - | - | - | - | - | - | - | A. Baja harus memiliki kandungan dari salah satu element : Al, Nb, V or Ti. Jikai element tersebut digunakan dalam kombinasi, maka salah satu dari element tersebut harus memiliki kandungan minimum dari yang dipersyaratkan. ¦ B. Kandungan Chrome minimum 0,37% jika nilai Silicon 0,15%
EN 10025-5 (2019) | S 235 J2W | 8 - 12 | > 80 < 100 | 80 | 100 | MS | AR | STRUCTURAL STEELS WITH IMPROVED ATMOSPHERIC CORROSION RESISTANCE | 215 | - | 360 | - | 510 | - | - | - | - | - | - | - | 22 | 24 | - | - | - | - | - | - | - | - | - | - | - | - | - | 27 | - | - | - | - | - | - | - | 0.13 | - | 0.4 | 0.2 | 0.6 | 0.035 | 0.03 | 0.02A | 0.1A | 0.25 | 0.55 | 0.4 | 0.8 | - | 0.65 | 0.3 | 0.02A | - | 0.015A | 0.06A | 0.02A | 0.12A | - | - | - | - | - | - | - | - | - | A. Baja harus memiliki kandungan dari salah satu element : Al, Nb, V or Ti. Jikai element tersebut digunakan dalam kombinasi, maka salah satu dari element tersebut harus memiliki kandungan minimum dari yang dipersyaratkan. ¦ B. Kandungan Chrome minimum 0,37% jika nilai Silicon 0,15%
EN 10025-5 (2019) | S 235 J2W | 8 - 12 | > 100 < 150 | 100 | 150 | MS | AR | STRUCTURAL STEELS WITH IMPROVED ATMOSPHERIC CORROSION RESISTANCE | 195 | - | 350 | - | 500 | - | - | - | - | - | - | - | 22 | 22 | - | - | - | - | - | - | - | - | - | - | - | - | - | 27 | - | - | - | - | - | - | - | 0.13 | - | 0.4 | 0.2 | 0.6 | 0.035 | 0.03 | 0.02A | 0.1A | 0.25 | 0.55 | 0.4 | 0.8 | - | 0.65 | 0.3 | 0.02A | - | 0.015A | 0.06A | 0.02A | 0.12A | - | - | - | - | - | - | - | - | - | A. Baja harus memiliki kandungan dari salah satu element : Al, Nb, V or Ti. Jikai element tersebut digunakan dalam kombinasi, maka salah satu dari element tersebut harus memiliki kandungan minimum dari yang dipersyaratkan. ¦ B. Kandungan Chrome minimum 0,37% jika nilai Silicon 0,15%
EN 10025-5 (2019) | S 355 J0WP | 8 - 12 | < 3 | 0 | 3 | HS | NR | STRUCTURAL STEELS WITH IMPROVED ATMOSPHERIC CORROSION RESISTANCE | 355 | - | 510 | - | 680 | - | - | - | - | - | 16 | 18 | - | - | - | - | - | - | - | - | - | - | - | 27 | - | - | - | - | - | - | - | - | - | - | - | 0.12 | - | 0.75 | - | 1 | 0.15 | 0.035 | - | - | 0.25 | 0.55 | 0.3 | 1.25 | - | 0.65 | 0.3 | - | - | - | - | - | - | - | 0.012 | - | - | - | - | - | - | - | A. Baja harus memiliki kandungan dari salah satu element : Al, Nb, V or Ti. Jikai element tersebut digunakan dalam kombinasi, maka salah satu dari element tersebut harus memiliki kandungan minimum dari yang dipersyaratkan. ¦ B. Kandungan Chrome minimum 0,37% jika nilai Silicon 0,15%
EN 10025-5 (2019) | S 355 J0WP | 8 - 12 | > 3 < 16 | 3 | 16 | HS | NR | STRUCTURAL STEELS WITH IMPROVED ATMOSPHERIC CORROSION RESISTANCE | 355 | - | 470 | - | 630 | - | - | - | - | - | - | - | 20 | 22 | - | - | - | - | - | - | - | - | - | 27 | - | - | - | - | - | - | - | - | - | - | - | 0.12 | - | 0.75 | - | 1 | 0.15 | 0.035 | - | - | 0.25 | 0.55 | 0.3 | 1.25 | - | 0.65 | 0.3 | - | - | - | - | - | - | - | 0.012 | - | - | - | - | - | - | - | A. Baja harus memiliki kandungan dari salah satu element : Al, Nb, V or Ti. Jikai element tersebut digunakan dalam kombinasi, maka salah satu dari element tersebut harus memiliki kandungan minimum dari yang dipersyaratkan. ¦ B. Kandungan Chrome minimum 0,37% jika nilai Silicon 0,15%
EN 10025-5 (2019) | S 355 J0WP | 8 - 12 | > 16 < 40 | 16 | 40 | HS | NR | STRUCTURAL STEELS WITH IMPROVED ATMOSPHERIC CORROSION RESISTANCE | 345 | - | 470 | - | 630 | - | - | - | - | - | - | - | 20 | 22 | - | - | - | - | - | - | - | - | - | 27 | - | - | - | - | - | - | - | - | - | - | - | 0.12 | - | 0.75 | - | 1 | 0.15 | 0.035 | - | - | 0.25 | 0.55 | 0.3 | 1.25 | - | 0.65 | 0.3 | - | - | - | - | - | - | - | 0.012 | - | - | - | - | - | - | - | A. Baja harus memiliki kandungan dari salah satu element : Al, Nb, V or Ti. Jikai element tersebut digunakan dalam kombinasi, maka salah satu dari element tersebut harus memiliki kandungan minimum dari yang dipersyaratkan. ¦ B. Kandungan Chrome minimum 0,37% jika nilai Silicon 0,15%
EN 10025-5 (2019) | S 355 J2WP | 8 - 12 | < 3 | 0 | 3 | HS | NR | STRUCTURAL STEELS WITH IMPROVED ATMOSPHERIC CORROSION RESISTANCE | 355 | - | 510 | - | 680 | - | - | - | - | - | 16 | 18 | - | - | - | - | - | - | - | - | - | - | - | - | - | - | - | 27 | - | - | - | - | - | - | - | 0.12 | - | 0.75 | - | 1 | 0.15 | 0.03 | 0.02A | 0.1A | 0.25 | 0.55 | 0.3 | 1.25 | - | 0.65 | 0.3 | 0.02A | - | 0.015A | 0.06A | 0.02A | 0.12A | - | 0.012 | - | - | - | - | - | - | - | A. Baja harus memiliki kandungan dari salah satu element : Al, Nb, V or Ti. Jikai element tersebut digunakan dalam kombinasi, maka salah satu dari element tersebut harus memiliki kandungan minimum dari yang dipersyaratkan. ¦ B. Kandungan Chrome minimum 0,37% jika nilai Silicon 0,15%
EN 10025-5 (2019) | S 355 J2WP | 8 - 12 | > 3 < 16 | 3 | 16 | HS | NR | STRUCTURAL STEELS WITH IMPROVED ATMOSPHERIC CORROSION RESISTANCE | 355 | - | 470 | - | 630 | - | - | - | - | - | - | - | 20 | 22 | - | - | - | - | - | - | - | - | - | - | - | - | - | 27 | - | - | - | - | - | - | - | 0.12 | - | 0.75 | - | 1 | 0.15 | 0.03 | 0.02A | 0.1A | 0.25 | 0.55 | 0.3 | 1.25 | - | 0.65 | 0.3 | 0.02A | - | 0.015A | 0.06A | 0.02A | 0.12A | - | 0.012 | - | - | - | - | - | - | - | A. Baja harus memiliki kandungan dari salah satu element : Al, Nb, V or Ti. Jikai element tersebut digunakan dalam kombinasi, maka salah satu dari element tersebut harus memiliki kandungan minimum dari yang dipersyaratkan. ¦ B. Kandungan Chrome minimum 0,37% jika nilai Silicon 0,15%
EN 10025-5 (2019) | S 355 J2WP | 8 - 12 | > 16 < 40 | 16 | 40 | HS | NR | STRUCTURAL STEELS WITH IMPROVED ATMOSPHERIC CORROSION RESISTANCE | 345 | - | 470 | - | 630 | - | - | - | - | - | - | - | 20 | 22 | - | - | - | - | - | - | - | - | - | - | - | - | - | 27 | - | - | - | - | - | - | - | 0.12 | - | 0.75 | - | 1 | 0.15 | 0.03 | 0.02A | 0.1A | 0.25 | 0.55 | 0.3 | 1.25 | - | 0.65 | 0.3 | 0.02A | - | 0.015A | 0.06A | 0.02A | 0.12A | - | 0.012 | - | - | - | - | - | - | - | A. Baja harus memiliki kandungan dari salah satu element : Al, Nb, V or Ti. Jikai element tersebut digunakan dalam kombinasi, maka salah satu dari element tersebut harus memiliki kandungan minimum dari yang dipersyaratkan. ¦ B. Kandungan Chrome minimum 0,37% jika nilai Silicon 0,15%
EN 10025-5 (2019) | S 355 J0W | 9 - 40 | < 3 | 0 | 3 | HS | NR | STRUCTURAL STEELS WITH IMPROVED ATMOSPHERIC CORROSION RESISTANCE | 355 | - | 510 | - | 680 | - | - | - | - | - | 16 | 18 | - | - | - | - | - | - | - | - | - | - | - | 27 | - | - | - | - | - | - | - | - | - | - | - | 0.16 | - | 0.5 | 0.5 | 1.5 | 0.035 | 0.035 | - | - | 0.25 | 0.55 | 0,40B | 0.8 | - | 0.65 | 0.3 | - | - | - | - | - | - | - | 0.012 | - | - | - | - | - | - | - | A. Baja harus memiliki kandungan dari salah satu element : Al, Nb, V or Ti. Jikai element tersebut digunakan dalam kombinasi, maka salah satu dari element tersebut harus memiliki kandungan minimum dari yang dipersyaratkan. ¦ B. Kandungan Chrome minimum 0,37% jika nilai Silicon 0,15%
EN 10025-5 (2019) | S 355 J0W | 9 - 40 | > 3 < 16 | 3 | 16 | HS | NR | STRUCTURAL STEELS WITH IMPROVED ATMOSPHERIC CORROSION RESISTANCE | 355 | - | 470 | - | 630 | - | - | - | - | - | - | - | 20 | 22 | - | - | - | - | - | - | - | - | - | 27 | - | - | - | - | - | - | - | - | - | - | - | 0.16 | - | 0.5 | 0.5 | 1.5 | 0.035 | 0.035 | - | - | 0.25 | 0.55 | 0,40B | 0.8 | - | 0.65 | 0.3 | - | - | - | - | - | - | - | 0.012 | - | - | - | - | - | - | - | A. Baja harus memiliki kandungan dari salah satu element : Al, Nb, V or Ti. Jikai element tersebut digunakan dalam kombinasi, maka salah satu dari element tersebut harus memiliki kandungan minimum dari yang dipersyaratkan. ¦ B. Kandungan Chrome minimum 0,37% jika nilai Silicon 0,15%
EN 10025-5 (2019) | S 355 J0W | 9 - 40 | > 16 < 40 | 16 | 40 | HS | NR | STRUCTURAL STEELS WITH IMPROVED ATMOSPHERIC CORROSION RESISTANCE | 345 | - | 470 | - | 630 | - | - | - | - | - | - | - | 20 | 22 | - | - | - | - | - | - | - | - | - | 27 | - | - | - | - | - | - | - | - | - | - | - | 0.16 | - | 0.5 | 0.5 | 1.5 | 0.035 | 0.035 | - | - | 0.25 | 0.55 | 0,40B | 0.8 | - | 0.65 | 0.3 | - | - | - | - | - | - | - | 0.012 | - | - | - | - | - | - | - | A. Baja harus memiliki kandungan dari salah satu element : Al, Nb, V or Ti. Jikai element tersebut digunakan dalam kombinasi, maka salah satu dari element tersebut harus memiliki kandungan minimum dari yang dipersyaratkan. ¦ B. Kandungan Chrome minimum 0,37% jika nilai Silicon 0,15%
EN 10025-5 (2019) | S 355 J0W | 9 - 40 | > 40 < 63 | 40 | 63 | HS | NR | STRUCTURAL STEELS WITH IMPROVED ATMOSPHERIC CORROSION RESISTANCE | 335 | - | 470 | - | 630 | - | - | - | - | - | - | - | 19 | 21 | - | - | - | - | - | - | - | - | - | 27 | - | - | - | - | - | - | - | - | - | - | - | 0.16 | - | 0.5 | 0.5 | 1.5 | 0.035 | 0.035 | - | - | 0.25 | 0.55 | 0,40B | 0.8 | - | 0.65 | 0.3 | - | - | - | - | - | - | - | 0.012 | - | - | - | - | - | - | - | A. Baja harus memiliki kandungan dari salah satu element : Al, Nb, V or Ti. Jikai element tersebut digunakan dalam kombinasi, maka salah satu dari element tersebut harus memiliki kandungan minimum dari yang dipersyaratkan. ¦ B. Kandungan Chrome minimum 0,37% jika nilai Silicon 0,15%
EN 10025-5 (2019) | S 355 J0W | 9 - 40 | > 63 < 80 | 63 | 80 | HS | NR | STRUCTURAL STEELS WITH IMPROVED ATMOSPHERIC CORROSION RESISTANCE | 325 | - | 470 | - | 630 | - | - | - | - | - | - | - | 18 | 20 | - | - | - | - | - | - | - | - | - | 27 | - | - | - | - | - | - | - | - | - | - | - | 0.16 | - | 0.5 | 0.5 | 1.5 | 0.035 | 0.035 | - | - | 0.25 | 0.55 | 0,40B | 0.8 | - | 0.65 | 0.3 | - | - | - | - | - | - | - | 0.012 | - | - | - | - | - | - | - | A. Baja harus memiliki kandungan dari salah satu element : Al, Nb, V or Ti. Jikai element tersebut digunakan dalam kombinasi, maka salah satu dari element tersebut harus memiliki kandungan minimum dari yang dipersyaratkan. ¦ B. Kandungan Chrome minimum 0,37% jika nilai Silicon 0,15%
EN 10025-5 (2019) | S 355 J0W | 9 - 40 | > 80 < 100 | 80 | 100 | HS | NR | STRUCTURAL STEELS WITH IMPROVED ATMOSPHERIC CORROSION RESISTANCE | 315 | - | 470 | - | 630 | - | - | - | - | - | - | - | 18 | 20 | - | - | - | - | - | - | - | - | - | 27 | - | - | - | - | - | - | - | - | - | - | - | 0.16 | - | 0.5 | 0.5 | 1.5 | 0.035 | 0.035 | - | - | 0.25 | 0.55 | 0,40B | 0.8 | - | 0.65 | 0.3 | - | - | - | - | - | - | - | 0.012 | - | - | - | - | - | - | - | A. Baja harus memiliki kandungan dari salah satu element : Al, Nb, V or Ti. Jikai element tersebut digunakan dalam kombinasi, maka salah satu dari element tersebut harus memiliki kandungan minimum dari yang dipersyaratkan. ¦ B. Kandungan Chrome minimum 0,37% jika nilai Silicon 0,15%
EN 10025-5 (2019) | S 355 J0W | 9 - 40 | > 100 < 150 | 100 | 150 | HS | NR | STRUCTURAL STEELS WITH IMPROVED ATMOSPHERIC CORROSION RESISTANCE | 295 | - | 450 | - | 600 | - | - | - | - | - | - | - | 18 | 18 | - | - | - | - | - | - | - | - | - | 27 | - | - | - | - | - | - | - | - | - | - | - | 0.16 | - | 0.5 | 0.5 | 1.5 | 0.035 | 0.035 | - | - | 0.25 | 0.55 | 0,40B | 0.8 | - | 0.65 | 0.3 | - | - | - | - | - | - | - | 0.012 | - | - | - | - | - | - | - | A. Baja harus memiliki kandungan dari salah satu element : Al, Nb, V or Ti. Jikai element tersebut digunakan dalam kombinasi, maka salah satu dari element tersebut harus memiliki kandungan minimum dari yang dipersyaratkan. ¦ B. Kandungan Chrome minimum 0,37% jika nilai Silicon 0,15%
EN 10025-5 (2019) | S 355 J2W | 9 - 40 | < 3 | 0 | 3 | HS | N/NR | STRUCTURAL STEELS WITH IMPROVED ATMOSPHERIC CORROSION RESISTANCE | 355 | - | 510 | - | 680 | - | - | - | - | - | 16 | 18 | - | - | - | - | - | - | - | - | - | - | - | - | - | - | - | 27 | - | - | - | - | - | - | - | 0.16 | - | 0.5 | 0.5 | 1.5 | 0.03 | 0.03 | 0.02A | 0.1A | 0.25 | 0.55 | 0,40B | 0.8 | - | 0.65 | 0.3 | 0.02A | - | 0.015A | 0.06A | 0.02A | 0.12A | - | - | - | - | - | - | - | - | - | A. Baja harus memiliki kandungan dari salah satu element : Al, Nb, V or Ti. Jikai element tersebut digunakan dalam kombinasi, maka salah satu dari element tersebut harus memiliki kandungan minimum dari yang dipersyaratkan. ¦ B. Kandungan Chrome minimum 0,37% jika nilai Silicon 0,15%
EN 10025-5 (2019) | S 355 J2W | 9 - 40 | > 3 < 16 | 3 | 16 | HS | N/NR | STRUCTURAL STEELS WITH IMPROVED ATMOSPHERIC CORROSION RESISTANCE | 355 | - | 470 | - | 630 | - | - | - | - | - | - | - | 20 | 22 | - | - | - | - | - | - | - | - | - | - | - | - | - | 27 | - | - | - | - | - | - | - | 0.16 | - | 0.5 | 0.5 | 1.5 | 0.03 | 0.03 | 0.02A | 0.1A | 0.25 | 0.55 | 0,40B | 0.8 | - | 0.65 | 0.3 | 0.02A | - | 0.015A | 0.06A | 0.02A | 0.12A | - | - | - | - | - | - | - | - | - | A. Baja harus memiliki kandungan dari salah satu element : Al, Nb, V or Ti. Jikai element tersebut digunakan dalam kombinasi, maka salah satu dari element tersebut harus memiliki kandungan minimum dari yang dipersyaratkan. ¦ B. Kandungan Chrome minimum 0,37% jika nilai Silicon 0,15%
EN 10025-5 (2019) | S 355 J2W | 9 - 40 | > 16 < 40 | 16 | 40 | HS | N/NR | STRUCTURAL STEELS WITH IMPROVED ATMOSPHERIC CORROSION RESISTANCE | 345 | - | 470 | - | 630 | - | - | - | - | - | - | - | 20 | 22 | - | - | - | - | - | - | - | - | - | - | - | - | - | 27 | - | - | - | - | - | - | - | 0.16 | - | 0.5 | 0.5 | 1.5 | 0.03 | 0.03 | 0.02A | 0.1A | 0.25 | 0.55 | 0,40B | 0.8 | - | 0.65 | 0.3 | 0.02A | - | 0.015A | 0.06A | 0.02A | 0.12A | - | - | - | - | - | - | - | - | - | A. Baja harus memiliki kandungan dari salah satu element : Al, Nb, V or Ti. Jikai element tersebut digunakan dalam kombinasi, maka salah satu dari element tersebut harus memiliki kandungan minimum dari yang dipersyaratkan. ¦ B. Kandungan Chrome minimum 0,37% jika nilai Silicon 0,15%
EN 10025-5 (2019) | S 355 J2W | 9 - 40 | > 40 < 63 | 40 | 63 | HS | N/NR | STRUCTURAL STEELS WITH IMPROVED ATMOSPHERIC CORROSION RESISTANCE | 335 | - | 470 | - | 630 | - | - | - | - | - | - | - | 19 | 21 | - | - | - | - | - | - | - | - | - | - | - | - | - | 27 | - | - | - | - | - | - | - | 0.16 | - | 0.5 | 0.5 | 1.5 | 0.03 | 0.03 | 0.02A | 0.1A | 0.25 | 0.55 | 0,40B | 0.8 | - | 0.65 | 0.3 | 0.02A | - | 0.015A | 0.06A | 0.02A | 0.12A | - | - | - | - | - | - | - | - | - | A. Baja harus memiliki kandungan dari salah satu element : Al, Nb, V or Ti. Jikai element tersebut digunakan dalam kombinasi, maka salah satu dari element tersebut harus memiliki kandungan minimum dari yang dipersyaratkan. ¦ B. Kandungan Chrome minimum 0,37% jika nilai Silicon 0,15%
EN 10025-5 (2019) | S 355 J2W | 9 - 40 | > 63 < 80 | 63 | 80 | HS | N/NR | STRUCTURAL STEELS WITH IMPROVED ATMOSPHERIC CORROSION RESISTANCE | 325 | - | 470 | - | 630 | - | - | - | - | - | - | - | 18 | 20 | - | - | - | - | - | - | - | - | - | - | - | - | - | 27 | - | - | - | - | - | - | - | 0.16 | - | 0.5 | 0.5 | 1.5 | 0.03 | 0.03 | 0.02A | 0.1A | 0.25 | 0.55 | 0,40B | 0.8 | - | 0.65 | 0.3 | 0.02A | - | 0.015A | 0.06A | 0.02A | 0.12A | - | - | - | - | - | - | - | - | - | A. Baja harus memiliki kandungan dari salah satu element : Al, Nb, V or Ti. Jikai element tersebut digunakan dalam kombinasi, maka salah satu dari element tersebut harus memiliki kandungan minimum dari yang dipersyaratkan. ¦ B. Kandungan Chrome minimum 0,37% jika nilai Silicon 0,15%
EN 10025-5 (2019) | S 355 J2W | 9 - 40 | > 80 < 100 | 80 | 100 | HS | N/NR | STRUCTURAL STEELS WITH IMPROVED ATMOSPHERIC CORROSION RESISTANCE | 315 | - | 470 | - | 630 | - | - | - | - | - | - | - | 18 | 20 | - | - | - | - | - | - | - | - | - | - | - | - | - | 27 | - | - | - | - | - | - | - | 0.16 | - | 0.5 | 0.5 | 1.5 | 0.03 | 0.03 | 0.02A | 0.1A | 0.25 | 0.55 | 0,40B | 0.8 | - | 0.65 | 0.3 | 0.02A | - | 0.015A | 0.06A | 0.02A | 0.12A | - | - | - | - | - | - | - | - | - | A. Baja harus memiliki kandungan dari salah satu element : Al, Nb, V or Ti. Jikai element tersebut digunakan dalam kombinasi, maka salah satu dari element tersebut harus memiliki kandungan minimum dari yang dipersyaratkan. ¦ B. Kandungan Chrome minimum 0,37% jika nilai Silicon 0,15%
EN 10025-5 (2019) | S 355 J2W | 9 - 40 | > 100 < 150 | 100 | 150 | HS | N/NR | STRUCTURAL STEELS WITH IMPROVED ATMOSPHERIC CORROSION RESISTANCE | 295 | - | 450 | - | 600 | - | - | - | - | - | - | - | 18 | 18 | - | - | - | - | - | - | - | - | - | - | - | - | - | 27 | - | - | - | - | - | - | - | 0.16 | - | 0.5 | 0.5 | 1.5 | 0.03 | 0.03 | 0.02A | 0.1A | 0.25 | 0.55 | 0,40B | 0.8 | - | 0.65 | 0.3 | 0.02A | - | 0.015A | 0.06A | 0.02A | 0.12A | - | - | - | - | - | - | - | - | - | A. Baja harus memiliki kandungan dari salah satu element : Al, Nb, V or Ti. Jikai element tersebut digunakan dalam kombinasi, maka salah satu dari element tersebut harus memiliki kandungan minimum dari yang dipersyaratkan. ¦ B. Kandungan Chrome minimum 0,37% jika nilai Silicon 0,15%
EN 10025-5 (2019) | S 355 K2W | 9 - 40 | < 3 | 0 | 3 | HS | N | STRUCTURAL STEELS WITH IMPROVED ATMOSPHERIC CORROSION RESISTANCE | 355 | - | 510 | - | 680 | - | - | - | - | - | 16 | 18 | - | - | - | - | - | - | - | - | - | - | - | - | - | - | - | 40 | - | - | - | - | - | - | - | 0.16 | - | 0.5 | 0.5 | 1.5 | 0.03 | 0.03 | 0.02A | 0.1A | 0.25 | 0.55 | 0,40B | 0.8 | - | 0.65 | 0.3 | 0.02A | - | 0.015A | 0.06A | 0.02A | 0.12A | - | - | - | - | - | - | - | - | - | A. Baja harus memiliki kandungan dari salah satu element : Al, Nb, V or Ti. Jikai element tersebut digunakan dalam kombinasi, maka salah satu dari element tersebut harus memiliki kandungan minimum dari yang dipersyaratkan. ¦ B. Kandungan Chrome minimum 0,37% jika nilai Silicon 0,15%
EN 10025-5 (2019) | S 355 K2W | 9 - 40 | > 3 < 16 | 3 | 16 | HS | N | STRUCTURAL STEELS WITH IMPROVED ATMOSPHERIC CORROSION RESISTANCE | 355 | - | 470 | - | 630 | - | - | - | - | - | - | - | 20 | 22 | - | - | - | - | - | - | - | - | - | - | - | - | - | 40 | - | - | - | - | - | - | - | 0.16 | - | 0.5 | 0.5 | 1.5 | 0.03 | 0.03 | 0.02A | 0.1A | 0.25 | 0.55 | 0,40B | 0.8 | - | 0.65 | 0.3 | 0.02A | - | 0.015A | 0.06A | 0.02A | 0.12A | - | - | - | - | - | - | - | - | - | A. Baja harus memiliki kandungan dari salah satu element : Al, Nb, V or Ti. Jikai element tersebut digunakan dalam kombinasi, maka salah satu dari element tersebut harus memiliki kandungan minimum dari yang dipersyaratkan. ¦ B. Kandungan Chrome minimum 0,37% jika nilai Silicon 0,15%
EN 10025-5 (2019) | S 355 K2W | 9 - 40 | > 16 < 40 | 16 | 40 | HS | N | STRUCTURAL STEELS WITH IMPROVED ATMOSPHERIC CORROSION RESISTANCE | 345 | - | 470 | - | 630 | - | - | - | - | - | - | - | 20 | 22 | - | - | - | - | - | - | - | - | - | - | - | - | - | 40 | - | - | - | - | - | - | - | 0.16 | - | 0.5 | 0.5 | 1.5 | 0.03 | 0.03 | 0.02A | 0.1A | 0.25 | 0.55 | 0,40B | 0.8 | - | 0.65 | 0.3 | 0.02A | - | 0.015A | 0.06A | 0.02A | 0.12A | - | - | - | - | - | - | - | - | - | A. Baja harus memiliki kandungan dari salah satu element : Al, Nb, V or Ti. Jikai element tersebut digunakan dalam kombinasi, maka salah satu dari element tersebut harus memiliki kandungan minimum dari yang dipersyaratkan. ¦ B. Kandungan Chrome minimum 0,37% jika nilai Silicon 0,15%
EN 10025-5 (2019) | S 355 K2W | 9 - 40 | > 40 < 63 | 40 | 63 | HS | N | STRUCTURAL STEELS WITH IMPROVED ATMOSPHERIC CORROSION RESISTANCE | 335 | - | 470 | - | 630 | - | - | - | - | - | - | - | 19 | 21 | - | - | - | - | - | - | - | - | - | - | - | - | - | 40 | - | - | - | - | - | - | - | 0.16 | - | 0.5 | 0.5 | 1.5 | 0.03 | 0.03 | 0.02A | 0.1A | 0.25 | 0.55 | 0,40B | 0.8 | - | 0.65 | 0.3 | 0.02A | - | 0.015A | 0.06A | 0.02A | 0.12A | - | - | - | - | - | - | - | - | - | A. Baja harus memiliki kandungan dari salah satu element : Al, Nb, V or Ti. Jikai element tersebut digunakan dalam kombinasi, maka salah satu dari element tersebut harus memiliki kandungan minimum dari yang dipersyaratkan. ¦ B. Kandungan Chrome minimum 0,37% jika nilai Silicon 0,15%
EN 10025-5 (2019) | S 355 K2W | 9 - 40 | > 63 < 80 | 63 | 80 | HS | N | STRUCTURAL STEELS WITH IMPROVED ATMOSPHERIC CORROSION RESISTANCE | 325 | - | 470 | - | 630 | - | - | - | - | - | - | - | 18 | 20 | - | - | - | - | - | - | - | - | - | - | - | - | - | 40 | - | - | - | - | - | - | - | 0.16 | - | 0.5 | 0.5 | 1.5 | 0.03 | 0.03 | 0.02A | 0.1A | 0.25 | 0.55 | 0,40B | 0.8 | - | 0.65 | 0.3 | 0.02A | - | 0.015A | 0.06A | 0.02A | 0.12A | - | - | - | - | - | - | - | - | - | A. Baja harus memiliki kandungan dari salah satu element : Al, Nb, V or Ti. Jikai element tersebut digunakan dalam kombinasi, maka salah satu dari element tersebut harus memiliki kandungan minimum dari yang dipersyaratkan. ¦ B. Kandungan Chrome minimum 0,37% jika nilai Silicon 0,15%
EN 10025-5 (2019) | S 355 K2W | 9 - 40 | > 80 < 100 | 80 | 100 | HS | N | STRUCTURAL STEELS WITH IMPROVED ATMOSPHERIC CORROSION RESISTANCE | 315 | - | 470 | - | 630 | - | - | - | - | - | - | - | 18 | 20 | - | - | - | - | - | - | - | - | - | - | - | - | - | 40 | - | - | - | - | - | - | - | 0.16 | - | 0.5 | 0.5 | 1.5 | 0.03 | 0.03 | 0.02A | 0.1A | 0.25 | 0.55 | 0,40B | 0.8 | - | 0.65 | 0.3 | 0.02A | - | 0.015A | 0.06A | 0.02A | 0.12A | - | - | - | - | - | - | - | - | - | A. Baja harus memiliki kandungan dari salah satu element : Al, Nb, V or Ti. Jikai element tersebut digunakan dalam kombinasi, maka salah satu dari element tersebut harus memiliki kandungan minimum dari yang dipersyaratkan. ¦ B. Kandungan Chrome minimum 0,37% jika nilai Silicon 0,15%
EN 10025-5 (2019) | S 355 K2W | 9 - 40 | > 100 < 150 | 100 | 150 | HS | N | STRUCTURAL STEELS WITH IMPROVED ATMOSPHERIC CORROSION RESISTANCE | 295 | - | 450 | - | 600 | - | - | - | - | - | - | - | 18 | 18 | - | - | - | - | - | - | - | - | - | - | - | - | - | 40 | - | - | - | - | - | - | - | 0.16 | - | 0.5 | 0.5 | 1.5 | 0.03 | 0.03 | 0.02A | 0.1A | 0.25 | 0.55 | 0,40B | 0.8 | - | 0.65 | 0.3 | 0.02A | - | 0.015A | 0.06A | 0.02A | 0.12A | - | - | - | - | - | - | - | - | - | A. Baja harus memiliki kandungan dari salah satu element : Al, Nb, V or Ti. Jikai element tersebut digunakan dalam kombinasi, maka salah satu dari element tersebut harus memiliki kandungan minimum dari yang dipersyaratkan. ¦ B. Kandungan Chrome minimum 0,37% jika nilai Silicon 0,15%
EN 10028-2 (2017) | P 235 GH | 6 - 80 | ≤ 16 | 0 | 16 | PV MS | NR / N | FLAT PRODUCTS MADE OF STEELS FOR PRESSURE PURPOSE - PART 2 : NON-ALLOY AND ALLOY STEELS WITH SPECIFIED ELEVATED TEMPERATURE PROPERTIES | 235 | - | 360 | - | 480 | - | - | - | - | - | - | - | 24 | - | 40 | 34 | - | 27 | - | - | - | - | - | - | - | - | - | - | - | - | - | - | - | - | - | 0.16 | - | 0.35 | 0.60J | 1.2 | 0.025 | 0.01 | - | 0.03 | - | 0.3 | - | 0.3 | - | 0.3 | 0.08 | 0.02 | - | - | 0.03 | - | 0.02 | - | 0.012 | - | - | - | - | - | - | Cr+Cu+Mo+Ni=0.70 max Al / N > 2 | K. Untuk ketebalan < 6 mm, kandungan minimum Mn 0.20% lebih kecil dari spesifikasi diperbolehkan
EN 10028-2 (2017) | P 235 GH | 6 - 80 | > 16 ≤ 40 | 16 | 40 | PV MS | NR / N | FLAT PRODUCTS MADE OF STEELS FOR PRESSURE PURPOSE - PART 2 : NON-ALLOY AND ALLOY STEELS WITH SPECIFIED ELEVATED TEMPERATURE PROPERTIES | 225 | - | 360 | - | 480 | - | - | - | - | - | - | - | 24 | - | 40 | 34 | - | 27 | - | - | - | - | - | - | - | - | - | - | - | - | - | - | - | - | - | 0.16 | - | 0.35 | 0.6 | 1.2 | 0.025 | 0.01 | - | 0.03 | - | 0.3 | - | 0.3 | - | 0.3 | 0.08 | 0.02 | - | - | 0.03 | - | 0.02 | - | 0.012 | - | - | - | - | - | - | Cr+Cu+Mo+Ni=0.70 max Al / N > 2 | K. Untuk ketebalan < 6 mm, kandungan minimum Mn 0.20% lebih kecil dari spesifikasi diperbolehkan
EN 10028-2 (2017) | P 235 GH | 6 - 80 | > 40 ≤ 60 | 40 | 60 | PV MS | NR / N | FLAT PRODUCTS MADE OF STEELS FOR PRESSURE PURPOSE - PART 2 : NON-ALLOY AND ALLOY STEELS WITH SPECIFIED ELEVATED TEMPERATURE PROPERTIES | 215 | - | 360 | - | 480 | - | - | - | - | - | - | - | 24 | - | 40 | 34 | - | 27 | - | - | - | - | - | - | - | - | - | - | - | - | - | - | - | - | - | 0.16 | - | 0.35 | 0.6 | 1.2 | 0.025 | 0.01 | - | 0.03 | - | 0.3 | - | 0.3 | - | 0.3 | 0.08 | 0.02 | - | - | 0.03 | - | 0.02 | - | 0.012 | - | - | - | - | - | - | Cr+Cu+Mo+Ni=0.70 max Al / N > 2 | K. Untuk ketebalan < 6 mm, kandungan minimum Mn 0.20% lebih kecil dari spesifikasi diperbolehkan
EN 10028-2 (2017) | P 235 GH | 6 - 80 | > 60 ≤ 100 | 60 | 100 | PV MS | NR / N | FLAT PRODUCTS MADE OF STEELS FOR PRESSURE PURPOSE - PART 2 : NON-ALLOY AND ALLOY STEELS WITH SPECIFIED ELEVATED TEMPERATURE PROPERTIES | 200 | - | 360 | - | 480 | - | - | - | - | - | - | - | 24 | - | 40 | 34 | - | 27 | - | - | - | - | - | - | - | - | - | - | - | - | - | - | - | - | - | 0.16 | - | 0.35 | 0.6 | 1.2 | 0.025 | 0.01 | - | 0.03 | - | 0.3 | - | 0.3 | - | 0.3 | 0.08 | 0.02 | - | - | 0.03 | - | 0.02 | - | 0.012 | - | - | - | - | - | - | Cr+Cu+Mo+Ni=0.70 max Al / N > 2 | K. Untuk ketebalan < 6 mm, kandungan minimum Mn 0.20% lebih kecil dari spesifikasi diperbolehkan
EN 10028-2 (2017) | P 235 GH | 6 - 80 | > 100 ≤ 150 | 100 | 150 | PV MS | NR / N | FLAT PRODUCTS MADE OF STEELS FOR PRESSURE PURPOSE - PART 2 : NON-ALLOY AND ALLOY STEELS WITH SPECIFIED ELEVATED TEMPERATURE PROPERTIES | 185 | - | 350 | - | 480 | - | - | - | - | - | - | - | 24 | - | 40 | 34 | - | 27 | - | - | - | - | - | - | - | - | - | - | - | - | - | - | - | - | - | 0.16 | - | 0.35 | 0.6 | 1.2 | 0.025 | 0.01 | - | 0.03 | - | 0.3 | - | 0.3 | - | 0.3 | 0.08 | 0.02 | - | - | 0.03 | - | 0.02 | - | 0.012 | - | - | - | - | - | - | Cr+Cu+Mo+Ni=0.70 max Al / N > 2 | K. Untuk ketebalan < 6 mm, kandungan minimum Mn 0.20% lebih kecil dari spesifikasi diperbolehkan
EN 10028-2 (2017) | P 235 GH | 6 - 80 | > 150 ≤ 250 | 150 | 250 | PV MS | NR / N | FLAT PRODUCTS MADE OF STEELS FOR PRESSURE PURPOSE - PART 2 : NON-ALLOY AND ALLOY STEELS WITH SPECIFIED ELEVATED TEMPERATURE PROPERTIES | 170 | - | 340 | - | 480 | - | - | - | - | - | - | - | 24 | - | 40 | 34 | - | 27 | - | - | - | - | - | - | - | - | - | - | - | - | - | - | - | - | - | 0.16 | - | 0.35 | 0.6 | 1.2 | 0.025 | 0.01 | - | 0.03 | - | 0.3 | - | 0.3 | - | 0.3 | 0.08 | 0.02 | - | - | 0.03 | - | 0.02 | - | 0.012 | - | - | - | - | - | - | Cr+Cu+Mo+Ni=0.70 max Al / N > 2 | K. Untuk ketebalan < 6 mm, kandungan minimum Mn 0.20% lebih kecil dari spesifikasi diperbolehkan
EN 10028-2 (2017) | P 265 GH | 6 - 80 | ≤ 16 | 0 | 16 | PV MS | NR / N | FLAT PRODUCTS MADE OF STEELS FOR PRESSURE PURPOSE - PART 2 : NON-ALLOY AND ALLOY STEELS WITH SPECIFIED ELEVATED TEMPERATURE PROPERTIES | 265 | - | 410 | - | 530 | - | - | - | - | - | - | - | 22 | - | 40 | 34 | - | 27 | - | - | - | - | - | - | - | - | - | - | - | - | - | - | - | - | - | 0.2 | - | 0.4 | 0.80J | 1.4 | 0.025 | 0.01 | - | 0.03 | - | 0.3 | - | 0.3 | - | 0.3 | 0.08 | 0.02 | - | - | 0.03 | - | 0.02 | - | 0.012 | - | - | - | - | - | - | Cr+Cu+Mo+Ni=0.70 max Al / N > 2 | K. Untuk ketebalan < 6 mm, kandungan minimum Mn 0.20% lebih kecil dari spesifikasi diperbolehkan
EN 10028-2 (2017) | P 265 GH | 6 - 80 | > 16 ≤ 40 | 16 | 40 | PV MS | NR / N | FLAT PRODUCTS MADE OF STEELS FOR PRESSURE PURPOSE - PART 2 : NON-ALLOY AND ALLOY STEELS WITH SPECIFIED ELEVATED TEMPERATURE PROPERTIES | 255 | - | 410 | - | 530 | - | - | - | - | - | - | - | 22 | - | 40 | 34 | - | 27 | - | - | - | - | - | - | - | - | - | - | - | - | - | - | - | - | - | 0.2 | - | 0.4 | 0.8 | 1.4 | 0.025 | 0.01 | - | 0.03 | - | 0.3 | - | 0.3 | - | 0.3 | 0.08 | 0.02 | - | - | 0.03 | - | 0.02 | - | 0.012 | - | - | - | - | - | - | Cr+Cu+Mo+Ni=0.70 max Al / N > 2 | K. Untuk ketebalan < 6 mm, kandungan minimum Mn 0.20% lebih kecil dari spesifikasi diperbolehkan
EN 10028-2 (2017) | P 265 GH | 6 - 80 | > 40 ≤ 60 | 40 | 60 | PV MS | NR / N | FLAT PRODUCTS MADE OF STEELS FOR PRESSURE PURPOSE - PART 2 : NON-ALLOY AND ALLOY STEELS WITH SPECIFIED ELEVATED TEMPERATURE PROPERTIES | 245 | - | 410 | - | 530 | - | - | - | - | - | - | - | 22 | - | 40 | 34 | - | 27 | - | - | - | - | - | - | - | - | - | - | - | - | - | - | - | - | - | 0.2 | - | 0.4 | 0.8 | 1.4 | 0.025 | 0.01 | - | 0.03 | - | 0.3 | - | 0.3 | - | 0.3 | 0.08 | 0.02 | - | - | 0.03 | - | 0.02 | - | 0.012 | - | - | - | - | - | - | Cr+Cu+Mo+Ni=0.70 max Al / N > 2 | K. Untuk ketebalan < 6 mm, kandungan minimum Mn 0.20% lebih kecil dari spesifikasi diperbolehkan
EN 10028-2 (2017) | P 265 GH | 6 - 80 | > 60 ≤ 100 | 60 | 100 | PV MS | NR / N | FLAT PRODUCTS MADE OF STEELS FOR PRESSURE PURPOSE - PART 2 : NON-ALLOY AND ALLOY STEELS WITH SPECIFIED ELEVATED TEMPERATURE PROPERTIES | 215 | - | 410 | - | 530 | - | - | - | - | - | - | - | 22 | - | 40 | 34 | - | 27 | - | - | - | - | - | - | - | - | - | - | - | - | - | - | - | - | - | 0.2 | - | 0.4 | 0.8 | 1.4 | 0.025 | 0.01 | - | 0.03 | - | 0.3 | - | 0.3 | - | 0.3 | 0.08 | 0.02 | - | - | 0.03 | - | 0.02 | - | 0.012 | - | - | - | - | - | - | Cr+Cu+Mo+Ni=0.70 max Al / N > 2 | K. Untuk ketebalan < 6 mm, kandungan minimum Mn 0.20% lebih kecil dari spesifikasi diperbolehkan
EN 10028-2 (2017) | P 265 GH | 6 - 80 | > 100 ≤ 150 | 100 | 150 | PV MS | NR / N | FLAT PRODUCTS MADE OF STEELS FOR PRESSURE PURPOSE - PART 2 : NON-ALLOY AND ALLOY STEELS WITH SPECIFIED ELEVATED TEMPERATURE PROPERTIES | 200 | - | 400 | - | 530 | - | - | - | - | - | - | - | 22 | - | 40 | 34 | - | 27 | - | - | - | - | - | - | - | - | - | - | - | - | - | - | - | - | - | 0.2 | - | 0.4 | 0.8 | 1.4 | 0.025 | 0.01 | - | 0.03 | - | 0.3 | - | 0.3 | - | 0.3 | 0.08 | 0.02 | - | - | 0.03 | - | 0.02 | - | 0.012 | - | - | - | - | - | - | Cr+Cu+Mo+Ni=0.70 max Al / N > 2 | K. Untuk ketebalan < 6 mm, kandungan minimum Mn 0.20% lebih kecil dari spesifikasi diperbolehkan
EN 10028-2 (2017) | P 265 GH | 6 - 80 | > 150 ≤ 250 | 150 | 250 | PV MS | NR / N | FLAT PRODUCTS MADE OF STEELS FOR PRESSURE PURPOSE - PART 2 : NON-ALLOY AND ALLOY STEELS WITH SPECIFIED ELEVATED TEMPERATURE PROPERTIES | 185 | - | 390 | - | 530 | - | - | - | - | - | - | - | 22 | - | 40 | 34 | - | 27 | - | - | - | - | - | - | - | - | - | - | - | - | - | - | - | - | - | 0.2 | - | 0.4 | 0.8 | 1.4 | 0.025 | 0.01 | - | 0.03 | - | 0.3 | - | 0.3 | - | 0.3 | 0.08 | 0.02 | - | - | 0.03 | - | 0.02 | - | 0.012 | - | - | - | - | - | - | Cr+Cu+Mo+Ni=0.70 max Al / N > 2 | K. Untuk ketebalan < 6 mm, kandungan minimum Mn 0.20% lebih kecil dari spesifikasi diperbolehkan
EN 10028-2 (2017) | P 295 GH | 6 - 80 | ≤ 16 | 0 | 16 | PV HS | NR / N | FLAT PRODUCTS MADE OF STEELS FOR PRESSURE PURPOSE - PART 2 : NON-ALLOY AND ALLOY STEELS WITH SPECIFIED ELEVATED TEMPERATURE PROPERTIES | 295 | - | 460 | - | 580 | - | - | - | - | - | - | - | 21 | - | 40 | 34 | - | 27 | - | - | - | - | - | - | - | - | - | - | - | - | - | - | - | - | 0.08 | 0.2 | - | 0.4 | 0.90J | 1.5 | 0.025 | 0.01 | - | 0.03 | - | 0.3 | - | 0.3 | - | 0.3 | 0.08 | 0.02 | - | - | 0.03 | - | 0.02 | - | 0.012 | - | - | - | - | - | - | Cr+Cu+Mo+Ni=0.70 max Al / N > 2 | K. Untuk ketebalan < 6 mm, kandungan minimum Mn 0.20% lebih kecil dari spesifikasi diperbolehkan
EN 10028-2 (2017) | P 295 GH | 6 - 80 | > 16 ≤ 40 | 16 | 40 | PV HS | NR / N | FLAT PRODUCTS MADE OF STEELS FOR PRESSURE PURPOSE - PART 2 : NON-ALLOY AND ALLOY STEELS WITH SPECIFIED ELEVATED TEMPERATURE PROPERTIES | 290 | - | 460 | - | 580 | - | - | - | - | - | - | - | 21 | - | 40 | 34 | - | 27 | - | - | - | - | - | - | - | - | - | - | - | - | - | - | - | - | 0.08 | 0.2 | - | 0.4 | 0.9 | 1.5 | 0.025 | 0.01 | - | 0.03 | - | 0.3 | - | 0.3 | - | 0.3 | 0.08 | 0.02 | - | - | 0.03 | - | 0.02 | - | 0.012 | - | - | - | - | - | - | Cr+Cu+Mo+Ni=0.70 max Al / N > 2 | K. Untuk ketebalan < 6 mm, kandungan minimum Mn 0.20% lebih kecil dari spesifikasi diperbolehkan
EN 10028-2 (2017) | P 295 GH | 6 - 80 | > 40 ≤ 60 | 40 | 60 | PV HS | NR / N | FLAT PRODUCTS MADE OF STEELS FOR PRESSURE PURPOSE - PART 2 : NON-ALLOY AND ALLOY STEELS WITH SPECIFIED ELEVATED TEMPERATURE PROPERTIES | 285 | - | 460 | - | 580 | - | - | - | - | - | - | - | 21 | - | 40 | 34 | - | 27 | - | - | - | - | - | - | - | - | - | - | - | - | - | - | - | - | 0.08 | 0.2 | - | 0.4 | 0.9 | 1.5 | 0.025 | 0.01 | - | 0.03 | - | 0.3 | - | 0.3 | - | 0.3 | 0.08 | 0.02 | - | - | 0.03 | - | 0.02 | - | 0.012 | - | - | - | - | - | - | Cr+Cu+Mo+Ni=0.70 max Al / N > 2 | K. Untuk ketebalan < 6 mm, kandungan minimum Mn 0.20% lebih kecil dari spesifikasi diperbolehkan
EN 10028-2 (2017) | P 295 GH | 6 - 80 | > 60 ≤ 100 | 60 | 100 | PV HS | NR / N | FLAT PRODUCTS MADE OF STEELS FOR PRESSURE PURPOSE - PART 2 : NON-ALLOY AND ALLOY STEELS WITH SPECIFIED ELEVATED TEMPERATURE PROPERTIES | 260 | - | 460 | - | 580 | - | - | - | - | - | - | - | 21 | - | 40 | 34 | - | 27 | - | - | - | - | - | - | - | - | - | - | - | - | - | - | - | - | 0.08 | 0.2 | - | 0.4 | 0.9 | 1.5 | 0.025 | 0.01 | - | 0.03 | - | 0.3 | - | 0.3 | - | 0.3 | 0.08 | 0.02 | - | - | 0.03 | - | 0.02 | - | 0.012 | - | - | - | - | - | - | Cr+Cu+Mo+Ni=0.70 max Al / N > 2 | K. Untuk ketebalan < 6 mm, kandungan minimum Mn 0.20% lebih kecil dari spesifikasi diperbolehkan
EN 10028-2 (2017) | P 295 GH | 6 - 80 | > 100 ≤ 150 | 100 | 150 | PV HS | NR / N | FLAT PRODUCTS MADE OF STEELS FOR PRESSURE PURPOSE - PART 2 : NON-ALLOY AND ALLOY STEELS WITH SPECIFIED ELEVATED TEMPERATURE PROPERTIES | 235 | - | 440 | - | 570 | - | - | - | - | - | - | - | 21 | - | 40 | 34 | - | 27 | - | - | - | - | - | - | - | - | - | - | - | - | - | - | - | - | 0.08 | 0.2 | - | 0.4 | 0.9 | 1.5 | 0.025 | 0.01 | - | 0.03 | - | 0.3 | - | 0.3 | - | 0.3 | 0.08 | 0.02 | - | - | 0.03 | - | 0.02 | - | 0.012 | - | - | - | - | - | - | Cr+Cu+Mo+Ni=0.70 max Al / N > 2 | K. Untuk ketebalan < 6 mm, kandungan minimum Mn 0.20% lebih kecil dari spesifikasi diperbolehkan
EN 10028-2 (2017) | P 295 GH | 6 - 80 | > 150 ≤ 250 | 150 | 250 | PV HS | NR / N | FLAT PRODUCTS MADE OF STEELS FOR PRESSURE PURPOSE - PART 2 : NON-ALLOY AND ALLOY STEELS WITH SPECIFIED ELEVATED TEMPERATURE PROPERTIES | 220 | - | 430 | - | 570 | - | - | - | - | - | - | - | 21 | - | 40 | 34 | - | 27 | - | - | - | - | - | - | - | - | - | - | - | - | - | - | - | - | 0.08 | 0.2 | - | 0.4 | 0.9 | 1.5 | 0.025 | 0.01 | - | 0.03 | - | 0.3 | - | 0.3 | - | 0.3 | 0.08 | 0.02 | - | - | 0.03 | - | 0.02 | - | 0.012 | - | - | - | - | - | - | Cr+Cu+Mo+Ni=0.70 max Al / N > 2 | K. Untuk ketebalan < 6 mm, kandungan minimum Mn 0.20% lebih kecil dari spesifikasi diperbolehkan
EN 10028-2 (2017) | P 355 GH | 6 - 80 | ≤ 16 | 0 | 16 | PV HS | NR / N | FLAT PRODUCTS MADE OF STEELS FOR PRESSURE PURPOSE - PART 2 : NON-ALLOY AND ALLOY STEELS WITH SPECIFIED ELEVATED TEMPERATURE PROPERTIES | 355 | - | 510 | - | 650 | - | - | - | - | - | - | - | 20 | - | 40 | 34 | - | 27 | - | - | - | - | - | - | - | - | - | - | - | - | - | - | - | - | 0.1 | 0.22 | - | 0.6 | 1.1 | 1.7 | 0.025 | 0.01 | - | 0.03 | - | 0.3 | - | 0.3 | - | 0.3 | 0.08 | 0.02 | - | - | 0.04 | - | 0.02 | - | 0.012 | - | - | - | - | - | - | Cr+Cu+Mo+Ni=0.70 max Al / N > 2 | K. Untuk ketebalan < 6 mm, kandungan minimum Mn 0.20% lebih kecil dari spesifikasi diperbolehkan
EN 10028-2 (2017) | P 355 GH | 6 - 80 | > 16 ≤ 40 | 16 | 40 | PV HS | NR / N | FLAT PRODUCTS MADE OF STEELS FOR PRESSURE PURPOSE - PART 2 : NON-ALLOY AND ALLOY STEELS WITH SPECIFIED ELEVATED TEMPERATURE PROPERTIES | 345 | - | 510 | - | 650 | - | - | - | - | - | - | - | 20 | - | 40 | 34 | - | 27 | - | - | - | - | - | - | - | - | - | - | - | - | - | - | - | - | 0.1 | 0.22 | - | 0.6 | 1.1 | 1.7 | 0.025 | 0.01 | - | 0.03 | - | 0.3 | - | 0.3 | - | 0.3 | 0.08 | 0.02 | - | - | 0.04 | - | 0.02 | - | 0.012 | - | - | - | - | - | - | Cr+Cu+Mo+Ni=0.70 max Al / N > 2 | K. Untuk ketebalan < 6 mm, kandungan minimum Mn 0.20% lebih kecil dari spesifikasi diperbolehkan
EN 10028-2 (2017) | P 355 GH | 6 - 80 | > 40 ≤ 60 | 40 | 60 | PV HS | NR / N | FLAT PRODUCTS MADE OF STEELS FOR PRESSURE PURPOSE - PART 2 : NON-ALLOY AND ALLOY STEELS WITH SPECIFIED ELEVATED TEMPERATURE PROPERTIES | 335 | - | 510 | - | 650 | - | - | - | - | - | - | - | 20 | - | 40 | 34 | - | 27 | - | - | - | - | - | - | - | - | - | - | - | - | - | - | - | - | 0.1 | 0.22 | - | 0.6 | 1.1 | 1.7 | 0.025 | 0.01 | - | 0.03 | - | 0.3 | - | 0.3 | - | 0.3 | 0.08 | 0.02 | - | - | 0.04 | - | 0.02 | - | 0.012 | - | - | - | - | - | - | Cr+Cu+Mo+Ni=0.70 max Al / N > 2 | K. Untuk ketebalan < 6 mm, kandungan minimum Mn 0.20% lebih kecil dari spesifikasi diperbolehkan
EN 10028-2 (2017) | P 355 GH | 6 - 80 | > 60 ≤ 100 | 60 | 100 | PV HS | NR / N | FLAT PRODUCTS MADE OF STEELS FOR PRESSURE PURPOSE - PART 2 : NON-ALLOY AND ALLOY STEELS WITH SPECIFIED ELEVATED TEMPERATURE PROPERTIES | 315 | - | 490 | - | 630 | - | - | - | - | - | - | - | 20 | - | 40 | 34 | - | 27 | - | - | - | - | - | - | - | - | - | - | - | - | - | - | - | - | 0.1 | 0.22 | - | 0.6 | 1.1 | 1.7 | 0.025 | 0.01 | - | 0.03 | - | 0.3 | - | 0.3 | - | 0.3 | 0.08 | 0.02 | - | - | 0.04 | - | 0.02 | - | 0.012 | - | - | - | - | - | - | Cr+Cu+Mo+Ni=0.70 max Al / N > 2 | K. Untuk ketebalan < 6 mm, kandungan minimum Mn 0.20% lebih kecil dari spesifikasi diperbolehkan
EN 10028-2 (2017) | P 355 GH | 6 - 80 | > 100 ≤ 150 | 100 | 150 | PV HS | NR / N | FLAT PRODUCTS MADE OF STEELS FOR PRESSURE PURPOSE - PART 2 : NON-ALLOY AND ALLOY STEELS WITH SPECIFIED ELEVATED TEMPERATURE PROPERTIES | 295 | - | 480 | - | 630 | - | - | - | - | - | - | - | 20 | - | 40 | 34 | - | 27 | - | - | - | - | - | - | - | - | - | - | - | - | - | - | - | - | 0.1 | 0.22 | - | 0.6 | 1.1 | 1.7 | 0.025 | 0.01 | - | 0.03 | - | 0.3 | - | 0.3 | - | 0.3 | 0.08 | 0.02 | - | - | 0.04 | - | 0.02 | - | 0.012 | - | - | - | - | - | - | Cr+Cu+Mo+Ni=0.70 max Al / N > 2 | K. Untuk ketebalan < 6 mm, kandungan minimum Mn 0.20% lebih kecil dari spesifikasi diperbolehkan
EN 10028-2 (2017) | P 355 GH | 6 - 80 | > 150 ≤ 250 | 150 | 250 | PV HS | NR / N | FLAT PRODUCTS MADE OF STEELS FOR PRESSURE PURPOSE - PART 2 : NON-ALLOY AND ALLOY STEELS WITH SPECIFIED ELEVATED TEMPERATURE PROPERTIES | 280 | - | 470 | - | 630 | - | - | - | - | - | - | - | 20 | - | 40 | 34 | - | 27 | - | - | - | - | - | - | - | - | - | - | - | - | - | - | - | - | 0.1 | 0.22 | - | 0.6 | 1.1 | 1.7 | 0.025 | 0.01 | - | 0.03 | - | 0.3 | - | 0.3 | - | 0.3 | 0.08 | 0.02 | - | - | 0.04 | - | 0.02 | - | 0.012 | - | - | - | - | - | - | Cr+Cu+Mo+Ni=0.70 max Al / N > 2 | K. Untuk ketebalan < 6 mm, kandungan minimum Mn 0.20% lebih kecil dari spesifikasi diperbolehkan
EN 10028-3 (2017) | P 275 NH | 8 - 80 | ≤ 16 | 0 | 16 | PV MS | N | FLAT PRODUCTS MADE OF STEELS FOR PRESSURE PURPOSE - PART 3 : WELDABLE FINE GRAIN STEELS, NORMALIZED | 275 | - | 390 | - | 510 | - | - | - | - | - | - | - | 24 | - | 50 | 40 | - | 30 | - | - | - | 75 | - | 65 | - | - | - | 45 | - | - | - | - | - | - | - | 0.16 | - | 0.4 | 0.80K | 1.5 | 0.025 | 0.01 | - | 0.03 | - | 0.3 | - | 0.3 | - | 0.5 | 0.08 | 0.02 | - | - | 0.05 | - | 0.05 | - | 0.012 | - | - | - | - | 0.4 | - | Cr+Cu+Mo+Ni=0.70 max Al / N > 2 | K. Untuk ketebalan < 6 mm, kandungan minimum Mn 0.20% lebih kecil dari spesifikasi diperbolehkan
EN 10028-3 (2017) | P 275 NH | 8 - 80 | > 16 ≤ 40 | 16 | 40 | PV MS | N | FLAT PRODUCTS MADE OF STEELS FOR PRESSURE PURPOSE - PART 3 : WELDABLE FINE GRAIN STEELS, NORMALIZED | 265 | - | 390 | - | 510 | - | - | - | - | - | - | - | 24 | - | 50 | 40 | - | 30 | - | - | - | 75 | - | 65 | - | - | - | 45 | - | - | - | - | - | - | - | 0.16 | - | 0.4 | 0.8 | 1.5 | 0.025 | 0.01 | - | 0.03 | - | 0.3 | - | 0.3 | - | 0.5 | 0.08 | 0.02 | - | - | 0.05 | - | 0.05 | - | 0.012 | - | - | - | - | 0.4 | - | Cr+Cu+Mo+Ni=0.70 max Al / N > 2 | K. Untuk ketebalan < 6 mm, kandungan minimum Mn 0.20% lebih kecil dari spesifikasi diperbolehkan
EN 10028-3 (2017) | P 275 NH | 8 - 80 | > 40 ≤ 60 | 40 | 60 | PV MS | N | FLAT PRODUCTS MADE OF STEELS FOR PRESSURE PURPOSE - PART 3 : WELDABLE FINE GRAIN STEELS, NORMALIZED | 255 | - | 390 | - | 510 | - | - | - | - | - | - | - | 24 | - | 50 | 40 | - | 30 | - | - | - | 75 | - | 65 | - | - | - | 45 | - | - | - | - | - | - | - | 0.16 | - | 0.4 | 0.8 | 1.5 | 0.025 | 0.01 | - | 0.03 | - | 0.3 | - | 0.3 | - | 0.5 | 0.08 | 0.02 | - | - | 0.05 | - | 0.05 | - | 0.012 | - | - | - | - | 0.4 | - | Cr+Cu+Mo+Ni=0.70 max Al / N > 2 | K. Untuk ketebalan < 6 mm, kandungan minimum Mn 0.20% lebih kecil dari spesifikasi diperbolehkan
EN 10028-3 (2017) | P 275 NH | 8 - 80 | > 60 ≤ 100 | 60 | 100 | PV MS | N | FLAT PRODUCTS MADE OF STEELS FOR PRESSURE PURPOSE - PART 3 : WELDABLE FINE GRAIN STEELS, NORMALIZED | 235 | - | 370 | - | 490 | - | - | - | - | - | - | - | 23 | - | 50 | 40 | - | 30 | - | - | - | 75 | - | 65 | - | - | - | 45 | - | - | - | - | - | - | - | 0.16 | - | 0.4 | 0.8 | 1.5 | 0.025 | 0.01 | - | 0.03 | - | 0.3 | - | 0.3 | - | 0.5 | 0.08 | 0.02 | - | - | 0.05 | - | 0.05 | - | 0.012 | - | - | - | - | 0.4 | - | Cr+Cu+Mo+Ni=0.70 max Al / N > 2 | K. Untuk ketebalan < 6 mm, kandungan minimum Mn 0.20% lebih kecil dari spesifikasi diperbolehkan
EN 10028-3 (2017) | P 275 NH | 8 - 80 | > 100 ≤ 150 | 100 | 150 | PV MS | N | FLAT PRODUCTS MADE OF STEELS FOR PRESSURE PURPOSE - PART 3 : WELDABLE FINE GRAIN STEELS, NORMALIZED | 225 | - | 360 | - | 480 | - | - | - | - | - | - | - | 23 | - | 50 | 40 | - | 30 | - | - | - | 75 | - | 65 | - | - | - | 45 | - | - | - | - | - | - | - | 0.16 | - | 0.4 | 0.8 | 1.5 | 0.025 | 0.01 | - | 0.03 | - | 0.3 | - | 0.3 | - | 0.5 | 0.08 | 0.02 | - | - | 0.05 | - | 0.05 | - | 0.012 | - | - | - | - | 0.42 | - | Cr+Cu+Mo+Ni=0.70 max Al / N > 2 | K. Untuk ketebalan < 6 mm, kandungan minimum Mn 0.20% lebih kecil dari spesifikasi diperbolehkan
EN 10028-3 (2017) | P 275 NH | 8 - 80 | > 150 ≤ 250 | 150 | 250 | PV MS | N | FLAT PRODUCTS MADE OF STEELS FOR PRESSURE PURPOSE - PART 3 : WELDABLE FINE GRAIN STEELS, NORMALIZED | 215 | - | 350 | - | 470 | - | - | - | - | - | - | - | 23 | - | 50 | 40 | - | 30 | - | - | - | 75 | - | 65 | - | - | - | 45 | - | - | - | - | - | - | - | 0.16 | - | 0.4 | 0.8 | 1.5 | 0.025 | 0.01 | - | 0.03 | - | 0.3 | - | 0.3 | - | 0.5 | 0.08 | 0.02 | - | - | 0.05 | - | 0.05 | - | 0.012 | - | - | - | - | 0.42 | - | Cr+Cu+Mo+Ni=0.70 max Al / N > 2 | K. Untuk ketebalan < 6 mm, kandungan minimum Mn 0.20% lebih kecil dari spesifikasi diperbolehkan
EN 10028-3 (2017) | P 275 NL1 | 8 - 80 | ≤ 16 | 0 | 16 | PV MS | N | FLAT PRODUCTS MADE OF STEELS FOR PRESSURE PURPOSE - PART 3 : WELDABLE FINE GRAIN STEELS, NORMALIZED | 275 | - | 390 | - | 510 | - | - | - | - | - | - | - | 24 | - | 60 | 50 | - | 35 | - | 27 | - | 80 | - | 70 | - | - | - | 50 | - | - | 40 | 30 | - | - | - | 0.16 | - | 0.4 | 0.80K | 1.5 | 0.025 | 0.008 | - | 0.03 | - | 0.3 | - | 0.3 | - | 0.5 | 0.08 | 0.02 | - | - | 0.05 | - | 0.05 | - | 0.012 | - | - | - | - | 0.4 | - | Cr+Cu+Mo+Ni=0.70 max Al / N > 2 | K. Untuk ketebalan < 6 mm, kandungan minimum Mn 0.20% lebih kecil dari spesifikasi diperbolehkan
EN 10028-3 (2017) | P 275 NL1 | 8 - 80 | > 16 ≤ 40 | 16 | 40 | PV MS | N | FLAT PRODUCTS MADE OF STEELS FOR PRESSURE PURPOSE - PART 3 : WELDABLE FINE GRAIN STEELS, NORMALIZED | 265 | - | 390 | - | 510 | - | - | - | - | - | - | - | 24 | - | 60 | 50 | - | 35 | - | 27 | - | 80 | - | 70 | - | - | - | 50 | - | - | 40 | 30 | - | - | - | 0.16 | - | 0.4 | 0.8 | 1.5 | 0.025 | 0.008 | - | 0.03 | - | 0.3 | - | 0.3 | - | 0.5 | 0.08 | 0.02 | - | - | 0.05 | - | 0.05 | - | 0.012 | - | - | - | - | 0.4 | - | Cr+Cu+Mo+Ni=0.70 max Al / N > 2 | K. Untuk ketebalan < 6 mm, kandungan minimum Mn 0.20% lebih kecil dari spesifikasi diperbolehkan
EN 10028-3 (2017) | P 275 NL1 | 8 - 80 | > 40 ≤ 60 | 40 | 60 | PV MS | N | FLAT PRODUCTS MADE OF STEELS FOR PRESSURE PURPOSE - PART 3 : WELDABLE FINE GRAIN STEELS, NORMALIZED | 255 | - | 390 | - | 510 | - | - | - | - | - | - | - | 24 | - | 60 | 50 | - | 35 | - | 27 | - | 80 | - | 70 | - | - | - | 50 | - | - | 40 | 30 | - | - | - | 0.16 | - | 0.4 | 0.8 | 1.5 | 0.025 | 0.008 | - | 0.03 | - | 0.3 | - | 0.3 | - | 0.5 | 0.08 | 0.02 | - | - | 0.05 | - | 0.05 | - | 0.012 | - | - | - | - | 0.4 | - | Cr+Cu+Mo+Ni=0.70 max Al / N > 2 | K. Untuk ketebalan < 6 mm, kandungan minimum Mn 0.20% lebih kecil dari spesifikasi diperbolehkan
EN 10028-3 (2017) | P 275 NL1 | 8 - 80 | > 60 ≤ 100 | 60 | 100 | PV MS | N | FLAT PRODUCTS MADE OF STEELS FOR PRESSURE PURPOSE - PART 3 : WELDABLE FINE GRAIN STEELS, NORMALIZED | 235 | - | 370 | - | 490 | - | - | - | - | - | - | - | 23 | - | 60 | 50 | - | 35 | - | 27 | - | 80 | - | 70 | - | - | - | 50 | - | - | 40 | 30 | - | - | - | 0.16 | - | 0.4 | 0.8 | 1.5 | 0.025 | 0.008 | - | 0.03 | - | 0.3 | - | 0.3 | - | 0.5 | 0.08 | 0.02 | - | - | 0.05 | - | 0.05 | - | 0.012 | - | - | - | - | 0.4 | - | Cr+Cu+Mo+Ni=0.70 max Al / N > 2 | K. Untuk ketebalan < 6 mm, kandungan minimum Mn 0.20% lebih kecil dari spesifikasi diperbolehkan
EN 10028-3 (2017) | P 275 NL1 | 8 - 80 | > 100 ≤ 150 | 100 | 150 | PV MS | N | FLAT PRODUCTS MADE OF STEELS FOR PRESSURE PURPOSE - PART 3 : WELDABLE FINE GRAIN STEELS, NORMALIZED | 225 | - | 360 | - | 480 | - | - | - | - | - | - | - | 23 | - | 60 | 50 | - | 35 | - | 27 | - | 80 | - | 70 | - | - | - | 0 | - | - | 40 | 30 | - | - | - | 0.16 | - | 0.4 | 0.8 | 1.5 | 0.025 | 0.008 | - | 0.03 | - | 0.3 | - | 0.3 | - | 0.5 | 0.08 | 0.02 | - | - | 0.05 | - | 0.05 | - | 0.012 | - | - | - | - | 0.42 | - | Cr+Cu+Mo+Ni=0.70 max Al / N > 2 | K. Untuk ketebalan < 6 mm, kandungan minimum Mn 0.20% lebih kecil dari spesifikasi diperbolehkan
EN 10028-3 (2017) | P 275 NL1 | 8 - 80 | > 150 ≤ 250 | 150 | 250 | PV MS | N | FLAT PRODUCTS MADE OF STEELS FOR PRESSURE PURPOSE - PART 3 : WELDABLE FINE GRAIN STEELS, NORMALIZED | 215 | - | 350 | - | 470 | - | - | - | - | - | - | - | 23 | - | 60 | 50 | - | 35 | - | 27 | - | 80 | - | 70 | - | - | - | 50 | - | - | 40 | 30 | - | - | - | 0.16 | - | 0.4 | 0.8 | 1.5 | 0.025 | 0.008 | - | 0.03 | - | 0.3 | - | 0.3 | - | 0.5 | 0.08 | 0.02 | - | - | 0.05 | - | 0.05 | - | 0.012 | - | - | - | - | 0.42 | - | Cr+Cu+Mo+Ni=0.70 max Al / N > 2 | K. Untuk ketebalan < 6 mm, kandungan minimum Mn 0.20% lebih kecil dari spesifikasi diperbolehkan
EN 10028-3 (2017) | P 275 NL2 | 6 - 80 | ≤ 16 | 0 | 16 | PV MS | N | WELDABLE FINE GRAIN STEELS FOR PRESSURE PURPOSES | 275 | - | 390 | - | 510 | - | - | - | - | - | - | - | 24 | - | 70 | 60 | - | 40 | - | 30 | 27 | 85 | - | 75 | - | - | - | 55 | - | - | 45 | 42 | - | - | - | 0.16 | - | 0.4 | 0.8 | 1.5 | 0.02 | 0.005 | - | 0.03 | - | 0.3 | - | 0.3 | - | 0.5 | 0.08 | 0.02 | - | - | 0.05 | - | 0.05 | - | 0.012 | - | - | - | - | 0.4 | - | Nb +Ti+V = 0.12 max Cr+Cu+Mo = 0.45 max Al/N ≥2 | -
EN 10028-3 (2017) | P 275 NL2 | 6 - 80 | > 16 ≤ 40 | 16 | 40 | PV MS | N | WELDABLE FINE GRAIN STEELS FOR PRESSURE PURPOSES | 265 | - | 390 | - | 510 | - | - | - | - | - | - | - | 24 | - | 70 | 60 | - | 40 | - | 30 | 27 | 85 | - | 75 | - | - | - | 55 | - | - | 45 | 42 | - | - | - | 0.16 | - | 0.4 | 0.8 | 1.5 | 0.02 | 0.005 | - | 0.03 | - | 0.3 | - | 0.3 | - | 0.5 | 0.08 | 0.02 | - | - | 0.05 | - | 0.05 | - | 0.012 | - | - | - | - | 0.4 | - | Nb +Ti+V = 0.12 max Cr+Cu+Mo = 0.45 max Al/N ≥2 | -
EN 10028-3 (2017) | P 275 NL2 | 6 - 80 | > 40 ≤ 60 | 40 | 60 | PV MS | N | WELDABLE FINE GRAIN STEELS FOR PRESSURE PURPOSES | 255 | - | 390 | - | 510 | - | - | - | - | - | - | - | 24 | - | 70 | 60 | - | 40 | - | 30 | 27 | 85 | - | 75 | - | - | - | 55 | - | - | 45 | 42 | - | - | - | 0.16 | - | 0.4 | 0.8 | 1.5 | 0.02 | 0.005 | - | 0.03 | - | 0.3 | - | 0.3 | - | 0.5 | 0.08 | 0.02 | - | - | 0.05 | - | 0.05 | - | 0.012 | - | - | - | - | 0.4 | - | Nb +Ti+V = 0.12 max Cr+Cu+Mo = 0.45 max Al/N ≥2 | -
EN 10028-3 (2017) | P 275 NL2 | 6 - 80 | > 60 ≤ 100 | 60 | 100 | PV MS | N | WELDABLE FINE GRAIN STEELS FOR PRESSURE PURPOSES | 235 | - | 370 | - | 490 | - | - | - | - | - | - | - | 23 | - | 70 | 60 | - | 40 | - | 30 | 27 | 85 | - | 75 | - | - | - | 55 | - | - | 45 | 42 | - | - | - | 0.16 | - | 0.4 | 0.8 | 1.5 | 0.02 | 0.005 | - | 0.03 | - | 0.3 | - | 0.3 | - | 0.5 | 0.08 | 0.02 | - | - | 0.05 | - | 0.05 | - | 0.012 | - | - | - | - | 0.4 | - | Nb +Ti+V = 0.12 max Cr+Cu+Mo = 0.45 max Al/N ≥2 | -
EN 10028-3 (2017) | P 275 NL2 | 6 - 80 | > 100 ≤ 150 | 100 | 150 | PV MS | N | WELDABLE FINE GRAIN STEELS FOR PRESSURE PURPOSES | 225 | - | 360 | - | 480 | - | - | - | - | - | - | - | 23 | - | 70 | 60 | - | 40 | - | 30 | 27 | 85 | - | 75 | - | - | - | 55 | - | - | 45 | 42 | - | - | - | 0.16 | - | 0.4 | 0.8 | 1.5 | 0.02 | 0.005 | - | 0.03 | - | 0.3 | - | 0.3 | - | 0.5 | 0.08 | 0.02 | - | - | 0.05 | - | 0.05 | - | 0.012 | - | - | - | - | 0.42 | - | Nb +Ti+V = 0.12 max Cr+Cu+Mo = 0.45 max Al/N ≥2 | -
EN 10028-3 (2017) | P 275 NL2 | 6 - 80 | > 150 ≤ 250 | 150 | 250 | PV MS | N | WELDABLE FINE GRAIN STEELS FOR PRESSURE PURPOSES | 215 | - | 350 | - | 470 | - | - | - | - | - | - | - | 23 | - | 70 | 60 | - | 40 | - | 30 | 27 | 85 | - | 75 | - | - | - | 55 | - | - | 45 | 42 | - | - | - | 0.16 | - | 0.4 | 0.8 | 1.5 | 0.02 | 0.005 | - | 0.03 | - | 0.3 | - | 0.3 | - | 0.5 | 0.08 | 0.02 | - | - | 0.05 | - | 0.05 | - | 0.012 | - | - | - | - | 0.42 | - | Nb +Ti+V = 0.12 max Cr+Cu+Mo = 0.45 max Al/N ≥2 | -
EN 10028-3 (2017) | P 355 N | 8 - 80 | ≤ 16 | 0 | 16 | PV HS | N | WELDABLE FINE GRAIN STEELS FOR PRESSURE PURPOSES | 355 | - | 490 | - | 630 | - | - | - | - | - | - | - | 22 | - | 50 | 40 | - | 30 | - | - | - | 75 | - | 65 | - | - | - | 45 | - | - | - | - | - | - | - | 0.18 | - | 0.5 | 1.1 | 1.7 | 0.025 | 0.01 | - | 0.03 | - | 0.3 | - | 0.3 | - | 0.5 | 0.08 | 0.02 | - | - | 0.05 | - | 0.1 | - | 0.012 | - | - | - | - | 0.43 | - | Nb +Ti+V = 0.12 max Cr+Cu+Mo = 0.45 max Al / N > 2 | -
EN 10028-3 (2017) | P 355 N | 8 - 80 | > 16 ≤ 40 | 16 | 40 | PV HS | N | WELDABLE FINE GRAIN STEELS FOR PRESSURE PURPOSES | 345 | - | 490 | - | 630 | - | - | - | - | - | - | - | 22 | - | 50 | 40 | - | 30 | - | - | - | 75 | - | 65 | - | - | - | 45 | - | - | - | - | - | - | - | 0.18 | - | 0.5 | 1.1 | 1.7 | 0.025 | 0.01 | - | 0.03 | - | 0.3 | - | 0.3 | - | 0.5 | 0.08 | 0.02 | - | - | 0.05 | - | 0.1 | - | 0.012 | - | - | - | - | 0.43 | - | Nb +Ti+V = 0.12 max Cr+Cu+Mo = 0.45 max Al / N > 2 | -
EN 10028-3 (2017) | P 355 N | 8 - 80 | > 40 ≤ 60 | 40 | 60 | PV HS | N | WELDABLE FINE GRAIN STEELS FOR PRESSURE PURPOSES | 335 | - | 490 | - | 630 | - | - | - | - | - | - | - | 22 | - | 50 | 40 | - | 30 | - | - | - | 75 | - | 65 | - | - | - | 45 | - | - | - | - | - | - | - | 0.18 | - | 0.5 | 1.1 | 1.7 | 0.025 | 0.01 | - | 0.03 | - | 0.3 | - | 0.3 | - | 0.5 | 0.08 | 0.02 | - | - | 0.05 | - | 0.1 | - | 0.012 | - | - | - | - | 0.43 | - | Nb +Ti+V = 0.12 max Cr+Cu+Mo = 0.45 max Al / N > 2 | -
EN 10028-3 (2017) | P 355 N | 8 - 80 | > 60 ≤ 100 | 60 | 100 | PV HS | N | WELDABLE FINE GRAIN STEELS FOR PRESSURE PURPOSES | 315 | - | 470 | - | 610 | - | - | - | - | - | - | - | 21 | - | 50 | 40 | - | 30 | - | - | - | 75 | - | 65 | - | - | - | 45 | - | - | - | - | - | - | - | 0.18 | - | 0.5 | 1.1 | 1.7 | 0.025 | 0.01 | - | 0.03 | - | 0.3 | - | 0.3 | - | 0.5 | 0.08 | 0.02 | - | - | 0.05 | - | 0.1 | - | 0.012 | - | - | - | - | 0.45 | - | Nb +Ti+V = 0.12 max Cr+Cu+Mo = 0.45 max Al / N > 2 | -
EN 10028-3 (2017) | P 355 N | 8 - 80 | > 100 ≤ 150 | 100 | 150 | PV HS | N | WELDABLE FINE GRAIN STEELS FOR PRESSURE PURPOSES | 305 | - | 460 | - | 600 | - | - | - | - | - | - | - | 21 | - | 50 | 40 | - | 30 | - | - | - | 75 | - | 65 | - | - | - | 45 | - | - | - | - | - | - | - | 0.18 | - | 0.5 | 1.1 | 1.7 | 0.025 | 0.01 | - | 0.03 | - | 0.3 | - | 0.3 | - | 0.5 | 0.08 | 0.02 | - | - | 0.05 | - | 0.1 | - | 0.012 | - | - | - | - | 0.45 | - | Nb +Ti+V = 0.12 max Cr+Cu+Mo = 0.45 max Al / N > 2 | -
EN 10028-3 (2017) | P 355 N | 8 - 80 | > 150 ≤ 250 | 150 | 250 | PV HS | N | WELDABLE FINE GRAIN STEELS FOR PRESSURE PURPOSES | 295 | - | 450 | - | 590 | - | - | - | - | - | - | - | 21 | - | 50 | 40 | - | 30 | - | - | - | 75 | - | 65 | - | - | - | 45 | - | - | - | - | - | - | - | 0.18 | - | 0.5 | 1.1 | 1.7 | 0.025 | 0.01 | - | 0.03 | - | 0.3 | - | 0.3 | - | 0.5 | 0.08 | 0.02 | - | - | 0.05 | - | 0.1 | - | 0.012 | - | - | - | - | 0.45 | - | Nb +Ti+V = 0.12 max Cr+Cu+Mo = 0.45 max Al / N > 2 | -
EN 10028-3 (2017) | P 355 NH | 8 - 80 | ≤ 16 | 0 | 16 | PV HS | N / NR | WELDABLE FINE GRAIN STEELS FOR PRESSURE PURPOSES | 355 | - | 490 | - | 630 | - | - | - | - | - | - | - | 22 | - | 50 | 40 | - | 30 | - | - | - | 75 | - | 65 | - | - | - | 45 | - | - | - | - | - | - | - | 0.18 | - | 0.5 | 1.1 | 1.7 | 0.025 | 0.01 | - | 0.03 | - | 0.3 | - | 0.3 | - | 0.5 | 0.08 | 0.02 | - | - | 0.05 | - | 0.1 | - | 0.012 | - | - | - | - | 0.43 | - | Nb +Ti+V = 0.12 max Cr+Cu+Mo = 0.45 max Al / N > 2 | -
EN 10028-3 (2017) | P 355 NH | 8 - 80 | > 16 ≤ 40 | 16 | 40 | PV HS | N / NR | WELDABLE FINE GRAIN STEELS FOR PRESSURE PURPOSES | 345 | - | 490 | - | 630 | - | - | - | - | - | - | - | 22 | - | 50 | 40 | - | 30 | - | - | - | 75 | - | 65 | - | - | - | 45 | - | - | - | - | - | - | - | 0.18 | - | 0.5 | 1.1 | 1.7 | 0.025 | 0.01 | - | 0.03 | - | 0.3 | - | 0.3 | - | 0.5 | 0.08 | 0.02 | - | - | 0.05 | - | 0.1 | - | 0.012 | - | - | - | - | 0.43 | - | Nb +Ti+V = 0.12 max Cr+Cu+Mo = 0.45 max Al / N > 2 | -
EN 10028-3 (2017) | P 355 NH | 8 - 80 | > 40 ≤ 60 | 40 | 60 | PV HS | N / NR | WELDABLE FINE GRAIN STEELS FOR PRESSURE PURPOSES | 335 | - | 490 | - | 630 | - | - | - | - | - | - | - | 22 | - | 50 | 40 | - | 30 | - | - | - | 75 | - | 65 | - | - | - | 45 | - | - | - | - | - | - | - | 0.18 | - | 0.5 | 1.1 | 1.7 | 0.025 | 0.01 | - | 0.03 | - | 0.3 | - | 0.3 | - | 0.5 | 0.08 | 0.02 | - | - | 0.05 | - | 0.1 | - | 0.012 | - | - | - | - | 0.43 | - | Nb +Ti+V = 0.12 max Cr+Cu+Mo = 0.45 max Al / N > 2 | -
EN 10028-3 (2017) | P 355 NH | 8 - 80 | > 60 ≤ 100 | 60 | 100 | PV HS | N / NR | WELDABLE FINE GRAIN STEELS FOR PRESSURE PURPOSES | 315 | - | 470 | - | 610 | - | - | - | - | - | - | - | 21 | - | 50 | 40 | - | 30 | - | - | - | 75 | - | 65 | - | - | - | 45 | - | - | - | - | - | - | - | 0.18 | - | 0.5 | 1.1 | 1.7 | 0.025 | 0.01 | - | 0.03 | - | 0.3 | - | 0.3 | - | 0.5 | 0.08 | 0.02 | - | - | 0.05 | - | 0.1 | - | 0.012 | - | - | - | - | 0.45 | - | Nb +Ti+V = 0.12 max Cr+Cu+Mo = 0.45 max Al / N > 2 | -
EN 10028-3 (2017) | P 355 NH | 8 - 80 | > 100 ≤ 150 | 100 | 150 | PV HS | N / NR | WELDABLE FINE GRAIN STEELS FOR PRESSURE PURPOSES | 305 | - | 460 | - | 600 | - | - | - | - | - | - | - | 21 | - | 50 | 40 | - | 30 | - | - | - | 75 | - | 65 | - | - | - | 45 | - | - | - | - | - | - | - | 0.18 | - | 0.5 | 1.1 | 1.7 | 0.025 | 0.01 | - | 0.03 | - | 0.3 | - | 0.3 | - | 0.5 | 0.08 | 0.02 | - | - | 0.05 | - | 0.1 | - | 0.012 | - | - | - | - | 0.45 | - | Nb +Ti+V = 0.12 max Cr+Cu+Mo = 0.45 max Al / N > 2 | -
EN 10028-3 (2017) | P 355 NH | 8 - 80 | > 150 ≤ 250 | 150 | 250 | PV HS | N / NR | WELDABLE FINE GRAIN STEELS FOR PRESSURE PURPOSES | 295 | - | 450 | - | 590 | - | - | - | - | - | - | - | 21 | - | 50 | 40 | - | 30 | - | - | - | 75 | - | 65 | - | - | - | 45 | - | - | - | - | - | - | - | 0.18 | - | 0.5 | 1.1 | 1.7 | 0.025 | 0.01 | - | 0.03 | - | 0.3 | - | 0.3 | - | 0.5 | 0.08 | 0.02 | - | - | 0.05 | - | 0.1 | - | 0.012 | - | - | - | - | 0.45 | - | Nb +Ti+V = 0.12 max Cr+Cu+Mo = 0.45 max Al / N > 2 | -
EN 10028-3 (2017) | P 355 NL1 | 8 - 80 | ≤ 16 | 0 | 16 | PV HS | N | WELDABLE FINE GRAIN STEELS FOR PRESSURE PURPOSES | 355 | - | 490 | - | 630 | - | - | - | - | - | - | - | 22 | - | 60 | 50 | - | 35 | - | 27 | - | 80 | - | 70 | - | - | - | 50 | - | - | 40 | 30 | - | - | - | 0.18 | - | 0.5 | 1.1 | 1.7 | 0.025 | 0.008 | - | 0.03 | - | 0.3 | - | 0.3 | - | 0.5 | 0.08 | 0.02 | - | - | 0.05 | - | 0.1 | - | 0.012 | - | - | - | - | 0.43 | - | Nb +Ti+V = 0.12 max Cr+Cu+Mo = 0.45 max Al / N > 2 | -
EN 10028-3 (2017) | P 355 NL1 | 8 - 80 | > 16 ≤ 40 | 16 | 40 | PV HS | N | WELDABLE FINE GRAIN STEELS FOR PRESSURE PURPOSES | 345 | - | 490 | - | 630 | - | - | - | - | - | - | - | 22 | - | 60 | 50 | - | 35 | - | 27 | - | 80 | - | 70 | - | - | - | 50 | - | - | 40 | 30 | - | - | - | 0.18 | - | 0.5 | 1.1 | 1.7 | 0.025 | 0.008 | - | 0.03 | - | 0.3 | - | 0.3 | - | 0.5 | 0.08 | 0.02 | - | - | 0.05 | - | 0.1 | - | 0.012 | - | - | - | - | 0.43 | - | Nb +Ti+V = 0.12 max Cr+Cu+Mo = 0.45 max Al / N > 2 | -
EN 10028-3 (2017) | P 355 NL1 | 8 - 80 | > 40 ≤ 60 | 40 | 60 | PV HS | N | WELDABLE FINE GRAIN STEELS FOR PRESSURE PURPOSES | 335 | - | 490 | - | 630 | - | - | - | - | - | - | - | 22 | - | 60 | 50 | - | 35 | - | 27 | - | 80 | - | 70 | - | - | - | 50 | - | - | 40 | 30 | - | - | - | 0.18 | - | 0.5 | 1.1 | 1.7 | 0.025 | 0.008 | - | 0.03 | - | 0.3 | - | 0.3 | - | 0.5 | 0.08 | 0.02 | - | - | 0.05 | - | 0.1 | - | 0.012 | - | - | - | - | 0.43 | - | Nb +Ti+V = 0.12 max Cr+Cu+Mo = 0.45 max Al / N > 2 | -
EN 10028-3 (2017) | P 355 NL1 | 8 - 80 | > 60 ≤ 100 | 60 | 100 | PV HS | N | WELDABLE FINE GRAIN STEELS FOR PRESSURE PURPOSES | 315 | - | 470 | - | 610 | - | - | - | - | - | - | - | 21 | - | 60 | 50 | - | 35 | - | 27 | - | 80 | - | 70 | - | - | - | 50 | - | - | 40 | 30 | - | - | - | 0.18 | - | 0.5 | 1.1 | 1.7 | 0.025 | 0.008 | - | 0.03 | - | 0.3 | - | 0.3 | - | 0.5 | 0.08 | 0.02 | - | - | 0.05 | - | 0.1 | - | 0.012 | - | - | - | - | 0.45 | - | Nb +Ti+V = 0.12 max Cr+Cu+Mo = 0.45 max Al / N > 2 | -
EN 10028-3 (2017) | P 355 NL1 | 8 - 80 | > 100 ≤ 150 | 100 | 150 | PV HS | N | WELDABLE FINE GRAIN STEELS FOR PRESSURE PURPOSES | 305 | - | 460 | - | 600 | - | - | - | - | - | - | - | 21 | - | 60 | 50 | - | 35 | - | 27 | - | 80 | - | 70 | - | - | - | 50 | - | - | 40 | 30 | - | - | - | 0.18 | - | 0.5 | 1.1 | 1.7 | 0.025 | 0.008 | - | 0.03 | - | 0.3 | - | 0.3 | - | 0.5 | 0.08 | 0.02 | - | - | 0.05 | - | 0.1 | - | 0.012 | - | - | - | - | 0.45 | - | Nb +Ti+V = 0.12 max Cr+Cu+Mo = 0.45 max Al / N > 2 | -
EN 10028-3 (2017) | P 355 NL1 | 8 - 80 | > 150 ≤ 250 | 150 | 250 | PV HS | N | WELDABLE FINE GRAIN STEELS FOR PRESSURE PURPOSES | 295 | - | 450 | - | 590 | - | - | - | - | - | - | - | 21 | - | 60 | 50 | - | 35 | - | 27 | - | 80 | - | 70 | - | - | - | 50 | - | - | 40 | 30 | - | - | - | 0.18 | - | 0.5 | 1.1 | 1.7 | 0.025 | 0.008 | - | 0.03 | - | 0.3 | - | 0.3 | - | 0.5 | 0.08 | 0.02 | - | - | 0.05 | - | 0.1 | - | 0.012 | - | - | - | - | 0.45 | - | Nb +Ti+V = 0.12 max Cr+Cu+Mo = 0.45 max Al / N > 2 | -
EN 10028-3 (2017) | P 355 NL2 | 8 - 80 | ≤ 16 | 0 | 16 | PV HS | N | WELDABLE FINE GRAIN STEELS FOR PRESSURE PURPOSES | 355 | - | 490 | - | 630 | - | - | - | - | - | - | - | 22 | - | 70 | 60 | - | 40 | - | 30 | 27 | 85 | - | 75 | - | - | - | 55 | - | - | 45 | 42 | - | - | - | 0.18 | - | 0.5 | 1.1 | 1.7 | 0.02 | 0.005 | - | 0.03 | - | 0.3 | - | 0.3 | - | 0.5 | 0.08 | 0.02 | - | - | 0.05 | - | 0.1 | - | 0.012 | - | - | - | - | 0.43 | - | Nb +Ti+V = 0.12 max Cr+Cu+Mo = 0.45 max Al / N > 2 | -
EN 10028-3 (2017) | P 355 NL2 | 8 - 80 | > 16 ≤ 40 | 16 | 40 | PV HS | N | WELDABLE FINE GRAIN STEELS FOR PRESSURE PURPOSES | 345 | - | 490 | - | 630 | - | - | - | - | - | - | - | 22 | - | 70 | 60 | - | 40 | - | 30 | 27 | 85 | - | 75 | - | - | - | 55 | - | - | 45 | 42 | - | - | - | 0.18 | - | 0.5 | 1.1 | 1.7 | 0.02 | 0.005 | - | 0.03 | - | 0.3 | - | 0.3 | - | 0.5 | 0.08 | 0.02 | - | - | 0.05 | - | 0.1 | - | 0.012 | - | - | - | - | 0.43 | - | Nb +Ti+V = 0.12 max Cr+Cu+Mo = 0.45 max Al / N > 2 | -
EN 10028-3 (2017) | P 355 NL2 | 8 - 80 | > 40 ≤ 60 | 40 | 60 | PV HS | N | WELDABLE FINE GRAIN STEELS FOR PRESSURE PURPOSES | 335 | - | 490 | - | 630 | - | - | - | - | - | - | - | 22 | - | 70 | 60 | - | 40 | - | 30 | 27 | 85 | - | 75 | - | - | - | 55 | - | - | 45 | 42 | - | - | - | 0.18 | - | 0.5 | 1.1 | 1.7 | 0.02 | 0.005 | - | 0.03 | - | 0.3 | - | 0.3 | - | 0.5 | 0.08 | 0.02 | - | - | 0.05 | - | 0.1 | - | 0.012 | - | - | - | - | 0.43 | - | Nb +Ti+V = 0.12 max Cr+Cu+Mo = 0.45 max Al / N > 2 | -
EN 10028-3 (2017) | P 355 NL2 | 8 - 80 | > 60 ≤ 100 | 60 | 100 | PV HS | N | WELDABLE FINE GRAIN STEELS FOR PRESSURE PURPOSES | 315 | - | 470 | - | 610 | - | - | - | - | - | - | - | 21 | - | 70 | 60 | - | 40 | - | 30 | 27 | 85 | - | 75 | - | - | - | 55 | - | - | 45 | 42 | - | - | - | 0.18 | - | 0.5 | 1.1 | 1.7 | 0.02 | 0.005 | - | 0.03 | - | 0.3 | - | 0.3 | - | 0.5 | 0.08 | 0.02 | - | - | 0.05 | - | 0.1 | - | 0.012 | - | - | - | - | 0.45 | - | Nb +Ti+V = 0.12 max Cr+Cu+Mo = 0.45 max Al / N > 2 | -
EN 10028-3 (2017) | P 355 NL2 | 8 - 80 | > 100 ≤ 150 | 100 | 150 | PV HS | N | WELDABLE FINE GRAIN STEELS FOR PRESSURE PURPOSES | 305 | - | 460 | - | 600 | - | - | - | - | - | - | - | 21 | - | 70 | 60 | - | 40 | - | 30 | 27 | 85 | - | 75 | - | - | - | 55 | - | - | 45 | 42 | - | - | - | 0.18 | - | 0.5 | 1.1 | 1.7 | 0.02 | 0.005 | - | 0.03 | - | 0.3 | - | 0.3 | - | 0.5 | 0.08 | 0.02 | - | - | 0.05 | - | 0.1 | - | 0.012 | - | - | - | - | 0.45 | - | Nb +Ti+V = 0.12 max Cr+Cu+Mo = 0.45 max Al / N > 2 | -
EN 10028-3 (2017) | P 355 NL2 | 8 - 80 | > 150 ≤ 250 | 150 | 250 | PV HS | N | WELDABLE FINE GRAIN STEELS FOR PRESSURE PURPOSES | 295 | - | 450 | - | 590 | - | - | - | - | - | - | - | 21 | - | 70 | 60 | - | 40 | - | 30 | 27 | 85 | - | 75 | - | - | - | 55 | - | - | 45 | 42 | - | - | - | 0.18 | - | 0.5 | 1.1 | 1.7 | 0.02 | 0.005 | - | 0.03 | - | 0.3 | - | 0.3 | - | 0.5 | 0.08 | 0.02 | - | - | 0.05 | - | 0.1 | - | 0.012 | - | - | - | - | 0.45 | - | Nb +Ti+V = 0.12 max Cr+Cu+Mo = 0.45 max Al / N > 2 | -
EN 10028-3 (2017) | P 420 NH | 8 - 80 | ≤ 16 | 0 | 16 | PV MS | N / NR | WELDABLE FINE GRAIN STEELS FOR PRESSURE PURPOSES | 420 | - | 540 | - | 690 | - | - | - | - | - | - | - | 19 | - | 50 | 40 | - | 30 | - | - | - | 75 | - | 65 | - | - | - | 45 | - | - | - | - | - | - | - | 0.2 | - | 0.6 | 1.1 | 1.7 | 0.025 | 0.01 | - | 0.03 | - | 0.3 | - | 0.3 | - | 0.8 | 0.1 | 0.02 | - | - | 0.05 | - | 0.2 | - | 0.02 | - | - | - | - | 0.48 | - | Nb +Ti+V = 0.22 max Cr+Cu+Mo = 0.45 max Al / N > 2 | -
EN 10028-3 (2017) | P 420 NH | 8 - 80 | > 16 ≤ 40 | 16 | 40 | PV MS | N / NR | WELDABLE FINE GRAIN STEELS FOR PRESSURE PURPOSES | 405 | - | 540 | - | 690 | - | - | - | - | - | - | - | 19 | - | 50 | 40 | - | 30 | - | - | - | 75 | - | 65 | - | - | - | 45 | - | - | - | - | - | - | - | 0.2 | - | 0.6 | 1.1 | 1.7 | 0.025 | 0.01 | - | 0.03 | - | 0.3 | - | 0.3 | - | 0.8 | 0.1 | 0.02 | - | - | 0.05 | - | 0.2 | - | 0.02 | - | - | - | - | 0.48 | - | Nb +Ti+V = 0.22 max Cr+Cu+Mo = 0.45 max Al / N > 2 | -
EN 10028-3 (2017) | P 420 NH | 8 - 80 | > 40 ≤ 60 | 40 | 60 | PV MS | N / NR | WELDABLE FINE GRAIN STEELS FOR PRESSURE PURPOSES | 395 | - | 540 | - | 690 | - | - | - | - | - | - | - | 19 | - | 50 | 40 | - | 30 | - | - | - | 75 | - | 65 | - | - | - | 45 | - | - | - | - | - | - | - | 0.2 | - | 0.6 | 1.1 | 1.7 | 0.025 | 0.01 | - | 0.03 | - | 0.3 | - | 0.3 | - | 0.8 | 0.1 | 0.02 | - | - | 0.05 | - | 0.2 | - | 0.02 | - | - | - | - | 0.48 | - | Nb +Ti+V = 0.22 max Cr+Cu+Mo = 0.45 max Al / N > 2 | -
EN 10028-3 (2017) | P 420 NH | 8 - 80 | > 60 ≤ 100 | 60 | 100 | PV MS | N / NR | WELDABLE FINE GRAIN STEELS FOR PRESSURE PURPOSES | 370 | - | 515 | - | 665 | - | - | - | - | - | - | - | 19 | - | 50 | 40 | - | 30 | - | - | - | 75 | - | 65 | - | - | - | 45 | - | - | - | - | - | - | - | 0.2 | - | 0.6 | 1.1 | 1.7 | 0.025 | 0.01 | - | 0.03 | - | 0.3 | - | 0.3 | - | 0.8 | 0.1 | 0.02 | - | - | 0.05 | - | 0.2 | - | 0.02 | - | - | - | - | 0.48 | - | Nb +Ti+V = 0.22 max Cr+Cu+Mo = 0.45 max Al / N > 2 | -
EN 10028-3 (2017) | P 420 NH | 8 - 80 | > 100 ≤ 150 | 100 | 150 | PV MS | N / NR | WELDABLE FINE GRAIN STEELS FOR PRESSURE PURPOSES | 350 | - | 500 | - | 650 | - | - | - | - | - | - | - | 19 | - | 50 | 40 | - | 30 | - | - | - | 75 | - | 65 | - | - | - | 45 | - | - | - | - | - | - | - | 0.2 | - | 0.6 | 1.1 | 1.7 | 0.025 | 0.01 | - | 0.03 | - | 0.3 | - | 0.3 | - | 0.8 | 0.1 | 0.02 | - | - | 0.05 | - | 0.2 | - | 0.02 | - | - | - | - | 0.52 | - | Nb +Ti+V = 0.22 max Cr+Cu+Mo = 0.45 max Al / N > 2 | -
EN 10028-3 (2017) | P 420 NH | 8 - 80 | > 150 ≤ 250 | 150 | 250 | PV MS | N / NR | WELDABLE FINE GRAIN STEELS FOR PRESSURE PURPOSES | 340 | - | 490 | - | 640 | - | - | - | - | - | - | - | 19 | - | 50 | 40 | - | 30 | - | - | - | 75 | - | 65 | - | - | - | 45 | - | - | - | - | - | - | - | 0.2 | - | 0.6 | 1.1 | 1.7 | 0.025 | 0.01 | - | 0.03 | - | 0.3 | - | 0.3 | - | 0.8 | 0.1 | 0.02 | - | - | 0.05 | - | 0.2 | - | 0.02 | - | - | - | - | 0.52 | - | Nb +Ti+V = 0.22 max Cr+Cu+Mo = 0.45 max Al / N > 2 | -
EN 10028-3 (2017) | P 420 NL1 | 8 - 80 | ≤ 16 | 0 | 16 | PV MS | N | FLAT PRODUCTS MADE OF STEELS FOR PRESSURE PURPOSE - PART 3 : WELDABLE FINE GRAIN STEELS, NORMALIZED | 420 | - | 540 | - | 690 | - | - | - | - | - | - | - | 19 | - | 60 | 50 | - | 35 | - | 27 | - | 80 | - | 70 | - | - | - | 50 | - | - | 40 | 30 | - | - | - | 0.2 | - | 0.6 | 1.1 | 1.7 | 0.025 | 0.008 | - | 0.03 | - | 0.3 | - | 0.3 | - | 0.8 | 0.1 | 0.02 | - | - | 0.05 | - | 0.2 | - | 0.02 | - | - | - | - | 0.48 | - | Nb +Ti+V = 0.22 max Cr+Cu+Mo = 0.45 max Al / N > 2 | Avalues may be agreed at the time of enquiry and order
EN 10028-3 (2017) | P 420 NL1 | 8 - 80 | > 16 ≤ 40 | 16 | 40 | PV MS | N | FLAT PRODUCTS MADE OF STEELS FOR PRESSURE PURPOSE - PART 3 : WELDABLE FINE GRAIN STEELS, NORMALIZED | 405 | - | 540 | - | 690 | - | - | - | - | - | - | - | 19 | - | 60 | 50 | - | 35 | - | 27 | - | 80 | - | 70 | - | - | - | 50 | - | - | 40 | 30 | - | - | - | 0.2 | - | 0.6 | 1.1 | 1.7 | 0.025 | 0.008 | - | 0.03 | - | 0.3 | - | 0.3 | - | 0.8 | 0.1 | 0.02 | - | - | 0.05 | - | 0.2 | - | 0.02 | - | - | - | - | 0.48 | - | Nb +Ti+V = 0.22 max Cr+Cu+Mo = 0.45 max Al / N > 2 | Avalues may be agreed at the time of enquiry and order
EN 10028-3 (2017) | P 420 NL1 | 8 - 80 | > 40 ≤ 60 | 40 | 60 | PV MS | N | FLAT PRODUCTS MADE OF STEELS FOR PRESSURE PURPOSE - PART 3 : WELDABLE FINE GRAIN STEELS, NORMALIZED | 395 | - | 540 | - | 690 | - | - | - | - | - | - | - | 19 | - | 60 | 50 | - | 35 | - | 27 | - | 80 | - | 70 | - | - | - | 50 | - | - | 40 | 30 | - | - | - | 0.2 | - | 0.6 | 1.1 | 1.7 | 0.025 | 0.008 | - | 0.03 | - | 0.3 | - | 0.3 | - | 0.8 | 0.1 | 0.02 | - | - | 0.05 | - | 0.2 | - | 0.02 | - | - | - | - | 0.48 | - | Nb +Ti+V = 0.22 max Cr+Cu+Mo = 0.45 max Al / N > 2 | Avalues may be agreed at the time of enquiry and order
EN 10028-3 (2017) | P 420 NL1 | 8 - 80 | > 60 ≤ 100 | 60 | 100 | PV MS | N | FLAT PRODUCTS MADE OF STEELS FOR PRESSURE PURPOSE - PART 3 : WELDABLE FINE GRAIN STEELS, NORMALIZED | 370 | - | 515 | - | 665 | - | - | - | - | - | - | - | 19 | - | 60 | 50 | - | 35 | - | 27 | - | 80 | - | 70 | - | - | - | 50 | - | - | 40 | 30 | - | - | - | 0.2 | - | 0.6 | 1.1 | 1.7 | 0.025 | 0.008 | - | 0.03 | - | 0.3 | - | 0.3 | - | 0.8 | 0.1 | 0.02 | - | - | 0.05 | - | 0.2 | - | 0.02 | - | - | - | - | 0.48 | - | Nb +Ti+V = 0.22 max Cr+Cu+Mo = 0.45 max Al / N > 2 | Avalues may be agreed at the time of enquiry and order
EN 10028-3 (2017) | P 420 NL1 | 8 - 80 | > 100 ≤ 150 | 100 | 150 | PV MS | N | FLAT PRODUCTS MADE OF STEELS FOR PRESSURE PURPOSE - PART 3 : WELDABLE FINE GRAIN STEELS, NORMALIZED | 350 | - | 500 | - | 650 | - | - | - | - | - | - | - | 19 | - | 60 | 50 | - | 35 | - | 27 | - | 80 | - | 70 | - | - | - | 50 | - | - | 40 | 30 | - | - | - | 0.2 | - | 0.6 | 1.1 | 1.7 | 0.025 | 0.008 | - | 0.03 | - | 0.3 | - | 0.3 | - | 0.8 | 0.1 | 0.02 | - | - | 0.05 | - | 0.2 | - | 0.02 | - | - | - | - | 0.52 | - | Nb +Ti+V = 0.22 max Cr+Cu+Mo = 0.45 max Al / N > 2 | Avalues may be agreed at the time of enquiry and order
EN 10028-3 (2017) | P 420 NL1 | 8 - 80 | > 150 ≤ 250 | 150 | 250 | PV MS | N | FLAT PRODUCTS MADE OF STEELS FOR PRESSURE PURPOSE - PART 3 : WELDABLE FINE GRAIN STEELS, NORMALIZED | 340 | - | 490 | - | 640 | - | - | - | - | - | - | - | 19 | - | 60 | 50 | - | 35 | - | 27 | - | 80 | - | 70 | - | - | - | 50 | - | - | 40 | 30 | - | - | - | 0.2 | - | 0.6 | 1.1 | 1.7 | 0.025 | 0.008 | - | 0.03 | - | 0.3 | - | 0.3 | - | 0.8 | 0.1 | 0.02 | - | - | 0.05 | - | 0.2 | - | 0.02 | - | - | - | - | 0.52 | - | Nb +Ti+V = 0.22 max Cr+Cu+Mo = 0.45 max Al / N > 2 | Avalues may be agreed at the time of enquiry and order
EN 10028-3 (2017) | P 420 NL2 | 8 - 80 | ≤ 16 | 0 | 16 | PV MS | N | FLAT PRODUCTS MADE OF STEELS FOR PRESSURE PURPOSE - PART 3 : WELDABLE FINE GRAIN STEELS, NORMALIZED | 420 | - | 540 | - | 690 | - | - | - | - | - | - | - | 19 | - | 70 | 60 | - | 40 | - | 30 | 27 | 85 | - | 75 | - | - | - | 55 | - | - | 45 | 42 | - | - | - | 0.2 | - | 0.6 | 1.1 | 1.7 | 0.02 | 0.005 | - | 0.03 | - | 0.3 | - | 0.3 | - | 0.8 | 0.1 | 0.02 | - | - | 0.05 | - | 0.2 | - | 0.02 | - | - | - | - | 0.48 | - | Nb +Ti+V = 0.22 max Cr+Cu+Mo = 0.45 max Al / N > 2 | Avalues may be agreed at the time of enquiry and order
EN 10028-3 (2017) | P 420 NL2 | 8 - 80 | > 16 ≤ 40 | 16 | 40 | PV MS | N | FLAT PRODUCTS MADE OF STEELS FOR PRESSURE PURPOSE - PART 3 : WELDABLE FINE GRAIN STEELS, NORMALIZED | 405 | - | 540 | - | 690 | - | - | - | - | - | - | - | 19 | - | 70 | 60 | - | 40 | - | 30 | 27 | 85 | - | 75 | - | - | - | 55 | - | - | 45 | 42 | - | - | - | 0.2 | - | 0.6 | 1.1 | 1.7 | 0.02 | 0.005 | - | 0.03 | - | 0.3 | - | 0.3 | - | 0.8 | 0.1 | 0.02 | - | - | 0.05 | - | 0.2 | - | 0.02 | - | - | - | - | 0.48 | - | Nb +Ti+V = 0.22 max Cr+Cu+Mo = 0.45 max Al / N > 2 | Avalues may be agreed at the time of enquiry and order
EN 10028-3 (2017) | P 420 NL2 | 8 - 80 | > 40 ≤ 60 | 40 | 60 | PV MS | N | FLAT PRODUCTS MADE OF STEELS FOR PRESSURE PURPOSE - PART 3 : WELDABLE FINE GRAIN STEELS, NORMALIZED | 395 | - | 540 | - | 690 | - | - | - | - | - | - | - | 19 | - | 70 | 60 | - | 40 | - | 30 | 27 | 85 | - | 75 | - | - | - | 55 | - | - | 45 | 42 | - | - | - | 0.2 | - | 0.6 | 1.1 | 1.7 | 0.02 | 0.005 | - | 0.03 | - | 0.3 | - | 0.3 | - | 0.8 | 0.1 | 0.02 | - | - | 0.05 | - | 0.2 | - | 0.02 | - | - | - | - | 0.48 | - | Nb +Ti+V = 0.22 max Cr+Cu+Mo = 0.45 max Al / N > 2 | Avalues may be agreed at the time of enquiry and order
EN 10028-3 (2017) | P 420 NL2 | 8 - 80 | > 60 ≤ 100 | 60 | 100 | PV MS | N | FLAT PRODUCTS MADE OF STEELS FOR PRESSURE PURPOSE - PART 3 : WELDABLE FINE GRAIN STEELS, NORMALIZED | 370 | - | 515 | - | 665 | - | - | - | - | - | - | - | 19 | - | 70 | 60 | - | 40 | - | 30 | 27 | 85 | - | 75 | - | - | - | 55 | - | - | 45 | 42 | - | - | - | 0.2 | - | 0.6 | 1.1 | 1.7 | 0.02 | 0.005 | - | 0.03 | - | 0.3 | - | 0.3 | - | 0.8 | 0.1 | 0.02 | - | - | 0.05 | - | 0.2 | - | 0.02 | - | - | - | - | 0.48 | - | Nb +Ti+V = 0.22 max Cr+Cu+Mo = 0.45 max Al / N > 2 | Avalues may be agreed at the time of enquiry and order
EN 10028-3 (2017) | P 420 NL2 | 8 - 80 | > 100 ≤ 150 | 100 | 150 | PV MS | N | FLAT PRODUCTS MADE OF STEELS FOR PRESSURE PURPOSE - PART 3 : WELDABLE FINE GRAIN STEELS, NORMALIZED | 350 | - | 500 | - | 650 | - | - | - | - | - | - | - | 19 | - | 70 | 60 | - | 40 | - | 30 | 27 | 85 | - | 75 | - | - | - | 55 | - | - | 45 | 42 | - | - | - | 0.2 | - | 0.6 | 1.1 | 1.7 | 0.02 | 0.005 | - | 0.03 | - | 0.3 | - | 0.3 | - | 0.8 | 0.1 | 0.02 | - | - | 0.05 | - | 0.2 | - | 0.02 | - | - | - | - | 0.52 | - | Nb +Ti+V = 0.22 max Cr+Cu+Mo = 0.45 max Al / N > 2 | Avalues may be agreed at the time of enquiry and order
EN 10028-3 (2017) | P 420 NL2 | 8 - 80 | > 150 ≤ 250 | 150 | 250 | PV MS | N | FLAT PRODUCTS MADE OF STEELS FOR PRESSURE PURPOSE - PART 3 : WELDABLE FINE GRAIN STEELS, NORMALIZED | 340 | - | 490 | - | 640 | - | - | - | - | - | - | - | 19 | - | 70 | 60 | - | 40 | - | 30 | 27 | 85 | - | 75 | - | - | - | 55 | - | - | 45 | 42 | - | - | - | 0.2 | - | 0.6 | 1.1 | 1.7 | 0.02 | 0.005 | - | 0.03 | - | 0.3 | - | 0.3 | - | 0.8 | 0.1 | 0.02 | - | - | 0.05 | - | 0.2 | - | 0.02 | - | - | - | - | 0.52 | - | Nb +Ti+V = 0.22 max Cr+Cu+Mo = 0.45 max Al / N > 2 | Avalues may be agreed at the time of enquiry and order
EN 10028-3 (2017) | P 460 NH | 8 - 40 | ≤ 16 | 0 | 16 | PV HS | N / NR | FLAT PRODUCTS MADE OF STEELS FOR PRESSURE PURPOSE - PART 3 : WELDABLE FINE GRAIN STEELS, NORMALIZED | 460 | - | 570 | - | 730 | - | - | - | - | - | - | - | 16 | - | 50 | 40 | - | 30 | - | - | - | 75 | - | 65 | - | - | - | 45 | - | - | - | - | - | - | - | 0.2 | - | 0.6 | 1.1 | 1.7 | 0.025 | 0.01 | - | 0.03 | - | 0.7 | - | 0.3 | - | 0.8 | 0.1 | 0.02 | - | - | 0.05 | - | 0.2 | - | 0.025 | - | - | - | - | 0.53 | - | Nb +Ti+V = 0.22 max Cr+Cu+Mo = 0.45 max Al/N ≥2 min Ni/Cu ≥ 0.5 if Cu ≥ 0.30 | Avalues may be agreed at the time of enquiry and order
EN 10028-3 (2017) | P 460 NH | 8 - 40 | > 16 ≤ 40 | 16 | 40 | PV HS | N / NR | FLAT PRODUCTS MADE OF STEELS FOR PRESSURE PURPOSE - PART 3 : WELDABLE FINE GRAIN STEELS, NORMALIZED | 445 | - | 570 | - | 720 | - | - | - | - | - | - | - | 16 | - | 50 | 40 | - | 30 | - | - | - | 75 | - | 65 | - | - | - | 45 | - | - | - | - | - | - | - | 0.2 | - | 0.6 | 1.1 | 1.7 | 0.025 | 0.01 | - | 0.03 | - | 0.7 | - | 0.3 | - | 0.8 | 0.1 | 0.02 | - | - | 0.05 | - | 0.2 | - | 0.025 | - | - | - | - | 0.53 | - | Nb +Ti+V = 0.22 max Cr+Cu+Mo = 0.45 max Al/N ≥2 min Ni/Cu ≥ 0.5 if Cu ≥ 0.30 | Avalues may be agreed at the time of enquiry and order
EN 10028-3 (2017) | P 460 NH | 8 - 40 | > 40 ≤ 60 | 40 | 60 | PV HS | N / NR | FLAT PRODUCTS MADE OF STEELS FOR PRESSURE PURPOSE - PART 3 : WELDABLE FINE GRAIN STEELS, NORMALIZED | 430 | - | 570 | - | 720 | - | - | - | - | - | - | - | 16 | - | 50 | 40 | - | 30 | - | - | - | 75 | - | 65 | - | - | - | 45 | - | - | - | - | - | - | - | 0.2 | - | 0.6 | 1.1 | 1.7 | 0.025 | 0.01 | - | 0.03 | - | 0.7 | - | 0.3 | - | 0.8 | 0.1 | 0.02 | - | - | 0.05 | - | 0.2 | - | 0.025 | - | - | - | - | 0.53 | - | Nb +Ti+V = 0.22 max Cr+Cu+Mo = 0.45 max Al/N ≥2 min Ni/Cu ≥ 0.5 if Cu ≥ 0.30 | Avalues may be agreed at the time of enquiry and order
EN 10028-3 (2017) | P 460 NH | 8 - 40 | > 60 ≤ 100 | 60 | 100 | PV HS | N / NR | FLAT PRODUCTS MADE OF STEELS FOR PRESSURE PURPOSE - PART 3 : WELDABLE FINE GRAIN STEELS, NORMALIZED | 400 | - | 540 | - | 710 | - | - | - | - | - | - | - | 16 | - | 50 | 40 | - | 30 | - | - | - | 75 | - | 65 | - | - | - | 45 | - | - | - | - | - | - | - | 0.2 | - | 0.6 | 1.1 | 1.7 | 0.025 | 0.01 | - | 0.03 | - | 0.7 | - | 0.3 | - | 0.8 | 0.1 | 0.02 | - | - | 0.05 | - | 0.2 | - | 0.025 | - | - | - | - | 0.53 | - | Nb +Ti+V = 0.22 max Cr+Cu+Mo = 0.45 max Al/N ≥2 min Ni/Cu ≥ 0.5 if Cu ≥ 0.30 | Avalues may be agreed at the time of enquiry and order
EN 10028-3 (2017) | P 460 NH | 8 - 40 | > 100 ≤ 150 | 100 | 150 | PV HS | N / NR | FLAT PRODUCTS MADE OF STEELS FOR PRESSURE PURPOSE - PART 3 : WELDABLE FINE GRAIN STEELS, NORMALIZED | 380 | - | 520 | - | 690 | - | - | - | - | - | - | - | 16 | - | 50 | 40 | - | 30 | - | - | - | 75 | - | 65 | - | - | - | 45 | - | - | - | - | - | - | - | 0.2 | - | 0.6 | 1.1 | 1.7 | 0.025 | 0.01 | - | 0.03 | - | 0.7 | - | 0.3 | - | 0.8 | 0.1 | 0.02 | - | - | 0.05 | - | 0.2 | - | 0.025 | - | - | - | - | 0.54 | - | Nb +Ti+V = 0.22 max Cr+Cu+Mo = 0.45 max Al/N ≥2 min Ni/Cu ≥ 0.5 if Cu ≥ 0.30 | Avalues may be agreed at the time of enquiry and order
EN 10028-3 (2017) | P 460 NH | 8 - 40 | > 150 ≤ 250 | 150 | 250 | PV HS | N / NR | FLAT PRODUCTS MADE OF STEELS FOR PRESSURE PURPOSE - PART 3 : WELDABLE FINE GRAIN STEELS, NORMALIZED | 370 | - | 510 | - | 690 | - | - | - | - | - | - | - | 16 | - | 50 | 40 | - | 30 | - | - | - | 75 | - | 65 | - | - | - | 45 | - | - | - | - | - | - | - | 0.2 | - | 0.6 | 1.1 | 1.7 | 0.025 | 0.01 | - | 0.03 | - | 0.7 | - | 0.3 | - | 0.8 | 0.1 | 0.02 | - | - | 0.05 | - | 0.2 | - | 0.025 | - | - | - | - | 0.54 | - | Nb +Ti+V = 0.22 max Cr+Cu+Mo = 0.45 max Al/N ≥2 min Ni/Cu ≥ 0.5 if Cu ≥ 0.30 | Avalues may be agreed at the time of enquiry and order
EN 10028-3 (2017) | P 460 NL1 | 8 - 40 | ≤ 16 | 0 | 16 | PV HS | N | FLAT PRODUCTS MADE OF STEELS FOR PRESSURE PURPOSE - PART 3 : WELDABLE FINE GRAIN STEELS, NORMALIZED | 460 | - | 570 | - | 730 | - | - | - | - | - | - | - | 16 | - | 60 | 50 | - | 35 | - | 27 | - | 80 | - | 70 | - | - | - | 50 | - | - | 40 | 30 | - | - | - | 0.2 | - | 0.6 | 1.1 | 1.7 | 0.025 | 0.008 | - | 0.03 | - | 0.7 | - | 0.3 | - | 0.8 | 0.1 | 0.02 | - | - | 0.05 | - | 0.2 | - | 0.025 | - | - | - | - | 0.53 | - | Nb +Ti+V = 0.22 max Cr+Cu+Mo = 0.45 max Al/N ≥2 min Ni/Cu ≥ 0.5 if Cu ≥ 0.30 | Avalues may be agreed at the time of enquiry and order
EN 10028-3 (2017) | P 460 NL1 | 8 - 40 | > 16 ≤ 40 | 16 | 40 | PV HS | N | FLAT PRODUCTS MADE OF STEELS FOR PRESSURE PURPOSE - PART 3 : WELDABLE FINE GRAIN STEELS, NORMALIZED | 445 | - | 570 | - | 720 | - | - | - | - | - | - | - | 16 | - | 60 | 50 | - | 35 | - | 27 | - | 80 | - | 70 | - | - | - | 50 | - | - | 40 | 30 | - | - | - | 0.2 | - | 0.6 | 1.1 | 1.7 | 0.025 | 0.008 | - | 0.03 | - | 0.7 | - | 0.3 | - | 0.8 | 0.1 | 0.02 | - | - | 0.05 | - | 0.2 | - | 0.025 | - | - | - | - | 0.53 | - | Nb +Ti+V = 0.22 max Cr+Cu+Mo = 0.45 max Al/N ≥2 min Ni/Cu ≥ 0.5 if Cu ≥ 0.30 | Avalues may be agreed at the time of enquiry and order
EN 10028-3 (2017) | P 460 NL1 | 8 - 40 | > 40 ≤ 60 | 40 | 60 | PV HS | N | FLAT PRODUCTS MADE OF STEELS FOR PRESSURE PURPOSE - PART 3 : WELDABLE FINE GRAIN STEELS, NORMALIZED | 430 | - | 570 | - | 720 | - | - | - | - | - | - | - | 16 | - | 60 | 50 | - | 35 | - | 27 | - | 80 | - | 70 | - | - | - | 50 | - | - | 40 | 30 | - | - | - | 0.2 | - | 0.6 | 1.1 | 1.7 | 0.025 | 0.008 | - | 0.03 | - | 0.7 | - | 0.3 | - | 0.8 | 0.1 | 0.02 | - | - | 0.05 | - | 0.2 | - | 0.025 | - | - | - | - | 0.53 | - | Nb +Ti+V = 0.22 max Cr+Cu+Mo = 0.45 max Al/N ≥2 min Ni/Cu ≥ 0.5 if Cu ≥ 0.30 | Avalues may be agreed at the time of enquiry and order
EN 10028-3 (2017) | P 460 NL1 | 8 - 40 | > 60 ≤ 100 | 60 | 100 | PV HS | N | FLAT PRODUCTS MADE OF STEELS FOR PRESSURE PURPOSE - PART 3 : WELDABLE FINE GRAIN STEELS, NORMALIZED | 400 | - | 540 | - | 710 | - | - | - | - | - | - | - | 16 | - | 60 | 50 | - | 35 | - | 27 | - | 80 | - | 70 | - | - | - | 50 | - | - | 40 | 30 | - | - | - | 0.2 | - | 0.6 | 1.1 | 1.7 | 0.025 | 0.008 | - | 0.03 | - | 0.7 | - | 0.3 | - | 0.8 | 0.1 | 0.02 | - | - | 0.05 | - | 0.2 | - | 0.025 | - | - | - | - | 0.53 | - | Nb +Ti+V = 0.22 max Cr+Cu+Mo = 0.45 max Al/N ≥2 min Ni/Cu ≥ 0.5 if Cu ≥ 0.30 | Avalues may be agreed at the time of enquiry and order
EN 10028-3 (2017) | P 460 NL1 | 8 - 40 | > 100 ≤ 150 | 100 | 150 | PV HS | N | FLAT PRODUCTS MADE OF STEELS FOR PRESSURE PURPOSE - PART 3 : WELDABLE FINE GRAIN STEELS, NORMALIZED | 380 | - | 520 | - | 690 | - | - | - | - | - | - | - | 16 | - | 60 | 50 | - | 35 | - | 27 | - | 80 | - | 70 | - | - | - | 50 | - | - | 40 | 30 | - | - | - | 0.2 | - | 0.6 | 1.1 | 1.7 | 0.025 | 0.008 | - | 0.03 | - | 0.7 | - | 0.3 | - | 0.8 | 0.1 | 0.02 | - | - | 0.05 | - | 0.2 | - | 0.025 | - | - | - | - | 0.54 | - | Nb +Ti+V = 0.22 max Cr+Cu+Mo = 0.45 max Al/N ≥2 min Ni/Cu ≥ 0.5 if Cu ≥ 0.30 | Avalues may be agreed at the time of enquiry and order
EN 10028-3 (2017) | P 460 NL1 | 8 - 40 | > 150 ≤ 250 | 150 | 250 | PV HS | N | FLAT PRODUCTS MADE OF STEELS FOR PRESSURE PURPOSE - PART 3 : WELDABLE FINE GRAIN STEELS, NORMALIZED | 370 | - | 510 | - | 690 | - | - | - | - | - | - | - | 16 | - | 60 | 50 | - | 35 | - | 27 | - | 80 | - | 70 | - | - | - | 50 | - | - | 40 | 30 | - | - | - | 0.2 | - | 0.6 | 1.1 | 1.7 | 0.025 | 0.008 | - | 0.03 | - | 0.7 | - | 0.3 | - | 0.8 | 0.1 | 0.02 | - | - | 0.05 | - | 0.2 | - | 0.025 | - | - | - | - | 0.54 | - | Nb +Ti+V = 0.22 max Cr+Cu+Mo = 0.45 max Al/N ≥2 min Ni/Cu ≥ 0.5 if Cu ≥ 0.30 | Avalues may be agreed at the time of enquiry and order
EN 10028-3 (2017) | P 460 NL2 | 8 - 40 | ≤ 16 | 0 | 16 | PV HS | N | FLAT PRODUCTS MADE OF STEELS FOR PRESSURE PURPOSE - PART 3 : WELDABLE FINE GRAIN STEELS, NORMALIZED | 460 | - | 570 | - | 730 | - | - | - | - | - | - | - | 16 | - | 70 | 60 | - | 40 | - | 30 | 27 | 85 | - | 75 | - | - | - | 55 | - | - | 45 | 42 | - | - | - | 0.2 | - | 0.6 | 1.1 | 1.7 | 0.02 | 0.005 | - | 0.03 | - | 0.7 | - | 0.3 | - | 0.8 | 0.1 | 0.02 | - | - | 0.05 | - | 0.2 | - | 0.025 | - | - | - | - | 0.53 | - | Nb +Ti+V = 0.22 max Cr+Cu+Mo = 0.45 max Al/N ≥2 min Ni/Cu ≥ 0.5 if Cu ≥ 0.30 | Avalues may be agreed at the time of enquiry and order
EN 10028-3 (2017) | P 460 NL2 | 8 - 40 | > 16 ≤ 40 | 16 | 40 | PV HS | N | FLAT PRODUCTS MADE OF STEELS FOR PRESSURE PURPOSE - PART 3 : WELDABLE FINE GRAIN STEELS, NORMALIZED | 445 | - | 570 | - | 720 | - | - | - | - | - | - | - | 16 | - | 70 | 60 | - | 40 | - | 30 | 27 | 85 | - | 75 | - | - | - | 55 | - | - | 45 | 42 | - | - | - | 0.2 | - | 0.6 | 1.1 | 1.7 | 0.02 | 0.005 | - | 0.03 | - | 0.7 | - | 0.3 | - | 0.8 | 0.1 | 0.02 | - | - | 0.05 | - | 0.2 | - | 0.025 | - | - | - | - | 0.53 | - | Nb +Ti+V = 0.22 max Cr+Cu+Mo = 0.45 max Al/N ≥2 min Ni/Cu ≥ 0.5 if Cu ≥ 0.30 | Avalues may be agreed at the time of enquiry and order
EN 10028-3 (2017) | P 460 NL2 | 8 - 40 | > 40 ≤ 60 | 40 | 60 | PV HS | N | FLAT PRODUCTS MADE OF STEELS FOR PRESSURE PURPOSE - PART 3 : WELDABLE FINE GRAIN STEELS, NORMALIZED | 430 | - | 570 | - | 720 | - | - | - | - | - | - | - | 16 | - | 70 | 60 | - | 40 | - | 30 | 27 | 85 | - | 75 | - | - | - | 55 | - | - | 45 | 42 | - | - | - | 0.2 | - | 0.6 | 1.1 | 1.7 | 0.02 | 0.005 | - | 0.03 | - | 0.7 | - | 0.3 | - | 0.8 | 0.1 | 0.02 | - | - | 0.05 | - | 0.2 | - | 0.025 | - | - | - | - | 0.53 | - | Nb +Ti+V = 0.22 max Cr+Cu+Mo = 0.45 max Al/N ≥2 min Ni/Cu ≥ 0.5 if Cu ≥ 0.30 | Avalues may be agreed at the time of enquiry and order
EN 10028-3 (2017) | P 460 NL2 | 8 - 40 | > 60 ≤ 100 | 60 | 100 | PV HS | N | FLAT PRODUCTS MADE OF STEELS FOR PRESSURE PURPOSE - PART 3 : WELDABLE FINE GRAIN STEELS, NORMALIZED | 400 | - | 540 | - | 710 | - | - | - | - | - | - | - | 16 | - | 70 | 60 | - | 40 | - | 30 | 27 | 85 | - | 75 | - | - | - | 55 | - | - | 45 | 42 | - | - | - | 0.2 | - | 0.6 | 1.1 | 1.7 | 0.02 | 0.005 | - | 0.03 | - | 0.7 | - | 0.3 | - | 0.8 | 0.1 | 0.02 | - | - | 0.05 | - | 0.2 | - | 0.025 | - | - | - | - | 0.53 | - | Nb +Ti+V = 0.22 max Cr+Cu+Mo = 0.45 max Al/N ≥2 min Ni/Cu ≥ 0.5 if Cu ≥ 0.30 | Avalues may be agreed at the time of enquiry and order
EN 10028-3 (2017) | P 460 NL2 | 8 - 40 | > 100 ≤ 150 | 100 | 150 | PV HS | N | FLAT PRODUCTS MADE OF STEELS FOR PRESSURE PURPOSE - PART 3 : WELDABLE FINE GRAIN STEELS, NORMALIZED | 380 | - | 520 | - | 690 | - | - | - | - | - | - | - | 16 | - | 70 | 60 | - | 40 | - | 30 | 27 | 85 | - | 75 | - | - | - | 55 | - | - | 45 | 42 | - | - | - | 0.2 | - | 0.6 | 1.1 | 1.7 | 0.02 | 0.005 | - | 0.03 | - | 0.7 | - | 0.3 | - | 0.8 | 0.1 | 0.02 | - | - | 0.05 | - | 0.2 | - | 0.025 | - | - | - | - | 0.54 | - | Nb +Ti+V = 0.22 max Cr+Cu+Mo = 0.45 max Al/N ≥2 min Ni/Cu ≥ 0.5 if Cu ≥ 0.30 | Avalues may be agreed at the time of enquiry and order
EN 10028-3 (2017) | P 460 NL2 | 8 - 40 | > 150 ≤ 250 | 150 | 250 | PV HS | N | FLAT PRODUCTS MADE OF STEELS FOR PRESSURE PURPOSE - PART 3 : WELDABLE FINE GRAIN STEELS, NORMALIZED | 370 | - | 510 | - | 690 | - | - | - | - | - | - | - | 16 | - | 70 | 60 | - | 40 | - | 30 | 27 | 85 | - | 75 | - | - | - | 55 | - | - | 45 | 42 | - | - | - | 0.2 | - | 0.6 | 1.1 | 1.7 | 0.02 | 0.005 | - | 0.03 | - | 0.7 | - | 0.3 | - | 0.8 | 0.1 | 0.02 | - | - | 0.05 | - | 0.2 | - | 0.025 | - | - | - | - | 0.54 | - | Nb +Ti+V = 0.22 max Cr+Cu+Mo = 0.45 max Al/N ≥2 min Ni/Cu ≥ 0.5 if Cu ≥ 0.30 | Avalues may be agreed at the time of enquiry and order
EN 10028-5 (2017) | P 355 M | 8 - 63 | ≤ 16 | 0 | 16 | PV HS | TMCP | WELDABLE FINE GRAIN STEELS FOR PRESSURE PURPOSES | 355 | - | 450 | - | 610 | - | - | - | - | - | - | - | 22 | - | 60 | 40 | - | 27 | - | - | - | - | - | - | - | - | - | - | - | - | - | - | - | - | - | 0.14 | - | 0.5 | - | 1.6 | 0.025 | 0.01 | - | 0.05 | - | - | - | - | - | 0.5 | 0.2 | 0.02 | - | - | 0.05 | - | 0.1 | - | 0.015 | - | - | - | - | 0.39 | - | Nb +Ti+V = 0.15 max Cr+Cu+Mo = 0.60max | -
EN 10028-5 (2017) | P 355 M | 8 - 63 | > 16 ≤ 40 | 16 | 40 | PV HS | TMCP | WELDABLE FINE GRAIN STEELS FOR PRESSURE PURPOSES | 355 | - | 450 | - | 610 | - | - | - | - | - | - | - | 22 | - | - | - | - | - | - | - | - | - | - | - | - | - | - | - | - | - | - | - | - | - | - | 0.14 | - | 0.5 | - | 1.6 | 0.025 | 0.01 | - | 0.05 | - | - | - | - | - | 0.5 | 0.2 | 0.02 | - | - | 0.05 | - | 0.1 | - | 0.015 | - | - | - | - | 0.39 | - | Nb +Ti+V = 0.15 max Cr+Cu+Mo = 0.60max | -
EN 10028-5 (2017) | P 355 M | 8 - 63 | > 40 ≤ 63 | 40 | 63 | PV HS | TMCP | WELDABLE FINE GRAIN STEELS FOR PRESSURE PURPOSES | 345 | - | 450 | - | 610 | - | - | - | - | - | - | - | 22 | - | - | - | - | - | - | - | - | - | - | - | - | - | - | - | - | - | - | - | - | - | - | 0.14 | - | 0.5 | - | 1.6 | 0.025 | 0.01 | - | 0.05 | - | - | - | - | - | 0.5 | 0.2 | 0.02 | - | - | 0.05 | - | 0.1 | - | 0.015 | - | - | - | - | 0.4 | - | Nb +Ti+V = 0.15 max Cr+Cu+Mo = 0.60max | -
EN 10028-5 (2017) | P 355 ML1 | 8 - 63 | ≤ 16 | 0 | 16 | PV HS | TMCP | WELDABLE FINE GRAIN STEELS FOR PRESSURE PURPOSES | 355 | - | 450 | - | 610 | - | - | - | - | - | - | - | 22 | - | - | 60 | - | 40 | - | 27 | - | - | - | - | - | - | - | - | - | - | - | - | - | - | - | 0.14 | - | 0.5 | - | 1.6 | 0.02 | 0.008 | - | 0.05 | - | - | - | - | - | 0.5 | 0.2 | 0.02 | - | - | 0.05 | - | 0.1 | - | 0.015 | - | - | - | - | 0.39 | - | Nb +Ti+V = 0.15 max Cr+Cu+Mo = 0.60max | -
EN 10028-5 (2017) | P 355 ML1 | 8 - 63 | > 16 ≤ 40 | 16 | 40 | PV HS | TMCP | WELDABLE FINE GRAIN STEELS FOR PRESSURE PURPOSES | 355 | - | 450 | - | 610 | - | - | - | - | - | - | - | 22 | - | - | - | - | - | - | - | - | - | - | - | - | - | - | - | - | - | - | - | - | - | - | 0.14 | - | 0.5 | - | 1.6 | 0.02 | 0.008 | - | 0.05 | - | - | - | - | - | 0.5 | 0.2 | 0.02 | - | - | 0.05 | - | 0.1 | - | 0.015 | - | - | - | - | 0.39 | - | Nb +Ti+V = 0.15 max Cr+Cu+Mo = 0.60max | -
EN 10028-5 (2017) | P 355 ML1 | 8 - 63 | > 40 ≤ 63 | 40 | 63 | PV HS | TMCP | WELDABLE FINE GRAIN STEELS FOR PRESSURE PURPOSES | 345 | - | 450 | - | 610 | - | - | - | - | - | - | - | 22 | - | - | - | - | - | - | - | - | - | - | - | - | - | - | - | - | - | - | - | - | - | - | 0.14 | - | 0.5 | - | 1.6 | 0.02 | 0.008 | - | 0.05 | - | - | - | - | - | 0.5 | 0.2 | 0.02 | - | - | 0.05 | - | 0.1 | - | 0.015 | - | - | - | - | 0.4 | - | Nb +Ti+V = 0.15 max Cr+Cu+Mo = 0.60max | -
EN 10028-5 (2017) | P 355 ML2 | 8 - 63 | ≤ 16 | 0 | 16 | PV HS | TMCP | WELDABLE FINE GRAIN STEELS FOR PRESSURE PURPOSES | 355 | - | 450 | - | 610 | - | - | - | - | - | - | - | 22 | - | - | 80 | - | 60 | - | 40 | 27 | - | - | - | - | - | - | - | - | - | - | - | - | - | - | 0.14 | - | 0.5 | - | 1.6 | 0.02 | 0.005 | - | 0.05 | - | - | - | - | - | 0.5 | 0.2 | 0.02 | - | - | 0.05 | - | 0.1 | - | 0.015 | - | - | - | - | 0.39 | - | Nb +Ti+V = 0.15 max Cr+Cu+Mo = 0.60max | -
EN 10028-5 (2017) | P 355 ML2 | 8 - 63 | > 16 ≤ 40 | 16 | 40 | PV HS | TMCP | WELDABLE FINE GRAIN STEELS FOR PRESSURE PURPOSES | 355 | - | 450 | - | 610 | - | - | - | - | - | - | - | 22 | - | - | - | - | - | - | - | - | - | - | - | - | - | - | - | - | - | - | - | - | - | - | 0.14 | - | 0.5 | - | 1.6 | 0.02 | 0.005 | - | 0.05 | - | - | - | - | - | 0.5 | 0.2 | 0.02 | - | - | 0.05 | - | 0.1 | - | 0.015 | - | - | - | - | 0.39 | - | Nb +Ti+V = 0.15 max Cr+Cu+Mo = 0.60max | -
EN 10028-5 (2017) | P 355 ML2 | 8 - 63 | > 40 ≤ 63 | 40 | 63 | PV HS | TMCP | WELDABLE FINE GRAIN STEELS FOR PRESSURE PURPOSES | 345 | - | 450 | - | 610 | - | - | - | - | - | - | - | 22 | - | - | - | - | - | - | - | - | - | - | - | - | - | - | - | - | - | - | - | - | - | - | 0.14 | - | 0.5 | - | 1.6 | 0.02 | 0.005 | - | 0.05 | - | - | - | - | - | 0.5 | 0.2 | 0.02 | - | - | 0.05 | - | 0.1 | - | 0.015 | - | - | - | - | 0.4 | - | Nb +Ti+V = 0.15 max Cr+Cu+Mo = 0.60max | -
EN 10028-5 (2017) | P 420 M | 8 - 63 | ≤ 16 | 0 | 16 | PV HS | TMCP | WELDABLE FINE GRAIN STEELS FOR PRESSURE PURPOSES | 420 | - | 500 | - | 660 | - | - | - | - | - | - | - | 19 | - | 60 | 40 | - | 27 | - | - | - | - | - | - | - | - | - | - | - | - | - | - | - | - | - | 0.16 | - | 0.5 | - | 1.7 | 0.025 | 0.01 | - | 0.05 | - | - | - | - | - | 0.5 | 0.2 | 0.02 | - | - | 0.05 | - | 0.1 | - | 0.015 | - | - | - | - | 0.43 | - | Nb +Ti+V = 0.15 max Cr+Cu+Mo = 0.60max | -
EN 10028-5 (2017) | P 420 M | 8 - 63 | > 16 ≤ 40 | 16 | 40 | PV HS | TMCP | WELDABLE FINE GRAIN STEELS FOR PRESSURE PURPOSES | 400 | - | 500 | - | 660 | - | - | - | - | - | - | - | 19 | - | - | - | - | - | - | - | - | - | - | - | - | - | - | - | - | - | - | - | - | - | - | 0.16 | - | 0.5 | - | 1.7 | 0.025 | 0.01 | - | 0.05 | - | - | - | - | - | 0.5 | 0.2 | 0.02 | - | - | 0.05 | - | 0.1 | - | 0.015 | - | - | - | - | 0.45 | - | Nb +Ti+V = 0.15 max Cr+Cu+Mo = 0.60max | -
EN 10028-5 (2017) | P 420 M | 8 - 63 | > 40 ≤ 63 | 40 | 63 | PV HS | TMCP | WELDABLE FINE GRAIN STEELS FOR PRESSURE PURPOSES | 390 | - | 500 | - | 660 | - | - | - | - | - | - | - | 19 | - | - | - | - | - | - | - | - | - | - | - | - | - | - | - | - | - | - | - | - | - | - | 0.16 | - | 0.5 | - | 1.7 | 0.025 | 0.01 | - | 0.05 | - | - | - | - | - | 0.5 | 0.2 | 0.02 | - | - | 0.05 | - | 0.1 | - | 0.015 | - | - | - | - | 0.46 | - | Nb +Ti+V = 0.15 max Cr+Cu+Mo = 0.60max | -
EN 10028-5 (2017) | P 420 ML1 | 8 - 63 | ≤ 16 | 0 | 16 | PV HS | TMCP | WELDABLE FINE GRAIN STEELS FOR PRESSURE PURPOSES | 420 | - | 500 | - | 660 | - | - | - | - | - | - | - | 19 | - | - | 60 | - | 40 | - | 27 | - | - | - | - | - | - | - | - | - | - | - | - | - | - | - | 0.16 | - | 0.5 | - | 1.7 | 0.02 | 0.008 | - | 0.05 | - | - | - | - | - | 0.5 | 0.2 | 0.02 | - | - | 0.05 | - | 0.1 | - | 0.015 | - | - | - | - | 0.43 | - | Nb +Ti+V = 0.15 max Cr+Cu+Mo = 0.60max | -
EN 10028-5 (2017) | P 420 ML1 | 8 - 63 | > 16 ≤ 40 | 16 | 40 | PV HS | TMCP | WELDABLE FINE GRAIN STEELS FOR PRESSURE PURPOSES | 400 | - | 500 | - | 660 | - | - | - | - | - | - | - | 19 | - | - | - | - | - | - | - | - | - | - | - | - | - | - | - | - | - | - | - | - | - | - | 0.16 | - | 0.5 | - | 1.7 | 0.02 | 0.008 | - | 0.05 | - | - | - | - | - | 0.5 | 0.2 | 0.02 | - | - | 0.05 | - | 0.1 | - | 0.015 | - | - | - | - | 0.45 | - | Nb +Ti+V = 0.15 max Cr+Cu+Mo = 0.60max | -
EN 10028-5 (2017) | P 420 ML1 | 8 - 63 | > 40 ≤ 63 | 40 | 63 | PV HS | TMCP | WELDABLE FINE GRAIN STEELS FOR PRESSURE PURPOSES | 390 | - | 500 | - | 660 | - | - | - | - | - | - | - | 19 | - | - | - | - | - | - | - | - | - | - | - | - | - | - | - | - | - | - | - | - | - | - | 0.16 | - | 0.5 | - | 1.7 | 0.02 | 0.008 | - | 0.05 | - | - | - | - | - | 0.5 | 0.2 | 0.02 | - | - | 0.05 | - | 0.1 | - | 0.015 | - | - | - | - | 0.46 | - | Nb +Ti+V = 0.15 max Cr+Cu+Mo = 0.60max | -
EN 10028-5 (2017) | P 420 ML2 | 8 - 63 | ≤ 16 | 0 | 16 | PV HS | TMCP | WELDABLE FINE GRAIN STEELS FOR PRESSURE PURPOSES | 420 | - | 500 | - | 660 | - | - | - | - | - | - | - | 19 | - | - | 80 | - | 60 | - | 40 | 27 | - | - | - | - | - | - | - | - | - | - | - | - | - | - | 0.16 | - | 0.5 | - | 1.7 | 0.02 | 0.005 | - | 0.05 | - | - | - | - | - | 0.5 | 0.2 | 0.02 | - | - | 0.05 | - | 0.1 | - | 0.015 | - | - | - | - | 0.43 | - | Nb +Ti+V = 0.15 max Cr+Cu+Mo = 0.60max | -
EN 10028-5 (2017) | P 420 ML2 | 8 - 63 | > 16 ≤ 40 | 16 | 40 | PV HS | TMCP | WELDABLE FINE GRAIN STEELS FOR PRESSURE PURPOSES | 400 | - | 500 | - | 660 | - | - | - | - | - | - | - | 19 | - | - | - | - | - | - | - | - | - | - | - | - | - | - | - | - | - | - | - | - | - | - | 0.16 | - | 0.5 | - | 1.7 | 0.02 | 0.005 | - | 0.05 | - | - | - | - | - | 0.5 | 0.2 | 0.02 | - | - | 0.05 | - | 0.1 | - | 0.015 | - | - | - | - | 0.45 | - | Nb +Ti+V = 0.15 max Cr+Cu+Mo = 0.60max | -
EN 10028-5 (2017) | P 420 ML2 | 8 - 63 | > 40 ≤ 63 | 40 | 63 | PV HS | TMCP | WELDABLE FINE GRAIN STEELS FOR PRESSURE PURPOSES | 390 | - | 500 | - | 660 | - | - | - | - | - | - | - | 19 | - | - | - | - | - | - | - | - | - | - | - | - | - | - | - | - | - | - | - | - | - | - | 0.16 | - | 0.5 | - | 1.7 | 0.02 | 0.005 | - | 0.05 | - | - | - | - | - | 0.5 | 0.2 | 0.02 | - | - | 0.05 | - | 0.1 | - | 0.015 | - | - | - | - | 0.46 | - | Nb +Ti+V = 0.15 max Cr+Cu+Mo = 0.60max | -
EN 10028-5 (2017) | P 460 M | 8 - 40 | ≤ 16 | 0 | 16 | PV HS | TMCP | WELDABLE FINE GRAIN STEELS FOR PRESSURE PURPOSES | 460 | - | 530 | - | 720 | - | - | - | - | - | - | - | 17 | - | 60 | 40 | - | 27 | - | - | - | - | - | - | - | - | - | - | - | - | - | - | - | - | - | 0.16 | - | 0.6 | - | 1.7 | 0.025 | 0.01 | - | 0.05 | - | - | - | - | - | 0.5 | 0.2 | 0.02 | - | - | 0.05 | - | 0.1 | - | 0.015 | - | - | - | - | 0.45 | - | Nb +Ti+V = 0.15 max Cr+Cu+Mo = 0.60max | -
EN 10028-5 (2017) | P 460 M | 8 - 40 | > 16 ≤ 40 | 16 | 40 | PV HS | TMCP | WELDABLE FINE GRAIN STEELS FOR PRESSURE PURPOSES | 440 | - | 530 | - | 720 | - | - | - | - | - | - | - | 17 | - | - | - | - | - | - | - | - | - | - | - | - | - | - | - | - | - | - | - | - | - | - | 0.16 | - | 0.6 | - | 1.7 | 0.025 | 0.01 | - | 0.05 | - | - | - | - | - | 0.5 | 0.2 | 0.02 | - | - | 0.05 | - | 0.1 | - | 0.015 | - | - | - | - | 0.46 | - | Nb +Ti+V = 0.15 max Cr+Cu+Mo = 0.60max | -
EN 10028-5 (2017) | P 460 M | 8 - 40 | > 40 ≤ 63 | 40 | 63 | PV HS | TMCP | WELDABLE FINE GRAIN STEELS FOR PRESSURE PURPOSES | 430 | - | 530 | - | 720 | - | - | - | - | - | - | - | 17 | - | - | - | - | - | - | - | - | - | - | - | - | - | - | - | - | - | - | - | - | - | - | 0.16 | - | 0.6 | - | 1.7 | 0.025 | 0.01 | - | 0.05 | - | - | - | - | - | 0.5 | 0.2 | 0.02 | - | - | 0.05 | - | 0.1 | - | 0.015 | - | - | - | - | 0.47 | - | Nb +Ti+V = 0.15 max Cr+Cu+Mo = 0.60max | -
EN 10028-5 (2017) | P 460 ML1 | 8 - 40 | ≤ 16 | 0 | 16 | PV HS | TMCP | WELDABLE FINE GRAIN STEELS FOR PRESSURE PURPOSES | 460 | - | 530 | - | 720 | - | - | - | - | - | - | - | 17 | - | - | 60 | - | 40 | - | 27 | - | - | - | - | - | - | - | - | - | - | - | - | - | - | - | 0.16 | - | 0.6 | - | 1.7 | 0.02 | 0.008 | - | 0.05 | - | - | - | - | - | 0.5 | 0.2 | 0.02 | - | - | 0.05 | - | 0.1 | - | 0.015 | - | - | - | - | 0.45 | - | Nb +Ti+V = 0.15 max Cr+Cu+Mo = 0.60max | -
EN 10028-5 (2017) | P 460 ML1 | 8 - 40 | > 16 ≤ 40 | 16 | 40 | PV HS | TMCP | WELDABLE FINE GRAIN STEELS FOR PRESSURE PURPOSES | 440 | - | 530 | - | 720 | - | - | - | - | - | - | - | 17 | - | - | - | - | - | - | - | - | - | - | - | - | - | - | - | - | - | - | - | - | - | - | 0.16 | - | 0.6 | - | 1.7 | 0.02 | 0.008 | - | 0.05 | - | - | - | - | - | 0.5 | 0.2 | 0.02 | - | - | 0.05 | - | 0.1 | - | 0.015 | - | - | - | - | 0.46 | - | Nb +Ti+V = 0.15 max Cr+Cu+Mo = 0.60max | -
EN 10028-5 (2017) | P 460 ML1 | 8 - 40 | > 40 ≤ 63 | 40 | 63 | PV HS | TMCP | WELDABLE FINE GRAIN STEELS FOR PRESSURE PURPOSES | 430 | - | 530 | - | 720 | - | - | - | - | - | - | - | 17 | - | - | - | - | - | - | - | - | - | - | - | - | - | - | - | - | - | - | - | - | - | - | 0.16 | - | 0.6 | - | 1.7 | 0.02 | 0.008 | - | 0.05 | - | - | - | - | - | 0.5 | 0.2 | 0.02 | - | - | 0.05 | - | 0.1 | - | 0.015 | - | - | - | - | 0.47 | - | Nb +Ti+V = 0.15 max Cr+Cu+Mo = 0.60max | -
EN 10028-5 (2017) | P 460 ML2 | 8 - 40 | ≤ 16 | 0 | 16 | PV HS | TMCP | WELDABLE FINE GRAIN STEELS FOR PRESSURE PURPOSES | 460 | - | 530 | - | 720 | - | - | - | - | - | - | - | 17 | - | - | 80 | - | 60 | - | 40 | 27 | - | - | - | - | - | - | - | - | - | - | - | - | - | - | 0.16 | - | 0.6 | - | 1.7 | 0.02 | 0.005 | - | 0.05 | - | - | - | - | - | 0.5 | 0.2 | 0.02 | - | - | 0.05 | - | 0.1 | - | 0.015 | - | - | - | - | 0.45 | - | Nb +Ti+V = 0.15 max Cr+Cu+Mo = 0.60max | -
EN 10028-5 (2017) | P 460 ML2 | 8 - 40 | > 16 ≤ 40 | 16 | 40 | PV HS | TMCP | WELDABLE FINE GRAIN STEELS FOR PRESSURE PURPOSES | 440 | - | 530 | - | 720 | - | - | - | - | - | - | - | 17 | - | - | - | - | - | - | - | - | - | - | - | - | - | - | - | - | - | - | - | - | - | - | 0.16 | - | 0.6 | - | 1.7 | 0.02 | 0.005 | - | 0.05 | - | - | - | - | - | 0.5 | 0.2 | 0.02 | - | - | 0.05 | - | 0.1 | - | 0.015 | - | - | - | - | 0.46 | - | Nb +Ti+V = 0.15 max Cr+Cu+Mo = 0.60max | -
EN 10028-5 (2017) | P 460 ML2 | 8 - 40 | > 40 ≤ 63 | 40 | 63 | PV HS | TMCP | WELDABLE FINE GRAIN STEELS FOR PRESSURE PURPOSES | 430 | - | 530 | - | 720 | - | - | - | - | - | - | - | 17 | - | - | - | - | - | - | - | - | - | - | - | - | - | - | - | - | - | - | - | - | - | - | 0.16 | - | 0.6 | - | 1.7 | 0.02 | 0.005 | - | 0.05 | - | - | - | - | - | 0.5 | 0.2 | 0.02 | - | - | 0.05 | - | 0.1 | - | 0.015 | - | - | - | - | 0.47 | - | Nb +Ti+V = 0.15 max Cr+Cu+Mo = 0.60max | -
EN 10120 (2008) | P 245 NB | 2 - 5 | ≤ 3 | 0 | 3 | MS | AR or N | WELDED GAS CYLINDER | 245 | - | 360 | - | 450 | - | - | - | - | - | 26 | - | - | - | - | - | - | - | - | - | - | - | - | - | - | - | - | - | - | - | - | - | - | - | - | 0.16 | - | 0.25 | 0.3 | - | 0.025 | 0.015 | - | 0.03 | - | - | - | - | - | - | - | 0.02 | - | - | 0.05 | - | - | - | 0.009 | - | - | - | - | - | - | Al/N > 2.2 | -
EN 10120 (2008) | P 245 NB | 2 - 5 | > 3 ≤ 5 | 3 | 5 | MS | AR or N | WELDED GAS CYLINDER | 245 | - | 360 | - | 450 | - | - | - | - | - | - | - | 34 | - | - | - | - | - | - | - | - | - | - | - | - | - | - | - | - | - | - | - | - | - | - | 0.16 | - | 0.25 | 0.3 | - | 0.025 | 0.015 | - | 0.03 | - | - | - | - | - | - | - | 0.02 | - | - | 0.05 | - | - | - | 0.009 | - | - | - | - | - | - | Al/N > 2.2 | -
EN 10120 (2008) | P 265 NB | 2 - 5 | ≤ 3 | 0 | 3 | MS | AR or N | WELDED GAS CYLINDER | 265 | - | 410 | - | 500 | - | - | - | - | - | 24 | - | - | - | - | - | - | - | - | - | - | - | - | - | - | - | - | - | - | - | - | - | - | - | - | 0.19 | - | 0.25 | 0.4 | - | 0.025 | 0.015 | - | 0.03 | - | - | - | - | - | - | - | 0.02 | - | - | 0.05 | - | - | - | 0.009 | - | - | - | - | - | - | Al/N > 2.2 | -
EN 10120 (2008) | P 265 NB | 2 - 5 | > 3 ≤ 5 | 3 | 5 | MS | AR or N | WELDED GAS CYLINDER | 265 | - | 410 | - | 500 | - | - | - | - | - | - | - | 32 | - | - | - | - | - | - | - | - | - | - | - | - | - | - | - | - | - | - | - | - | - | - | 0.19 | - | 0.25 | 0.4 | - | 0.025 | 0.015 | - | 0.03 | - | - | - | - | - | - | - | 0.02 | - | - | 0.05 | - | - | - | 0.009 | - | - | - | - | - | - | Al/N > 2.2 | -
EN 10120 (2008) | P 310 NB | 2 - 5 | ≤ 3 | 0 | 3 | HS | AR or N | WELDED GAS CYLINDER | 310 | - | 460 | - | 550 | - | - | - | - | - | 21 | - | - | - | - | - | - | - | - | - | - | - | - | - | - | - | - | - | - | - | - | - | - | - | - | 0.2 | - | 0.5 | 0.7 | - | 0.025 | 0.015 | - | 0.03 | - | - | - | - | - | - | - | 0.02 | - | - | 0.05 | - | - | - | 0.009 | - | - | - | - | - | - | Al/N > 2.2 | -
EN 10120 (2008) | P 310 NB | 2 - 5 | > 3 ≤ 5 | 3 | 5 | HS | AR or N | WELDED GAS CYLINDER | 310 | - | 460 | - | 550 | - | - | - | - | - | - | - | 28 | - | - | - | - | - | - | - | - | - | - | - | - | - | - | - | - | - | - | - | - | - | - | 0.2 | - | 0.5 | 0.7 | - | 0.025 | 0.015 | - | 0.03 | - | - | - | - | - | - | - | 0.02 | - | - | 0.05 | - | - | - | 0.009 | - | - | - | - | - | - | Al/N > 2.2 | -
EN 10120 (2008) | P 355 NB | 2 - 5 | ≤ 3 | 0 | 3 | HS | AR or N | WELDED GAS CYLINDER | 355 | - | 510 | - | 620 | - | - | - | - | - | 19 | - | - | - | - | - | - | - | - | - | - | - | - | - | - | - | - | - | - | - | - | - | - | - | - | 0.2 | - | 0.5 | 0.7 | - | 0.025 | 0.015 | - | 0.03 | - | - | - | - | - | - | - | 0.02 | - | - | 0.05 | - | - | - | 0.009 | - | - | - | - | - | - | Al/N > 2.2 | -
EN 10120 (2008) | P 355 NB | 2 - 5 | > 3 ≤ 5 | 3 | 5 | HS | AR or N | WELDED GAS CYLINDER | 355 | - | 510 | - | 620 | - | - | - | - | - | - | - | 24 | - | - | - | - | - | - | - | - | - | - | - | - | - | - | - | - | - | - | - | - | - | - | 0.2 | - | 0.5 | 0.7 | - | 0.025 | 0.015 | - | 0.03 | - | - | - | - | - | - | - | 0.02 | - | - | 0.05 | - | - | - | 0.009 | - | - | - | - | - | - | Al/N > 2.2 | -
EN 10225-1 (2019) | S 355 G7 + M | 8 - 55 | ≤ 16 | 0 | 16 | HS | TMCP | WELDABLE STRUCTURAL STEEL FOR FIXED OFFSHORE STRUCTURES | 355 | - | 470 | - | 630 | - | - | - | - | - | - | - | 22 | - | - | - | - | - | - | - | - | - | - | - | - | - | - | - | - | - | 50 | - | - | - | - | 0.14 | 0.15 | 0.55 | 1 | 1.65 | 0.02 | 0.01 | - | 0.025 | - | 0.3 | - | 0.25 | - | 0.7 | - | 0.015 | 0.055 | - | 0.04 | - | 0.06 | - | 0.01 | - | - | - | - | 0.39 | - | Cr + Mo + Ni + Cu = 0.9% max Nb + V = 0.06% max Nb + V + Ti - 0.08% max | A. Kandungan maksimum dari residual element yaitu 0,03 % As, 0,010 % Sb. 0,010% Pb, 0,05% Ca, dan 0,0008 %B. Nilai kandungan dari residual elements tersebut harus dilakukan pengecekan minimal setiap 5000 ton dan harus di report menjadi heat anlaysis kepada customer, jika option 7 tercantum dalam sales order ¦ B. Untuk thickness plate lebih dari 75 mm, Nilai maximum Mo menjadi 0,20 %
EN 10225-1 (2019) | S 355 G7 + M | 8 - 55 | > 16 ≤ 25 | 16 | 25 | HS | TMCP | WELDABLE STRUCTURAL STEEL FOR FIXED OFFSHORE STRUCTURES | 355 | - | 470 | - | 630 | - | - | - | - | - | - | - | 22 | - | - | - | - | - | - | - | - | - | - | - | - | - | - | - | - | - | 50 | - | - | - | - | 0.14 | 0.15 | 0.55 | 1 | 1.65 | 0.02 | 0.01 | - | 0.025 | - | 0.3 | - | 0.25 | - | 0.7 | - | 0.015 | 0.055 | - | 0.04 | - | 0.06 | - | 0.01 | - | - | - | - | 0.39 | - | Cr + Mo + Ni + Cu = 0.9% max Nb + V = 0.06% max Nb + V + Ti - 0.08% max | A. Kandungan maksimum dari residual element yaitu 0,03 % As, 0,010 % Sb. 0,010% Pb, 0,05% Ca, dan 0,0008 %B. Nilai kandungan dari residual elements tersebut harus dilakukan pengecekan minimal setiap 5000 ton dan harus di report menjadi heat anlaysis kepada customer, jika option 7 tercantum dalam sales order ¦ B. Untuk thickness plate lebih dari 75 mm, Nilai maximum Mo menjadi 0,20 %
EN 10225-1 (2019) | S 355 G7 + M | 8 - 55 | > 25 ≤ 40 | 25 | 40 | HS | TMCP | WELDABLE STRUCTURAL STEEL FOR FIXED OFFSHORE STRUCTURES | 345 | - | 470 | - | 630 | - | - | - | - | - | - | - | 22 | - | - | - | - | - | - | - | - | - | - | - | - | - | - | - | - | - | 50 | - | - | - | - | 0.14 | 0.15 | 0.55 | 1 | 1.65 | 0.02 | 0.01 | - | 0.025 | - | 0.3 | - | 0.25 | - | 0.7 | - | 0.015 | 0.055 | - | 0.04 | - | 0.06 | - | 0.01 | - | - | - | - | 0.39 | - | Cr + Mo + Ni + Cu = 0.9% max Nb + V = 0.06% max Nb + V + Ti - 0.08% max | A. Kandungan maksimum dari residual element yaitu 0,03 % As, 0,010 % Sb. 0,010% Pb, 0,05% Ca, dan 0,0008 %B. Nilai kandungan dari residual elements tersebut harus dilakukan pengecekan minimal setiap 5000 ton dan harus di report menjadi heat anlaysis kepada customer, jika option 7 tercantum dalam sales order ¦ B. Untuk thickness plate lebih dari 75 mm, Nilai maximum Mo menjadi 0,20 %
EN 10225-1 (2019) | S 355 G7 + M | 8 - 55 | > 40 ≤ 63 | 40 | 63 | HS | TMCP | WELDABLE STRUCTURAL STEEL FOR FIXED OFFSHORE STRUCTURES | 335 | - | 470 | - | 630 | - | - | - | - | - | - | - | 22 | - | - | - | - | - | - | - | - | - | - | - | - | - | - | - | - | - | 50 | - | - | - | - | 0.14 | 0.15 | 0.55 | 1 | 1.65 | 0.02 | 0.01 | - | 0.025 | - | 0.3 | - | 0.25 | - | 0.7 | - | 0.015 | 0.055 | - | 0.04 | - | 0.06 | - | 0.01 | - | - | - | - | 0.39 | - | Cr + Mo + Ni + Cu = 0.9% max Nb + V = 0.06% max Nb + V + Ti - 0.08% max | A. Kandungan maksimum dari residual element yaitu 0,03 % As, 0,010 % Sb. 0,010% Pb, 0,05% Ca, dan 0,0008 %B. Nilai kandungan dari residual elements tersebut harus dilakukan pengecekan minimal setiap 5000 ton dan harus di report menjadi heat anlaysis kepada customer, jika option 7 tercantum dalam sales order ¦ B. Untuk thickness plate lebih dari 75 mm, Nilai maximum Mo menjadi 0,20 %
EN 10225-1 (2019) | S 355 G7 + M | 8 - 55 | > 63 ≤ 75 | 63 | 75 | HS | TMCP | WELDABLE STRUCTURAL STEEL FOR FIXED OFFSHORE STRUCTURES | 325 | - | 470 | - | 630 | - | - | - | - | - | - | - | 22 | - | - | - | - | - | - | - | - | - | - | - | - | - | - | - | - | - | 50 | - | - | - | - | 0.14 | 0.15 | 0.55 | 1 | 1.65 | 0.02 | 0.01 | - | 0.025 | - | 0.3 | - | 0.25 | - | 0.7 | - | 0.015 | 0.055 | - | 0.04 | - | 0.06 | - | 0.01 | - | - | - | - | 0.39 | - | Cr + Mo + Ni + Cu = 0.9% max Nb + V = 0.06% max Nb + V + Ti - 0.08% max | A. Kandungan maksimum dari residual element yaitu 0,03 % As, 0,010 % Sb. 0,010% Pb, 0,05% Ca, dan 0,0008 %B. Nilai kandungan dari residual elements tersebut harus dilakukan pengecekan minimal setiap 5000 ton dan harus di report menjadi heat anlaysis kepada customer, jika option 7 tercantum dalam sales order ¦ B. Untuk thickness plate lebih dari 75 mm, Nilai maximum Mo menjadi 0,20 %
EN 10225-1 (2019) | S 355 G7 + M | 8 - 55 | > 75 ≤ 100 | 75 | 100 | HS | TMCP | WELDABLE STRUCTURAL STEEL FOR FIXED OFFSHORE STRUCTURES | 325 | - | 470 | - | 630 | - | - | - | - | - | - | - | 22 | - | - | - | - | - | - | - | - | - | - | - | - | - | - | - | - | - | 50 | - | - | - | - | 0.14 | 0.15 | 0.55 | 1 | 1.65 | 0.02 | 0.01 | - | 0.025 | - | 0.3 | - | 0.25 | - | 0.7 | - | 0.015 | 0.055 | - | 0.04 | - | 0.06 | - | 0.01 | - | - | - | - | 0.4 | - | Cr + Mo + Ni + Cu = 0.9% max Nb + V = 0.06% max Nb + V + Ti - 0.08% max | A. Kandungan maksimum dari residual element yaitu 0,03 % As, 0,010 % Sb. 0,010% Pb, 0,05% Ca, dan 0,0008 %B. Nilai kandungan dari residual elements tersebut harus dilakukan pengecekan minimal setiap 5000 ton dan harus di report menjadi heat anlaysis kepada customer, jika option 7 tercantum dalam sales order ¦ B. Untuk thickness plate lebih dari 75 mm, Nilai maximum Mo menjadi 0,20 %
EN 10225-1 (2019) | S 355 G7 + N | 8 - 55 | ≤ 16 | 0 | 16 | HS | N | WELDABLE STRUCTURAL STEEL FOR FIXED OFFSHORE STRUCTURES | 355 | - | 470 | - | 630 | - | - | - | - | - | - | - | 22 | - | - | - | - | - | - | - | - | - | - | - | - | - | - | - | - | - | 50 | - | - | - | - | 0.14 | - | 0.55 | 1 | 1.65 | 0.02 | 0.01 | - | 0.025 | - | 0.3 | - | 0.25 | - | 0.7 | - | 0.015 | 0.055 | - | 0.05 | - | 0.06 | - | 0.01 | - | - | - | - | 0.43 | - | Cr + Mo + Ni + Cu = 0.9% max Nb + V = 0.06% max Nb + V + Ti - 0.08% max | A. Kandungan maksimum dari residual element yaitu 0,03 % As, 0,010 % Sb. 0,010% Pb, 0,05% Ca, dan 0,0008 %B. Nilai kandungan dari residual elements tersebut harus dilakukan pengecekan minimal setiap 5000 ton dan harus di report menjadi heat anlaysis kepada customer, jika option 7 tercantum dalam sales order ¦ B. Untuk thickness plate lebih dari 75 mm, Nilai maximum Mo menjadi 0,20 %
EN 10225-1 (2019) | S 355 G7 + N | 8 - 55 | > 16 ≤ 25 | 16 | 25 | HS | N | WELDABLE STRUCTURAL STEEL FOR FIXED OFFSHORE STRUCTURES | 355 | - | 470 | - | 630 | - | - | - | - | - | - | - | 22 | - | - | - | - | - | - | - | - | - | - | - | - | - | - | - | - | - | 50 | - | - | - | - | 0.14 | - | 0.55 | 1 | 1.65 | 0.02 | 0.01 | - | 0.025 | - | 0.3 | - | 0.25 | - | 0.7 | - | 0.015 | 0.055 | - | 0.05 | - | 0.06 | - | 0.01 | - | - | - | - | 0.43 | - | Cr + Mo + Ni + Cu = 0.9% max Nb + V = 0.06% max Nb + V + Ti - 0.08% max | A. Kandungan maksimum dari residual element yaitu 0,03 % As, 0,010 % Sb. 0,010% Pb, 0,05% Ca, dan 0,0008 %B. Nilai kandungan dari residual elements tersebut harus dilakukan pengecekan minimal setiap 5000 ton dan harus di report menjadi heat anlaysis kepada customer, jika option 7 tercantum dalam sales order ¦ B. Untuk thickness plate lebih dari 75 mm, Nilai maximum Mo menjadi 0,20 %
EN 10225-1 (2019) | S 355 G7 + N | 8 - 55 | > 25 ≤ 40 | 25 | 40 | HS | N | WELDABLE STRUCTURAL STEEL FOR FIXED OFFSHORE STRUCTURES | 345 | - | 470 | - | 630 | - | - | - | - | - | - | - | 22 | - | - | - | - | - | - | - | - | - | - | - | - | - | - | - | - | - | 50 | - | - | - | - | 0.14 | - | 0.55 | 1 | 1.65 | 0.02 | 0.01 | - | 0.025 | - | 0.3 | - | 0.25 | - | 0.7 | - | 0.015 | 0.055 | - | 0.05 | - | 0.06 | - | 0.01 | - | - | - | - | 0.43 | - | Cr + Mo + Ni + Cu = 0.9% max Nb + V = 0.06% max Nb + V + Ti - 0.08% max | A. Kandungan maksimum dari residual element yaitu 0,03 % As, 0,010 % Sb. 0,010% Pb, 0,05% Ca, dan 0,0008 %B. Nilai kandungan dari residual elements tersebut harus dilakukan pengecekan minimal setiap 5000 ton dan harus di report menjadi heat anlaysis kepada customer, jika option 7 tercantum dalam sales order ¦ B. Untuk thickness plate lebih dari 75 mm, Nilai maximum Mo menjadi 0,20 %
EN 10225-1 (2019) | S 355 G7 + N | 8 - 55 | > 40 ≤ 63 | 40 | 63 | HS | N | WELDABLE STRUCTURAL STEEL FOR FIXED OFFSHORE STRUCTURES | 335 | - | 470 | - | 630 | - | - | - | - | - | - | - | 22 | - | - | - | - | - | - | - | - | - | - | - | - | - | - | - | - | - | 50 | - | - | - | - | 0.14 | - | 0.55 | 1 | 1.65 | 0.02 | 0.01 | - | 0.025 | - | 0.3 | - | 0.25 | - | 0.7 | - | 0.015 | 0.055 | - | 0.05 | - | 0.06 | - | 0.01 | - | - | - | - | 0.43 | - | Cr + Mo + Ni + Cu = 0.9% max Nb + V = 0.06% max Nb + V + Ti - 0.08% max | A. Kandungan maksimum dari residual element yaitu 0,03 % As, 0,010 % Sb. 0,010% Pb, 0,05% Ca, dan 0,0008 %B. Nilai kandungan dari residual elements tersebut harus dilakukan pengecekan minimal setiap 5000 ton dan harus di report menjadi heat anlaysis kepada customer, jika option 7 tercantum dalam sales order ¦ B. Untuk thickness plate lebih dari 75 mm, Nilai maximum Mo menjadi 0,20 %
EN 10225-1 (2019) | S 355 G7 + N | 8 - 55 | > 63 ≤ 75 | 63 | 75 | HS | N | WELDABLE STRUCTURAL STEEL FOR FIXED OFFSHORE STRUCTURES | 325 | - | 470 | - | 630 | - | - | - | - | - | - | - | 22 | - | - | - | - | - | - | - | - | - | - | - | - | - | - | - | - | - | 50 | - | - | - | - | 0.14 | - | 0.55 | 1 | 1.65 | 0.02 | 0.01 | - | 0.025 | - | 0.3 | - | 0.25 | - | 0.7 | - | 0.015 | 0.055 | - | 0.05 | - | 0.06 | - | 0.01 | - | - | - | - | 0.43 | - | Cr + Mo + Ni + Cu = 0.9% max Nb + V = 0.06% max Nb + V + Ti - 0.08% max | A. Kandungan maksimum dari residual element yaitu 0,03 % As, 0,010 % Sb. 0,010% Pb, 0,05% Ca, dan 0,0008 %B. Nilai kandungan dari residual elements tersebut harus dilakukan pengecekan minimal setiap 5000 ton dan harus di report menjadi heat anlaysis kepada customer, jika option 7 tercantum dalam sales order ¦ B. Untuk thickness plate lebih dari 75 mm, Nilai maximum Mo menjadi 0,20 %
EN 10225-1 (2019) | S 355 G7 + N | 8 - 55 | > 75 ≤ 100 | 75 | 100 | HS | N | WELDABLE STRUCTURAL STEEL FOR FIXED OFFSHORE STRUCTURES | 325 | - | 470 | - | 630 | - | - | - | - | - | - | - | 22 | - | - | - | - | - | - | - | - | - | - | - | - | - | - | - | - | - | 50 | - | - | - | - | 0.14 | - | 0.55 | 1 | 1.65 | 0.02 | 0.01 | - | 0.025 | - | 0.3 | - | 0.25 | - | 0.7 | - | 0.015 | 0.055 | - | 0.05 | - | 0.06 | - | 0.01 | - | - | - | - | 0.43 | - | Cr + Mo + Ni + Cu = 0.9% max Nb + V = 0.06% max Nb + V + Ti - 0.08% max | A. Kandungan maksimum dari residual element yaitu 0,03 % As, 0,010 % Sb. 0,010% Pb, 0,05% Ca, dan 0,0008 %B. Nilai kandungan dari residual elements tersebut harus dilakukan pengecekan minimal setiap 5000 ton dan harus di report menjadi heat anlaysis kepada customer, jika option 7 tercantum dalam sales order ¦ B. Untuk thickness plate lebih dari 75 mm, Nilai maximum Mo menjadi 0,20 %
EN 10225-1 (2019) | S 355 G7 + N | 8 - 55 | > 100 ≤ 150 | 100 | 150 | HS | N | WELDABLE STRUCTURAL STEEL FOR FIXED OFFSHORE STRUCTURES | 320 | - | 460 | - | 620 | - | - | - | - | - | - | - | 22 | - | - | - | - | - | - | - | - | - | - | - | - | - | - | - | - | - | 50 | - | - | - | - | 0.14 | - | 0.55 | 1 | 1.65 | 0.02 | 0.01 | - | 0.025 | - | 0.3 | - | 0.25 | - | 0.7 | - | 0.015 | 0.055 | - | 0.05 | - | 0.06 | - | 0.01 | - | - | - | - | 0.43 | - | Cr + Mo + Ni + Cu = 0.9% max Nb + V = 0.06% max Nb + V + Ti - 0.08% max | A. Kandungan maksimum dari residual element yaitu 0,03 % As, 0,010 % Sb. 0,010% Pb, 0,05% Ca, dan 0,0008 %B. Nilai kandungan dari residual elements tersebut harus dilakukan pengecekan minimal setiap 5000 ton dan harus di report menjadi heat anlaysis kepada customer, jika option 7 tercantum dalam sales order ¦ B. Untuk thickness plate lebih dari 75 mm, Nilai maximum Mo menjadi 0,20 %
EN 10225-1 (2019) | S 355 G9 + M | 8 - 55 | ≤ 16 | 0 | 16 | HS | TMCP | WELDABLE STRUCTURAL STEEL FOR FIXED OFFSHORE STRUCTURES | 355 | - | 470 | - | 630 | - | - | - | - | - | - | - | 22 | - | - | - | - | - | - | - | - | - | - | - | - | - | - | - | - | - | 50 | - | - | - | - | 0.14 | 0.15 | 0.55 | 1 | 1.65 | 0.02 | 0.007 | - | 0.025 | - | 0.3 | - | 0.25 | - | 0.7 | - | 0.015 | 0.055 | - | 0.04 | - | 0.06 | - | 0.01 | - | - | - | - | 0.39 | - | Cr + Mo + Ni + Cu = 0.9% max Nb + V = 0.06% max Nb + V + Ti - 0.08% max | A. Kandungan maksimum dari residual element yaitu 0,03 % As, 0,010 % Sb. 0,010% Pb, 0,05% Ca, dan 0,0008 %B. Nilai kandungan dari residual elements tersebut harus dilakukan pengecekan minimal setiap 5000 ton dan harus di report menjadi heat anlaysis kepada customer, jika option 7 tercantum dalam sales order ¦ B. Untuk thickness plate lebih dari 75 mm, Nilai maximum Mo menjadi 0,20 %
EN 10225-1 (2019) | S 355 G9 + M | 8 - 55 | > 16 ≤ 25 | 16 | 25 | HS | TMCP | WELDABLE STRUCTURAL STEEL FOR FIXED OFFSHORE STRUCTURES | 355 | - | 470 | - | 630 | - | - | - | - | - | - | - | 22 | - | - | - | - | - | - | - | - | - | - | - | - | - | - | - | - | - | 50 | - | - | - | - | 0.14 | 0.15 | 0.55 | 1 | 1.65 | 0.02 | 0.007 | - | 0.025 | - | 0.3 | - | 0.25 | - | 0.7 | - | 0.015 | 0.055 | - | 0.04 | - | 0.06 | - | 0.01 | - | - | - | - | 0.39 | - | Cr + Mo + Ni + Cu = 0.9% max Nb + V = 0.06% max Nb + V + Ti - 0.08% max | A. Kandungan maksimum dari residual element yaitu 0,03 % As, 0,010 % Sb. 0,010% Pb, 0,05% Ca, dan 0,0008 %B. Nilai kandungan dari residual elements tersebut harus dilakukan pengecekan minimal setiap 5000 ton dan harus di report menjadi heat anlaysis kepada customer, jika option 7 tercantum dalam sales order ¦ B. Untuk thickness plate lebih dari 75 mm, Nilai maximum Mo menjadi 0,20 %
EN 10225-1 (2019) | S 355 G9 + M | 8 - 55 | > 25 ≤ 40 | 25 | 40 | HS | TMCP | WELDABLE STRUCTURAL STEEL FOR FIXED OFFSHORE STRUCTURES | 345 | - | 470 | - | 630 | - | - | - | - | - | - | - | 22 | - | - | - | - | - | - | - | - | - | - | - | - | - | - | - | - | - | 50 | - | - | - | - | 0.14 | 0.15 | 0.55 | 1 | 1.65 | 0.02 | 0.007 | - | 0.025 | - | 0.3 | - | 0.25 | - | 0.7 | - | 0.015 | 0.055 | - | 0.04 | - | 0.06 | - | 0.01 | - | - | - | - | 0.39 | - | Cr + Mo + Ni + Cu = 0.9% max Nb + V = 0.06% max Nb + V + Ti - 0.08% max | A. Kandungan maksimum dari residual element yaitu 0,03 % As, 0,010 % Sb. 0,010% Pb, 0,05% Ca, dan 0,0008 %B. Nilai kandungan dari residual elements tersebut harus dilakukan pengecekan minimal setiap 5000 ton dan harus di report menjadi heat anlaysis kepada customer, jika option 7 tercantum dalam sales order ¦ B. Untuk thickness plate lebih dari 75 mm, Nilai maximum Mo menjadi 0,20 %
EN 10225-1 (2019) | S 355 G9 + M | 8 - 55 | > 40 ≤ 63 | 40 | 63 | HS | TMCP | WELDABLE STRUCTURAL STEEL FOR FIXED OFFSHORE STRUCTURES | 335 | - | 470 | - | 630 | - | - | - | - | - | - | - | 22 | - | - | - | - | - | - | - | - | - | - | - | - | - | - | - | - | - | 50 | - | - | - | - | 0.14 | 0.15 | 0.55 | 1 | 1.65 | 0.02 | 0.007 | - | 0.025 | - | 0.3 | - | 0.25 | - | 0.7 | - | 0.015 | 0.055 | - | 0.04 | - | 0.06 | - | 0.01 | - | - | - | - | 0.39 | - | Cr + Mo + Ni + Cu = 0.9% max Nb + V = 0.06% max Nb + V + Ti - 0.08% max | A. Kandungan maksimum dari residual element yaitu 0,03 % As, 0,010 % Sb. 0,010% Pb, 0,05% Ca, dan 0,0008 %B. Nilai kandungan dari residual elements tersebut harus dilakukan pengecekan minimal setiap 5000 ton dan harus di report menjadi heat anlaysis kepada customer, jika option 7 tercantum dalam sales order ¦ B. Untuk thickness plate lebih dari 75 mm, Nilai maximum Mo menjadi 0,20 %
EN 10225-1 (2019) | S 355 G9 + M | 8 - 55 | > 63 ≤ 75 | 63 | 75 | HS | TMCP | WELDABLE STRUCTURAL STEEL FOR FIXED OFFSHORE STRUCTURES | 325 | - | 470 | - | 630 | - | - | - | - | - | - | - | 22 | - | - | - | - | - | - | - | - | - | - | - | - | - | - | - | - | - | 50 | - | - | - | - | 0.14 | 0.15 | 0.55 | 1 | 1.65 | 0.02 | 0.007 | - | 0.025 | - | 0.3 | - | 0.25 | - | 0.7 | - | 0.015 | 0.055 | - | 0.04 | - | 0.06 | - | 0.01 | - | - | - | - | 0.39 | - | Cr + Mo + Ni + Cu = 0.9% max Nb + V = 0.06% max Nb + V + Ti - 0.08% max | A. Kandungan maksimum dari residual element yaitu 0,03 % As, 0,010 % Sb. 0,010% Pb, 0,05% Ca, dan 0,0008 %B. Nilai kandungan dari residual elements tersebut harus dilakukan pengecekan minimal setiap 5000 ton dan harus di report menjadi heat anlaysis kepada customer, jika option 7 tercantum dalam sales order ¦ B. Untuk thickness plate lebih dari 75 mm, Nilai maximum Mo menjadi 0,20 %
EN 10225-1 (2019) | S 355 G9 + M | 8 - 55 | > 75 ≤ 100 | 75 | 100 | HS | TMCP | WELDABLE STRUCTURAL STEEL FOR FIXED OFFSHORE STRUCTURES | 325 | - | 470 | - | 630 | - | - | - | - | - | - | - | 22 | - | - | - | - | - | - | - | - | - | - | - | - | - | - | - | - | - | 50 | - | - | - | - | 0.14 | 0.15 | 0.55 | 1 | 1.65 | 0.02 | 0.007 | - | 0.025 | - | 0.3 | - | 0.25 | - | 0.7 | - | 0.015 | 0.055 | - | 0.04 | - | 0.06 | - | 0.01 | - | - | - | - | 0.4 | - | Cr + Mo + Ni + Cu = 0.9% max Nb + V = 0.06% max Nb + V + Ti - 0.08% max | A. Kandungan maksimum dari residual element yaitu 0,03 % As, 0,010 % Sb. 0,010% Pb, 0,05% Ca, dan 0,0008 %B. Nilai kandungan dari residual elements tersebut harus dilakukan pengecekan minimal setiap 5000 ton dan harus di report menjadi heat anlaysis kepada customer, jika option 7 tercantum dalam sales order ¦ B. Untuk thickness plate lebih dari 75 mm, Nilai maximum Mo menjadi 0,20 %
EN 10225-1 (2019) | S 355 G9 + N | 8 - 55 | ≤ 16 | 0 | 16 | HS | N | WELDABLE STRUCTURAL STEEL FOR FIXED OFFSHORE STRUCTURES | 355 | - | 470 | - | 630 | - | - | - | - | - | - | - | 22 | - | - | - | - | - | - | - | - | - | - | - | - | - | - | - | - | - | 50 | - | - | - | - | 0.14 | - | 0.55 | 1 | 1.65 | 0.02 | 0.01 | - | 0.025 | - | 0.3 | - | 0.25 | - | 0.7 | - | 0.015 | 0.055 | - | 0.05 | - | 0.06 | - | 0.01 | - | - | - | - | 0.43 | - | Cr + Mo + Ni + Cu = 0.9% max Nb + V = 0.06% max Nb + V + Ti - 0.08% max | A. Kandungan maksimum dari residual element yaitu 0,03 % As, 0,010 % Sb. 0,010% Pb, 0,05% Ca, dan 0,0008 %B. Nilai kandungan dari residual elements tersebut harus dilakukan pengecekan minimal setiap 5000 ton dan harus di report menjadi heat anlaysis kepada customer, jika option 7 tercantum dalam sales order ¦ B. Untuk thickness plate lebih dari 75 mm, Nilai maximum Mo menjadi 0,20 %
EN 10225-1 (2019) | S 355 G9 + N | 8 - 55 | > 16 ≤ 25 | 16 | 25 | HS | N | WELDABLE STRUCTURAL STEEL FOR FIXED OFFSHORE STRUCTURES | 355 | - | 470 | - | 630 | - | - | - | - | - | - | - | 22 | - | - | - | - | - | - | - | - | - | - | - | - | - | - | - | - | - | 50 | - | - | - | - | 0.14 | - | 0.55 | 1 | 1.65 | 0.02 | 0.01 | - | 0.025 | - | 0.3 | - | 0.25 | - | 0.7 | - | 0.015 | 0.055 | - | 0.05 | - | 0.06 | - | 0.01 | - | - | - | - | 0.43 | - | Cr + Mo + Ni + Cu = 0.9% max Nb + V = 0.06% max Nb + V + Ti - 0.08% max | A. Kandungan maksimum dari residual element yaitu 0,03 % As, 0,010 % Sb. 0,010% Pb, 0,05% Ca, dan 0,0008 %B. Nilai kandungan dari residual elements tersebut harus dilakukan pengecekan minimal setiap 5000 ton dan harus di report menjadi heat anlaysis kepada customer, jika option 7 tercantum dalam sales order ¦ B. Untuk thickness plate lebih dari 75 mm, Nilai maximum Mo menjadi 0,20 %
EN 10225-1 (2019) | S 355 G9 + N | 8 - 55 | > 25 ≤ 40 | 25 | 40 | HS | N | WELDABLE STRUCTURAL STEEL FOR FIXED OFFSHORE STRUCTURES | 345 | - | 470 | - | 630 | - | - | - | - | - | - | - | 22 | - | - | - | - | - | - | - | - | - | - | - | - | - | - | - | - | - | 50 | - | - | - | - | 0.14 | - | 0.55 | 1 | 1.65 | 0.02 | 0.01 | - | 0.025 | - | 0.3 | - | 0.25 | - | 0.7 | - | 0.015 | 0.055 | - | 0.05 | - | 0.06 | - | 0.01 | - | - | - | - | 0.43 | - | Cr + Mo + Ni + Cu = 0.9% max Nb + V = 0.06% max Nb + V + Ti - 0.08% max | A. Kandungan maksimum dari residual element yaitu 0,03 % As, 0,010 % Sb. 0,010% Pb, 0,05% Ca, dan 0,0008 %B. Nilai kandungan dari residual elements tersebut harus dilakukan pengecekan minimal setiap 5000 ton dan harus di report menjadi heat anlaysis kepada customer, jika option 7 tercantum dalam sales order ¦ B. Untuk thickness plate lebih dari 75 mm, Nilai maximum Mo menjadi 0,20 %
EN 10225-1 (2019) | S 355 G9 + N | 8 - 55 | > 40 ≤ 63 | 40 | 63 | HS | N | WELDABLE STRUCTURAL STEEL FOR FIXED OFFSHORE STRUCTURES | 335 | - | 470 | - | 630 | - | - | - | - | - | - | - | 22 | - | - | - | - | - | - | - | - | - | - | - | - | - | - | - | - | - | 50 | - | - | - | - | 0.14 | - | 0.55 | 1 | 1.65 | 0.02 | 0.01 | - | 0.025 | - | 0.3 | - | 0.25 | - | 0.7 | - | 0.015 | 0.055 | - | 0.05 | - | 0.06 | - | 0.01 | - | - | - | - | 0.43 | - | Cr + Mo + Ni + Cu = 0.9% max Nb + V = 0.06% max Nb + V + Ti - 0.08% max | A. Kandungan maksimum dari residual element yaitu 0,03 % As, 0,010 % Sb. 0,010% Pb, 0,05% Ca, dan 0,0008 %B. Nilai kandungan dari residual elements tersebut harus dilakukan pengecekan minimal setiap 5000 ton dan harus di report menjadi heat anlaysis kepada customer, jika option 7 tercantum dalam sales order ¦ B. Untuk thickness plate lebih dari 75 mm, Nilai maximum Mo menjadi 0,20 %
EN 10225-1 (2019) | S 355 G9 + N | 8 - 55 | > 63 ≤ 75 | 63 | 75 | HS | N | WELDABLE STRUCTURAL STEEL FOR FIXED OFFSHORE STRUCTURES | 325 | - | 470 | - | 630 | - | - | - | - | - | - | - | 22 | - | - | - | - | - | - | - | - | - | - | - | - | - | - | - | - | - | 50 | - | - | - | - | 0.14 | - | 0.55 | 1 | 1.65 | 0.02 | 0.01 | - | 0.025 | - | 0.3 | - | 0.25 | - | 0.7 | - | 0.015 | 0.055 | - | 0.05 | - | 0.06 | - | 0.01 | - | - | - | - | 0.43 | - | Cr + Mo + Ni + Cu = 0.9% max Nb + V = 0.06% max Nb + V + Ti - 0.08% max | A. Kandungan maksimum dari residual element yaitu 0,03 % As, 0,010 % Sb. 0,010% Pb, 0,05% Ca, dan 0,0008 %B. Nilai kandungan dari residual elements tersebut harus dilakukan pengecekan minimal setiap 5000 ton dan harus di report menjadi heat anlaysis kepada customer, jika option 7 tercantum dalam sales order ¦ B. Untuk thickness plate lebih dari 75 mm, Nilai maximum Mo menjadi 0,20 %
EN 10225-1 (2019) | S 355 G9 + N | 8 - 55 | > 75 ≤ 100 | 75 | 100 | HS | N | WELDABLE STRUCTURAL STEEL FOR FIXED OFFSHORE STRUCTURES | 325 | - | 470 | - | 630 | - | - | - | - | - | - | - | 22 | - | - | - | - | - | - | - | - | - | - | - | - | - | - | - | - | - | 50 | - | - | - | - | 0.14 | - | 0.55 | 1 | 1.65 | 0.02 | 0.01 | - | 0.025 | - | 0.3 | - | 0.25 | - | 0.7 | - | 0.015 | 0.055 | - | 0.05 | - | 0.06 | - | 0.01 | - | - | - | - | 0.43 | - | Cr + Mo + Ni + Cu = 0.9% max Nb + V = 0.06% max Nb + V + Ti - 0.08% max | A. Kandungan maksimum dari residual element yaitu 0,03 % As, 0,010 % Sb. 0,010% Pb, 0,05% Ca, dan 0,0008 %B. Nilai kandungan dari residual elements tersebut harus dilakukan pengecekan minimal setiap 5000 ton dan harus di report menjadi heat anlaysis kepada customer, jika option 7 tercantum dalam sales order ¦ B. Untuk thickness plate lebih dari 75 mm, Nilai maximum Mo menjadi 0,20 %
EN 10225-1 (2019) | S 355 G9 + N | 8 - 55 | > 100 ≤ 150 | 100 | 150 | HS | N | WELDABLE STRUCTURAL STEEL FOR FIXED OFFSHORE STRUCTURES | 320 | - | 460 | - | 620 | - | - | - | - | - | - | - | 22 | - | - | - | - | - | - | - | - | - | - | - | - | - | - | - | - | - | 50 | - | - | - | - | 0.14 | - | 0.55 | 1 | 1.65 | 0.02 | 0.01 | - | 0.025 | - | 0.3 | - | 0.25 | - | 0.7 | - | 0.015 | 0.055 | - | 0.05 | - | 0.06 | - | 0.01 | - | - | - | - | 0.43 | - | Cr + Mo + Ni + Cu = 0.9% max Nb + V = 0.06% max Nb + V + Ti - 0.08% max | A. Kandungan maksimum dari residual element yaitu 0,03 % As, 0,010 % Sb. 0,010% Pb, 0,05% Ca, dan 0,0008 %B. Nilai kandungan dari residual elements tersebut harus dilakukan pengecekan minimal setiap 5000 ton dan harus di report menjadi heat anlaysis kepada customer, jika option 7 tercantum dalam sales order ¦ B. Untuk thickness plate lebih dari 75 mm, Nilai maximum Mo menjadi 0,20 %
MS EN 10025-2 (2011) | S 235 JR | 5 - 150 | < 3 | 0 | 3 | MS | AR | HOT ROLLED PRODUCTS OF STRUCTURAL STEELS - PART 2 : TECHNICAL DELIVERY CONDITIONS FOR NON-ALLOY STRUCTURAL STEELS | 235 | - | 360 | - | 510 | - | - | - | - | - | 19 | - | - | - | - | - | - | - | - | - | - | - | - | - | - | - | - | - | - | - | - | - | - | - | - | 0.17 | - | - | - | 1.4 | 0.035 | 0.035 | - | - | - | 0.55 | - | - | - | - | - | - | - | - | - | - | - | - | 0.012C | - | - | - | - | 0.35 | - | - | -
MS EN 10025-2 (2011) | S 235 JR | 5 - 150 | > 3 < 16 | 3 | 16 | MS | AR | HOT ROLLED PRODUCTS OF STRUCTURAL STEELS - PART 2 : TECHNICAL DELIVERY CONDITIONS FOR NON-ALLOY STRUCTURAL STEELS | 235 | - | 360 | - | 510 | - | - | - | - | - | - | - | 24 | - | - | - | - | - | - | - | - | 27A | - | - | - | - | - | - | - | - | - | - | - | - | - | 0.17 | - | - | - | 1.4 | 0.035 | 0.035 | - | - | - | 0.55 | - | - | - | - | - | - | - | - | - | - | - | - | 0.012C | - | - | - | - | 0.35 | - | - | -
MS EN 10025-2 (2011) | S 235 JR | 5 - 150 | > 16 < 40 | 16 | 40 | MS | AR | HOT ROLLED PRODUCTS OF STRUCTURAL STEELS - PART 2 : TECHNICAL DELIVERY CONDITIONS FOR NON-ALLOY STRUCTURAL STEELS | 225 | - | 360 | - | 510 | - | - | - | - | - | - | - | 24 | - | - | - | - | - | - | - | - | 27A | - | - | - | - | - | - | - | - | - | - | - | - | - | 0.17 | - | - | - | 1.4 | 0.035 | 0.035 | - | - | - | 0.55 | - | - | - | - | - | - | - | - | - | - | - | - | 0.012C | - | - | - | - | 0.35 | - | - | -
MS EN 10025-2 (2011) | S 235 JR | 5 - 150 | > 40 < 63 | 40 | 63 | MS | AR | HOT ROLLED PRODUCTS OF STRUCTURAL STEELS - PART 2 : TECHNICAL DELIVERY CONDITIONS FOR NON-ALLOY STRUCTURAL STEELS | 215 | - | 360 | - | 510 | - | - | - | - | - | - | - | 23 | - | - | - | - | - | - | - | - | 27A | - | - | - | - | - | - | - | - | - | - | - | - | - | 0.17 | - | - | - | 1.4 | 0.035 | 0.035 | - | - | - | 0.55 | - | - | - | - | - | - | - | - | - | - | - | - | 0.012C | - | - | - | - | 0.35 | - | - | -
MS EN 10025-2 (2011) | S 235 JR | 5 - 150 | > 63 < 80 | 63 | 80 | MS | AR | HOT ROLLED PRODUCTS OF STRUCTURAL STEELS - PART 2 : TECHNICAL DELIVERY CONDITIONS FOR NON-ALLOY STRUCTURAL STEELS | 215 | - | 360 | - | 510 | - | - | - | - | - | - | - | 22 | - | - | - | - | - | - | - | - | 27A | - | - | - | - | - | - | - | - | - | - | - | - | - | 0.2 | - | - | - | 1.4 | 0.035 | 0.035 | - | - | - | 0.55 | - | - | - | - | - | - | - | - | - | - | - | - | 0.012C | - | - | - | - | 0.38 | - | - | -
MS EN 10025-2 (2011) | S 235 JR | 5 - 150 | > 80 < 100 | 80 | 100 | MS | AR | HOT ROLLED PRODUCTS OF STRUCTURAL STEELS - PART 2 : TECHNICAL DELIVERY CONDITIONS FOR NON-ALLOY STRUCTURAL STEELS | 215 | - | 360 | - | 510 | - | - | - | - | - | - | - | 22 | - | - | - | - | - | - | - | - | 27A | - | - | - | - | - | - | - | - | - | - | - | - | - | 0.2 | - | - | - | 1.4 | 0.035 | 0.035 | - | - | - | 0.55 | - | - | - | - | - | - | - | - | - | - | - | - | 0.012C | - | - | - | - | 0.38 | - | - | -
MS EN 10025-2 (2011) | S 235 JR | 5 - 150 | > 100 < 150 | 100 | 150 | MS | AR | HOT ROLLED PRODUCTS OF STRUCTURAL STEELS - PART 2 : TECHNICAL DELIVERY CONDITIONS FOR NON-ALLOY STRUCTURAL STEELS | 195 | - | 350 | - | 500 | - | - | - | - | - | - | - | 22 | - | - | - | - | - | - | - | - | 27A | - | - | - | - | - | - | - | - | - | - | - | - | - | 0.2 | - | - | - | 1.4 | 0.035 | 0.035 | - | - | - | 0.55 | - | - | - | - | - | - | - | - | - | - | - | - | 0.012C | - | - | - | - | 0.38 | - | - | -
MS EN 10025-2 (2011) | S 235 JR | 5 - 150 | > 150 < 200 | 150 | 200 | MS | AR | HOT ROLLED PRODUCTS OF STRUCTURAL STEELS - PART 2 : TECHNICAL DELIVERY CONDITIONS FOR NON-ALLOY STRUCTURAL STEELS | 185 | - | 340 | - | 490 | - | - | - | - | - | - | - | 21 | - | - | - | - | - | - | - | - | 27A | - | - | - | - | - | - | - | - | - | - | - | - | - | 0.2 | - | - | - | 1.4 | 0.035 | 0.035 | - | - | - | 0.55 | - | - | - | - | - | - | - | - | - | - | - | - | 0.012C | - | - | - | - | 0.4 | - | - | -
MS EN 10025-2 (2011) | S 235 JR | 5 - 150 | > 200 < 250 | 200 | 250 | MS | AR | HOT ROLLED PRODUCTS OF STRUCTURAL STEELS - PART 2 : TECHNICAL DELIVERY CONDITIONS FOR NON-ALLOY STRUCTURAL STEELS | 175 | - | 340 | - | 490 | - | - | - | - | - | - | - | 21 | - | - | - | - | - | - | - | - | 27A | - | - | - | - | - | - | - | - | - | - | - | - | - | 0.2 | - | - | - | 1.4 | 0.035 | 0.035 | - | - | - | 0.55 | - | - | - | - | - | - | - | - | - | - | - | - | 0.012C | - | - | - | - | 0.4 | - | - | -
MS EN 10025-2 (2011) | S 235 JO | 5 - 150 | < 3 | 0 | 3 | MS | AR | HOT ROLLED PRODUCTS OF STRUCTURAL STEELS - PART 2 : TECHNICAL DELIVERY CONDITIONS FOR NON-ALLOY STRUCTURAL STEELS | 235 | - | 360 | - | 510 | - | - | - | - | - | 19 | - | - | - | - | - | - | - | - | - | - | - | - | - | - | - | - | - | - | - | - | - | - | - | - | 0.17 | - | - | - | 1.4 | 0.03 | 0.03 | - | - | - | 0.55 | - | - | - | - | - | - | - | - | - | - | - | - | 0.012C | - | - | - | - | 0.35 | - | - | -
MS EN 10025-2 (2011) | S 235 JO | 5 - 150 | > 3 < 16 | 3 | 16 | MS | AR | HOT ROLLED PRODUCTS OF STRUCTURAL STEELS - PART 2 : TECHNICAL DELIVERY CONDITIONS FOR NON-ALLOY STRUCTURAL STEELS | 235 | - | 360 | - | 510 | - | - | - | - | - | - | - | 24 | - | - | - | - | - | - | - | - | - | - | 27 | - | - | - | - | - | - | - | - | - | - | - | 0.17 | - | - | - | 1.4 | 0.03 | 0.03 | - | - | - | 0.55 | - | - | - | - | - | - | - | - | - | - | - | - | 0.012C | - | - | - | - | 0.35 | - | - | -
MS EN 10025-2 (2011) | S 235 JO | 5 - 150 | > 16 < 40 | 16 | 40 | MS | AR | HOT ROLLED PRODUCTS OF STRUCTURAL STEELS - PART 2 : TECHNICAL DELIVERY CONDITIONS FOR NON-ALLOY STRUCTURAL STEELS | 225 | - | 360 | - | 510 | - | - | - | - | - | - | - | 24 | - | - | - | - | - | - | - | - | - | - | 27 | - | - | - | - | - | - | - | - | - | - | - | 0.17 | - | - | - | 1.4 | 0.03 | 0.03 | - | - | - | 0.55 | - | - | - | - | - | - | - | - | - | - | - | - | 0.012C | - | - | - | - | 0.35 | - | - | -
MS EN 10025-2 (2011) | S 235 JO | 5 - 150 | > 40 < 63 | 40 | 63 | MS | AR | HOT ROLLED PRODUCTS OF STRUCTURAL STEELS - PART 2 : TECHNICAL DELIVERY CONDITIONS FOR NON-ALLOY STRUCTURAL STEELS | 215 | - | 360 | - | 510 | - | - | - | - | - | - | - | 23 | - | - | - | - | - | - | - | - | - | - | 27 | - | - | - | - | - | - | - | - | - | - | - | 0.17 | - | - | - | 1.4 | 0.03 | 0.03 | - | - | - | 0.55 | - | - | - | - | - | - | - | - | - | - | - | - | 0.012C | - | - | - | - | 0.35 | - | - | -
MS EN 10025-2 (2011) | S 235 JO | 5 - 150 | > 63 < 80 | 63 | 80 | MS | AR | HOT ROLLED PRODUCTS OF STRUCTURAL STEELS - PART 2 : TECHNICAL DELIVERY CONDITIONS FOR NON-ALLOY STRUCTURAL STEELS | 215 | - | 360 | - | 510 | - | - | - | - | - | - | - | 22 | - | - | - | - | - | - | - | - | - | - | 27 | - | - | - | - | - | - | - | - | - | - | - | 0.17 | - | - | - | 1.4 | 0.03 | 0.03 | - | - | - | 0.55 | - | - | - | - | - | - | - | - | - | - | - | - | 0.012C | - | - | - | - | 0.38 | - | - | -
MS EN 10025-2 (2011) | S 235 JO | 5 - 150 | > 80 < 100 | 80 | 100 | MS | AR | HOT ROLLED PRODUCTS OF STRUCTURAL STEELS - PART 2 : TECHNICAL DELIVERY CONDITIONS FOR NON-ALLOY STRUCTURAL STEELS | 215 | - | 360 | - | 510 | - | - | - | - | - | - | - | 22 | - | - | - | - | - | - | - | - | - | - | 27 | - | - | - | - | - | - | - | - | - | - | - | 0.17 | - | - | - | 1.4 | 0.03 | 0.03 | - | - | - | 0.55 | - | - | - | - | - | - | - | - | - | - | - | - | 0.012C | - | - | - | - | 0.38 | - | - | -
MS EN 10025-2 (2011) | S 235 JO | 5 - 150 | > 100 < 150 | 100 | 150 | MS | AR | HOT ROLLED PRODUCTS OF STRUCTURAL STEELS - PART 2 : TECHNICAL DELIVERY CONDITIONS FOR NON-ALLOY STRUCTURAL STEELS | 195 | - | 350 | - | 500 | - | - | - | - | - | - | - | 22 | - | - | - | - | - | - | - | - | - | - | 27 | - | - | - | - | - | - | - | - | - | - | - | 0.17 | - | - | - | 1.4 | 0.03 | 0.03 | - | - | - | 0.55 | - | - | - | - | - | - | - | - | - | - | - | - | 0.012C | - | - | - | - | 0.38 | - | - | -
MS EN 10025-2 (2011) | S 235 JO | 5 - 150 | > 150 < 200 | 150 | 200 | MS | AR | HOT ROLLED PRODUCTS OF STRUCTURAL STEELS - PART 2 : TECHNICAL DELIVERY CONDITIONS FOR NON-ALLOY STRUCTURAL STEELS | 185 | - | 340 | - | 490 | - | - | - | - | - | - | - | 21 | - | - | - | - | - | - | - | - | - | - | 27 | - | - | - | - | - | - | - | - | - | - | - | 0.17 | - | - | - | 1.4 | 0.03 | 0.03 | - | - | - | 0.55 | - | - | - | - | - | - | - | - | - | - | - | - | 0.012C | - | - | - | - | 0.4 | - | - | -
MS EN 10025-2 (2011) | S 235 JO | 5 - 150 | > 200 < 250 | 200 | 250 | MS | AR | HOT ROLLED PRODUCTS OF STRUCTURAL STEELS - PART 2 : TECHNICAL DELIVERY CONDITIONS FOR NON-ALLOY STRUCTURAL STEELS | 175 | - | 340 | - | 490 | - | - | - | - | - | - | - | 21 | - | - | - | - | - | - | - | - | - | - | 27 | - | - | - | - | - | - | - | - | - | - | - | 0.17 | - | - | - | 1.4 | 0.03 | 0.03 | - | - | - | 0.55 | - | - | - | - | - | - | - | - | - | - | - | - | 0.012C | - | - | - | - | 0.4 | - | - | -
MS EN 10025-2 (2011) | S 235 J2 | 6 - 150 | < 3 | 0 | 3 | MS | N/NR | HOT ROLLED PRODUCTS OF STRUCTURAL STEELS - PART 2 : TECHNICAL DELIVERY CONDITIONS FOR NON-ALLOY STRUCTURAL STEELS | 235 | - | 360 | - | 510 | - | - | - | - | - | 19 | - | - | - | - | - | - | - | - | - | - | - | - | - | - | - | - | - | - | - | - | - | - | - | - | 0.17 | - | - | - | 1.4 | 0.025 | 0.025 | - | - | - | 0.55 | - | - | - | - | - | - | - | - | - | - | - | - | - | - | - | - | - | 0.35 | - | - | -
MS EN 10025-2 (2011) | S 235 J2 | 6 - 150 | > 3 < 16 | 3 | 16 | MS | N/NR | HOT ROLLED PRODUCTS OF STRUCTURAL STEELS - PART 2 : TECHNICAL DELIVERY CONDITIONS FOR NON-ALLOY STRUCTURAL STEELS | 235 | - | 360 | - | 510 | - | - | - | - | - | - | - | 24 | - | - | - | - | - | - | - | - | - | - | - | - | - | - | 27 | - | - | - | - | - | - | - | 0.17 | - | - | - | 1.4 | 0.025 | 0.025 | - | - | - | 0.55 | - | - | - | - | - | - | - | - | - | - | - | - | - | - | - | - | - | 0.35 | - | - | -
MS EN 10025-2 (2011) | S 235 J2 | 6 - 150 | > 16 < 40 | 16 | 40 | MS | N/NR | HOT ROLLED PRODUCTS OF STRUCTURAL STEELS - PART 2 : TECHNICAL DELIVERY CONDITIONS FOR NON-ALLOY STRUCTURAL STEELS | 225 | - | 360 | - | 510 | - | - | - | - | - | - | - | 24 | - | - | - | - | - | - | - | - | - | - | - | - | - | - | 27 | - | - | - | - | - | - | - | 0.17 | - | - | - | 1.4 | 0.025 | 0.025 | - | - | - | 0.55 | - | - | - | - | - | - | - | - | - | - | - | - | - | - | - | - | - | 0.35 | - | - | -
MS EN 10025-2 (2011) | S 235 J2 | 6 - 150 | > 40 < 63 | 40 | 63 | MS | N/NR | HOT ROLLED PRODUCTS OF STRUCTURAL STEELS - PART 2 : TECHNICAL DELIVERY CONDITIONS FOR NON-ALLOY STRUCTURAL STEELS | 215 | - | 360 | - | 510 | - | - | - | - | - | - | - | 23 | - | - | - | - | - | - | - | - | - | - | - | - | - | - | 27 | - | - | - | - | - | - | - | 0.17 | - | - | - | 1.4 | 0.025 | 0.025 | - | - | - | 0.55 | - | - | - | - | - | - | - | - | - | - | - | - | - | - | - | - | - | 0.35 | - | - | -
MS EN 10025-2 (2011) | S 235 J2 | 6 - 150 | > 63 < 80 | 63 | 80 | MS | N/NR | HOT ROLLED PRODUCTS OF STRUCTURAL STEELS - PART 2 : TECHNICAL DELIVERY CONDITIONS FOR NON-ALLOY STRUCTURAL STEELS | 215 | - | 360 | - | 510 | - | - | - | - | - | - | - | 22 | - | - | - | - | - | - | - | - | - | - | - | - | - | - | 27 | - | - | - | - | - | - | - | 0.17 | - | - | - | 1.4 | 0.025 | 0.025 | - | - | - | 0.55 | - | - | - | - | - | - | - | - | - | - | - | - | - | - | - | - | - | 0.38 | - | - | -
MS EN 10025-2 (2011) | S 235 J2 | 6 - 150 | > 80 < 100 | 80 | 100 | MS | N/NR | HOT ROLLED PRODUCTS OF STRUCTURAL STEELS - PART 2 : TECHNICAL DELIVERY CONDITIONS FOR NON-ALLOY STRUCTURAL STEELS | 215 | - | 360 | - | 510 | - | - | - | - | - | - | - | 22 | - | - | - | - | - | - | - | - | - | - | - | - | - | - | 27 | - | - | - | - | - | - | - | 0.17 | - | - | - | 1.4 | 0.025 | 0.025 | - | - | - | 0.55 | - | - | - | - | - | - | - | - | - | - | - | - | - | - | - | - | - | 0.38 | - | - | -
MS EN 10025-2 (2011) | S 235 J2 | 6 - 150 | > 100 < 150 | 100 | 150 | MS | N/NR | HOT ROLLED PRODUCTS OF STRUCTURAL STEELS - PART 2 : TECHNICAL DELIVERY CONDITIONS FOR NON-ALLOY STRUCTURAL STEELS | 195 | - | 350 | - | 500 | - | - | - | - | - | - | - | 22 | - | - | - | - | - | - | - | - | - | - | - | - | - | - | 27 | - | - | - | - | - | - | - | 0.17 | - | - | - | 1.4 | 0.025 | 0.025 | - | - | - | 0.55 | - | - | - | - | - | - | - | - | - | - | - | - | - | - | - | - | - | 0.38 | - | - | -
MS EN 10025-2 (2011) | S 235 J2 | 6 - 150 | > 150 < 200 | 150 | 200 | MS | N/NR | HOT ROLLED PRODUCTS OF STRUCTURAL STEELS - PART 2 : TECHNICAL DELIVERY CONDITIONS FOR NON-ALLOY STRUCTURAL STEELS | 185 | - | 340 | - | 490 | - | - | - | - | - | - | - | 21 | - | - | - | - | - | - | - | - | - | - | - | - | - | - | 27 | - | - | - | - | - | - | - | 0.17 | - | - | - | 1.4 | 0.025 | 0.025 | - | - | - | 0.55 | - | - | - | - | - | - | - | - | - | - | - | - | - | - | - | - | - | 0.4 | - | - | -
MS EN 10025-2 (2011) | S 235 J2 | 6 - 150 | > 200 ≤ 250 | 200 | 250 | MS | N/NR | HOT ROLLED PRODUCTS OF STRUCTURAL STEELS - PART 2 : TECHNICAL DELIVERY CONDITIONS FOR NON-ALLOY STRUCTURAL STEELS | 175 | - | 340 | - | 490 | - | - | - | - | - | - | - | 21 | - | - | - | - | - | - | - | - | - | - | - | - | - | - | 27 | - | - | - | - | - | - | - | 0.17 | - | - | - | 1.4 | 0.025 | 0.025 | - | - | - | 0.55 | - | - | - | - | - | - | - | - | - | - | - | - | - | - | - | - | - | 0.4 | - | - | -
MS EN 10025-2 (2011) | S 275 JR | 5 - 150 | < 3 | 0 | 3 | MS | AR | HOT ROLLED PRODUCTS OF STRUCTURAL STEELS - PART 2 : TECHNICAL DELIVERY CONDITIONS FOR NON-ALLOY STRUCTURAL STEELS | 275 | - | 430 | - | 580 | - | - | - | - | - | 17 | - | - | - | - | - | - | - | - | - | - | - | - | - | - | - | - | - | - | - | - | - | - | - | - | 0.21 | - | - | - | 1.5 | 0.035 | 0.035 | - | - | - | 0.55 | - | - | - | - | - | - | - | - | - | - | - | - | 0.012C | - | - | - | - | 0.4 | - | - | -
MS EN 10025-2 (2011) | S 275 JR | 5 - 150 | > 3 < 16 | 3 | 16 | MS | AR | HOT ROLLED PRODUCTS OF STRUCTURAL STEELS - PART 2 : TECHNICAL DELIVERY CONDITIONS FOR NON-ALLOY STRUCTURAL STEELS | 275 | - | 410 | - | 560 | - | - | - | - | - | - | - | 21 | - | - | - | - | - | - | - | - | 27A | - | - | - | - | - | - | - | - | - | - | - | - | - | 0.21 | - | - | - | 1.5 | 0.035 | 0.035 | - | - | - | 0.55 | - | - | - | - | - | - | - | - | - | - | - | - | 0.012C | - | - | - | - | 0.4 | - | - | -
MS EN 10025-2 (2011) | S 275 JR | 5 - 150 | > 16 < 40 | 16 | 40 | MS | AR | HOT ROLLED PRODUCTS OF STRUCTURAL STEELS - PART 2 : TECHNICAL DELIVERY CONDITIONS FOR NON-ALLOY STRUCTURAL STEELS | 265 | - | 410 | - | 560 | - | - | - | - | - | - | - | 21 | - | - | - | - | - | - | - | - | 27A | - | - | - | - | - | - | - | - | - | - | - | - | - | 0.21 | - | - | - | 1.5 | 0.035 | 0.035 | - | - | - | 0.55 | - | - | - | - | - | - | - | - | - | - | - | - | 0.012C | - | - | - | - | 0.4 | - | - | -
MS EN 10025-2 (2011) | S 275 JR | 5 - 150 | > 40 < 63 | 40 | 63 | MS | AR | HOT ROLLED PRODUCTS OF STRUCTURAL STEELS - PART 2 : TECHNICAL DELIVERY CONDITIONS FOR NON-ALLOY STRUCTURAL STEELS | 255 | - | 410 | - | 560 | - | - | - | - | - | - | - | 20 | - | - | - | - | - | - | - | - | 27A | - | - | - | - | - | - | - | - | - | - | - | - | - | 0.21 | - | - | - | 1.5 | 0.035 | 0.035 | - | - | - | 0.55 | - | - | - | - | - | - | - | - | - | - | - | - | 0.012C | - | - | - | - | 0.4 | - | - | -
MS EN 10025-2 (2011) | S 275 JR | 5 - 150 | > 63 < 80 | 63 | 80 | MS | AR | HOT ROLLED PRODUCTS OF STRUCTURAL STEELS - PART 2 : TECHNICAL DELIVERY CONDITIONS FOR NON-ALLOY STRUCTURAL STEELS | 245 | - | 410 | - | 560 | - | - | - | - | - | - | - | 19 | - | - | - | - | - | - | - | - | 27A | - | - | - | - | - | - | - | - | - | - | - | - | - | 0.22 | - | - | - | 1.5 | 0.035 | 0.035 | - | - | - | 0.55 | - | - | - | - | - | - | - | - | - | - | - | - | 0.012C | - | - | - | - | 0.42 | - | - | -
MS EN 10025-2 (2011) | S 275 JR | 5 - 150 | > 80 < 100 | 80 | 100 | MS | AR | HOT ROLLED PRODUCTS OF STRUCTURAL STEELS - PART 2 : TECHNICAL DELIVERY CONDITIONS FOR NON-ALLOY STRUCTURAL STEELS | 235 | - | 410 | - | 560 | - | - | - | - | - | - | - | 19 | - | - | - | - | - | - | - | - | 27A | - | - | - | - | - | - | - | - | - | - | - | - | - | 0.22 | - | - | - | 1.5 | 0.035 | 0.035 | - | - | - | 0.55 | - | - | - | - | - | - | - | - | - | - | - | - | 0.012C | - | - | - | - | 0.42 | - | - | -
MS EN 10025-2 (2011) | S 275 JR | 5 - 150 | > 100 < 150 | 100 | 150 | MS | AR | HOT ROLLED PRODUCTS OF STRUCTURAL STEELS - PART 2 : TECHNICAL DELIVERY CONDITIONS FOR NON-ALLOY STRUCTURAL STEELS | 225 | - | 400 | - | 540 | - | - | - | - | - | - | - | 19 | - | - | - | - | - | - | - | - | 27A | - | - | - | - | - | - | - | - | - | - | - | - | - | 0.22 | - | - | - | 1.5 | 0.035 | 0.035 | - | - | - | 0.55 | - | - | - | - | - | - | - | - | - | - | - | - | 0.012C | - | - | - | - | 0.42 | - | - | -
MS EN 10025-2 (2011) | S 275 JR | 5 - 150 | > 150 < 200 | 150 | 200 | MS | AR | HOT ROLLED PRODUCTS OF STRUCTURAL STEELS - PART 2 : TECHNICAL DELIVERY CONDITIONS FOR NON-ALLOY STRUCTURAL STEELS | 215 | - | 380 | - | 540 | - | - | - | - | - | - | - | 18 | - | - | - | - | - | - | - | - | 27A | - | - | - | - | - | - | - | - | - | - | - | - | - | 0.22 | - | - | - | 1.5 | 0.035 | 0.035 | - | - | - | 0.55 | - | - | - | - | - | - | - | - | - | - | - | - | 0.012C | - | - | - | - | 0.44 | - | - | -
MS EN 10025-2 (2011) | S 275 JR | 5 - 150 | > 200 < 250 | 200 | 250 | MS | AR | HOT ROLLED PRODUCTS OF STRUCTURAL STEELS - PART 2 : TECHNICAL DELIVERY CONDITIONS FOR NON-ALLOY STRUCTURAL STEELS | 205 | - | 380 | - | 540 | - | - | - | - | - | - | - | 18 | - | - | - | - | - | - | - | - | 27A | - | - | - | - | - | - | - | - | - | - | - | - | - | 0.22 | - | - | - | 1.5 | 0.035 | 0.035 | - | - | - | 0.55 | - | - | - | - | - | - | - | - | - | - | - | - | 0.012C | - | - | - | - | 0.44 | - | - | -
MS EN 10025-2 (2011) | S 275 JO | 5 - 150 | < 3 | 0 | 3 | MS | AR | HOT ROLLED PRODUCTS OF STRUCTURAL STEELS - PART 2 : TECHNICAL DELIVERY CONDITIONS FOR NON-ALLOY STRUCTURAL STEELS | 275 | - | 430 | - | 580 | - | - | - | - | - | 17 | - | - | - | - | - | - | - | - | - | - | - | - | - | - | - | - | - | - | - | - | - | - | - | - | 0.18 | - | - | - | 1.5 | 0.03 | 0.03 | - | - | - | 0.55 | - | - | - | - | - | - | - | - | - | - | - | - | 0.012C | - | - | - | - | 0.4 | - | - | -
MS EN 10025-2 (2011) | S 275 JO | 5 - 150 | > 3 < 16 | 3 | 16 | MS | AR | HOT ROLLED PRODUCTS OF STRUCTURAL STEELS - PART 2 : TECHNICAL DELIVERY CONDITIONS FOR NON-ALLOY STRUCTURAL STEELS | 275 | - | 410 | - | 560 | - | - | - | - | - | - | - | 21 | - | - | - | - | - | - | - | - | - | - | 27 | - | - | - | - | - | - | - | - | - | - | - | 0.18 | - | - | - | 1.5 | 0.03 | 0.03 | - | - | - | 0.55 | - | - | - | - | - | - | - | - | - | - | - | - | 0.012C | - | - | - | - | 0.4 | - | - | -
MS EN 10025-2 (2011) | S 275 JO | 5 - 150 | > 16 < 40 | 16 | 40 | MS | AR | HOT ROLLED PRODUCTS OF STRUCTURAL STEELS - PART 2 : TECHNICAL DELIVERY CONDITIONS FOR NON-ALLOY STRUCTURAL STEELS | 265 | - | 410 | - | 560 | - | - | - | - | - | - | - | 21 | - | - | - | - | - | - | - | - | - | - | 27 | - | - | - | - | - | - | - | - | - | - | - | 0.18 | - | - | - | 1.5 | 0.03 | 0.03 | - | - | - | 0.55 | - | - | - | - | - | - | - | - | - | - | - | - | 0.012C | - | - | - | - | 0.4 | - | - | -
MS EN 10025-2 (2011) | S 275 JO | 5 - 150 | > 40 < 63 | 40 | 63 | MS | AR | HOT ROLLED PRODUCTS OF STRUCTURAL STEELS - PART 2 : TECHNICAL DELIVERY CONDITIONS FOR NON-ALLOY STRUCTURAL STEELS | 255 | - | 410 | - | 560 | - | - | - | - | - | - | - | 20 | - | - | - | - | - | - | - | - | - | - | 27 | - | - | - | - | - | - | - | - | - | - | - | 0.18 | - | - | - | 1.5 | 0.03 | 0.03 | - | - | - | 0.55 | - | - | - | - | - | - | - | - | - | - | - | - | 0.012C | - | - | - | - | 0.4 | - | - | -
MS EN 10025-2 (2011) | S 275 JO | 5 - 150 | > 63 < 80 | 63 | 80 | MS | AR | HOT ROLLED PRODUCTS OF STRUCTURAL STEELS - PART 2 : TECHNICAL DELIVERY CONDITIONS FOR NON-ALLOY STRUCTURAL STEELS | 245 | - | 410 | - | 560 | - | - | - | - | - | - | - | 19 | - | - | - | - | - | - | - | - | - | - | 27 | - | - | - | - | - | - | - | - | - | - | - | 0.18 | - | - | - | 1.5 | 0.03 | 0.03 | - | - | - | 0.55 | - | - | - | - | - | - | - | - | - | - | - | - | 0.012C | - | - | - | - | 0.42 | - | - | -
MS EN 10025-2 (2011) | S 275 JO | 5 - 150 | > 80 < 100 | 80 | 100 | MS | AR | HOT ROLLED PRODUCTS OF STRUCTURAL STEELS - PART 2 : TECHNICAL DELIVERY CONDITIONS FOR NON-ALLOY STRUCTURAL STEELS | 235 | - | 410 | - | 560 | - | - | - | - | - | - | - | 19 | - | - | - | - | - | - | - | - | - | - | 27 | - | - | - | - | - | - | - | - | - | - | - | 0.18 | - | - | - | 1.5 | 0.03 | 0.03 | - | - | - | 0.55 | - | - | - | - | - | - | - | - | - | - | - | - | 0.012C | - | - | - | - | 0.42 | - | - | -
MS EN 10025-2 (2011) | S 275 JO | 5 - 150 | > 100 < 150 | 100 | 150 | MS | AR | HOT ROLLED PRODUCTS OF STRUCTURAL STEELS - PART 2 : TECHNICAL DELIVERY CONDITIONS FOR NON-ALLOY STRUCTURAL STEELS | 225 | - | 400 | - | 540 | - | - | - | - | - | - | - | 19 | - | - | - | - | - | - | - | - | - | - | 27 | - | - | - | - | - | - | - | - | - | - | - | 0.18 | - | - | - | 1.5 | 0.03 | 0.03 | - | - | - | 0.55 | - | - | - | - | - | - | - | - | - | - | - | - | 0.012C | - | - | - | - | 0.42 | - | - | -
MS EN 10025-2 (2011) | S 275 JO | 5 - 150 | > 150 < 200 | 150 | 200 | MS | AR | HOT ROLLED PRODUCTS OF STRUCTURAL STEELS - PART 2 : TECHNICAL DELIVERY CONDITIONS FOR NON-ALLOY STRUCTURAL STEELS | 215 | - | 380 | - | 540 | - | - | - | - | - | - | - | 18 | - | - | - | - | - | - | - | - | - | - | 27 | - | - | - | - | - | - | - | - | - | - | - | 0.2 | - | - | - | 1.5 | 0.03 | 0.03 | - | - | - | 0.55 | - | - | - | - | - | - | - | - | - | - | - | - | 0.012C | - | - | - | - | 0.44 | - | - | -
MS EN 10025-2 (2011) | S 275 JO | 5 - 150 | > 200 ≤ 250 | 200 | 250 | MS | AR | HOT ROLLED PRODUCTS OF STRUCTURAL STEELS - PART 2 : TECHNICAL DELIVERY CONDITIONS FOR NON-ALLOY STRUCTURAL STEELS | 205 | - | 380 | - | 540 | - | - | - | - | - | - | - | 18 | - | - | - | - | - | - | - | - | - | - | 27 | - | - | - | - | - | - | - | - | - | - | - | 0.2 | - | - | - | 1.5 | 0.03 | 0.03 | - | - | - | 0.55 | - | - | - | - | - | - | - | - | - | - | - | - | 0.012C | - | - | - | - | 0.44 | - | - | -
MS EN 10025-2 (2011) | S 275 J2 | 5 - 150 | < 3 | 0 | 3 | MS | N/NR | HOT ROLLED PRODUCTS OF STRUCTURAL STEELS - PART 2 : TECHNICAL DELIVERY CONDITIONS FOR NON-ALLOY STRUCTURAL STEELS | 275 | - | 430 | - | 580 | - | - | - | - | - | 17 | - | - | - | - | - | - | - | - | - | - | - | - | - | - | - | - | - | - | - | - | - | - | - | - | 0.18 | - | - | - | 1.5 | 0.025 | 0.025 | - | - | - | 0.55 | - | - | - | - | - | - | - | - | - | - | - | - | - | - | - | - | - | 0.4 | - | - | -
MS EN 10025-2 (2011) | S 275 J2 | 5 - 150 | > 3 < 16 | 3 | 16 | MS | N/NR | HOT ROLLED PRODUCTS OF STRUCTURAL STEELS - PART 2 : TECHNICAL DELIVERY CONDITIONS FOR NON-ALLOY STRUCTURAL STEELS | 275 | - | 410 | - | 560 | - | - | - | - | - | - | - | 21 | - | - | - | - | - | - | - | - | - | - | - | - | - | - | 27 | - | - | - | - | - | - | - | 0.18 | - | - | - | 1.5 | 0.025 | 0.025 | - | - | - | 0.55 | - | - | - | - | - | - | - | - | - | - | - | - | - | - | - | - | - | 0.4 | - | - | -
MS EN 10025-2 (2011) | S 275 J2 | 5 - 150 | > 16 < 40 | 16 | 40 | MS | N/NR | HOT ROLLED PRODUCTS OF STRUCTURAL STEELS - PART 2 : TECHNICAL DELIVERY CONDITIONS FOR NON-ALLOY STRUCTURAL STEELS | 265 | - | 410 | - | 560 | - | - | - | - | - | - | - | 21 | - | - | - | - | - | - | - | - | - | - | - | - | - | - | 27 | - | - | - | - | - | - | - | 0.18 | - | - | - | 1.5 | 0.025 | 0.025 | - | - | - | 0.55 | - | - | - | - | - | - | - | - | - | - | - | - | - | - | - | - | - | 0.4 | - | - | -
MS EN 10025-2 (2011) | S 275 J2 | 5 - 150 | > 40 < 63 | 40 | 63 | MS | N/NR | HOT ROLLED PRODUCTS OF STRUCTURAL STEELS - PART 2 : TECHNICAL DELIVERY CONDITIONS FOR NON-ALLOY STRUCTURAL STEELS | 255 | - | 410 | - | 560 | - | - | - | - | - | - | - | 20 | - | - | - | - | - | - | - | - | - | - | - | - | - | - | 27 | - | - | - | - | - | - | - | 0.18 | - | - | - | 1.5 | 0.025 | 0.025 | - | - | - | 0.55 | - | - | - | - | - | - | - | - | - | - | - | - | - | - | - | - | - | 0.4 | - | - | -
MS EN 10025-2 (2011) | S 275 J2 | 5 - 150 | > 63 < 80 | 63 | 80 | MS | N/NR | HOT ROLLED PRODUCTS OF STRUCTURAL STEELS - PART 2 : TECHNICAL DELIVERY CONDITIONS FOR NON-ALLOY STRUCTURAL STEELS | 245 | - | 410 | - | 560 | - | - | - | - | - | - | - | 19 | - | - | - | - | - | - | - | - | - | - | - | - | - | - | 27 | - | - | - | - | - | - | - | 0.18 | - | - | - | 1.5 | 0.025 | 0.025 | - | - | - | 0.55 | - | - | - | - | - | - | - | - | - | - | - | - | - | - | - | - | - | 0.42 | - | - | -
MS EN 10025-2 (2011) | S 275 J2 | 5 - 150 | > 80 < 100 | 80 | 100 | MS | N/NR | HOT ROLLED PRODUCTS OF STRUCTURAL STEELS - PART 2 : TECHNICAL DELIVERY CONDITIONS FOR NON-ALLOY STRUCTURAL STEELS | 235 | - | 410 | - | 560 | - | - | - | - | - | - | - | 19 | - | - | - | - | - | - | - | - | - | - | - | - | - | - | 27 | - | - | - | - | - | - | - | 0.18 | - | - | - | 1.5 | 0.025 | 0.025 | - | - | - | 0.55 | - | - | - | - | - | - | - | - | - | - | - | - | - | - | - | - | - | 0.42 | - | - | -
MS EN 10025-2 (2011) | S 275 J2 | 5 - 150 | > 100 < 150 | 100 | 150 | MS | N/NR | HOT ROLLED PRODUCTS OF STRUCTURAL STEELS - PART 2 : TECHNICAL DELIVERY CONDITIONS FOR NON-ALLOY STRUCTURAL STEELS | 225 | - | 400 | - | 540 | - | - | - | - | - | - | - | 19 | - | - | - | - | - | - | - | - | - | - | - | - | - | - | 27 | - | - | - | - | - | - | - | 0.18 | - | - | - | 1.5 | 0.025 | 0.025 | - | - | - | 0.55 | - | - | - | - | - | - | - | - | - | - | - | - | - | - | - | - | - | 0.42 | - | - | -
MS EN 10025-2 (2011) | S 275 J2 | 5 - 150 | > 150 < 200 | 150 | 200 | MS | N/NR | HOT ROLLED PRODUCTS OF STRUCTURAL STEELS - PART 2 : TECHNICAL DELIVERY CONDITIONS FOR NON-ALLOY STRUCTURAL STEELS | 215 | - | 380 | - | 540 | - | - | - | - | - | - | - | 18 | - | - | - | - | - | - | - | - | - | - | - | - | - | - | 27 | - | - | - | - | - | - | - | 0.2 | - | - | - | 1.5 | 0.025 | 0.025 | - | - | - | 0.55 | - | - | - | - | - | - | - | - | - | - | - | - | - | - | - | - | - | 0.44 | - | - | -
MS EN 10025-2 (2011) | S 275 J2 | 5 - 150 | > 200 ≤ 250 | 200 | 250 | MS | N/NR | HOT ROLLED PRODUCTS OF STRUCTURAL STEELS - PART 2 : TECHNICAL DELIVERY CONDITIONS FOR NON-ALLOY STRUCTURAL STEELS | 205 | - | 380 | - | 540 | - | - | - | - | - | - | - | 18 | - | - | - | - | - | - | - | - | - | - | - | - | - | - | 27 | - | - | - | - | - | - | - | 0.2 | - | - | - | 1.5 | 0.025 | 0.025 | - | - | - | 0.55 | - | - | - | - | - | - | - | - | - | - | - | - | - | - | - | - | - | 0.44 | - | - | -
MS EN 10025-2 (2011) | S 355 JR | 6 - 120 | < 3 | 0 | 3 | HS | NR | HOT ROLLED PRODUCTS OF STRUCTURAL STEELS - PART 2 : TECHNICAL DELIVERY CONDITIONS FOR NON-ALLOY STRUCTURAL STEELS | 355 | - | 510 | - | 680 | - | - | - | - | - | 16 | - | - | - | - | - | - | - | - | - | - | - | - | - | - | - | - | - | - | - | - | - | - | - | - | 0.24 | - | 0.55 | - | 1.6 | 0.035 | 0.035 | - | - | - | 0.55 | - | - | - | - | - | - | - | - | - | - | - | - | 0.012C | - | - | - | - | 0.45 | - | - | -
MS EN 10025-2 (2011) | S 355 JR | 6 - 120 | > 3 < 16 | 3 | 16 | HS | NR | HOT ROLLED PRODUCTS OF STRUCTURAL STEELS - PART 2 : TECHNICAL DELIVERY CONDITIONS FOR NON-ALLOY STRUCTURAL STEELS | 355 | - | 470 | - | 630 | - | - | - | - | - | - | - | 20 | - | - | - | - | - | - | - | - | 27 | - | - | - | - | - | - | - | - | - | - | - | - | - | 0.24 | - | 0.55 | - | 1.6 | 0.035 | 0.035 | - | - | - | 0.55 | - | - | - | - | - | - | - | - | - | - | - | - | 0.012C | - | - | - | - | 0.45 | - | - | -
MS EN 10025-2 (2011) | S 355 JR | 6 - 120 | > 16 < 40 | 16 | 40 | HS | NR | HOT ROLLED PRODUCTS OF STRUCTURAL STEELS - PART 2 : TECHNICAL DELIVERY CONDITIONS FOR NON-ALLOY STRUCTURAL STEELS | 345 | - | 470 | - | 630 | - | - | - | - | - | - | - | 20 | - | - | - | - | - | - | - | - | 27 | - | - | - | - | - | - | - | - | - | - | - | - | - | 0.24 | - | 0.55 | - | 1.6 | 0.035 | 0.035 | - | - | - | 0.55 | - | - | - | - | - | - | - | - | - | - | - | - | 0.012C | - | - | - | - | 0.45 | - | - | -
MS EN 10025-2 (2011) | S 355 JR | 6 - 120 | > 40 < 63 | 40 | 63 | HS | NR | HOT ROLLED PRODUCTS OF STRUCTURAL STEELS - PART 2 : TECHNICAL DELIVERY CONDITIONS FOR NON-ALLOY STRUCTURAL STEELS | 335 | - | 470 | - | 630 | - | - | - | - | - | - | - | 19 | - | - | - | - | - | - | - | - | 27 | - | - | - | - | - | - | - | - | - | - | - | - | - | 0.24 | - | 0.55 | - | 1.6 | 0.035 | 0.035 | - | - | - | 0.55 | - | - | - | - | - | - | - | - | - | - | - | - | 0.012C | - | - | - | - | 0.47 | - | - | -
MS EN 10025-2 (2011) | S 355 JR | 6 - 120 | > 63 < 80 | 63 | 80 | HS | NR | HOT ROLLED PRODUCTS OF STRUCTURAL STEELS - PART 2 : TECHNICAL DELIVERY CONDITIONS FOR NON-ALLOY STRUCTURAL STEELS | 325 | - | 470 | - | 630 | - | - | - | - | - | - | - | 18 | - | - | - | - | - | - | - | - | 27 | - | - | - | - | - | - | - | - | - | - | - | - | - | 0.24 | - | 0.55 | - | 1.6 | 0.035 | 0.035 | - | - | - | 0.55 | - | - | - | - | - | - | - | - | - | - | - | - | 0.012C | - | - | - | - | 0.47 | - | - | -
MS EN 10025-2 (2011) | S 355 JR | 6 - 120 | > 80 < 100 | 80 | 100 | HS | NR | HOT ROLLED PRODUCTS OF STRUCTURAL STEELS - PART 2 : TECHNICAL DELIVERY CONDITIONS FOR NON-ALLOY STRUCTURAL STEELS | 315 | - | 470 | - | 630 | - | - | - | - | - | - | - | 18 | - | - | - | - | - | - | - | - | 27 | - | - | - | - | - | - | - | - | - | - | - | - | - | 0.24 | - | 0.55 | - | 1.6 | 0.035 | 0.035 | - | - | - | 0.55 | - | - | - | - | - | - | - | - | - | - | - | - | 0.012C | - | - | - | - | 0.47 | - | - | -
MS EN 10025-2 (2011) | S 355 JR | 6 - 120 | > 100 < 150 | 100 | 150 | HS | NR | HOT ROLLED PRODUCTS OF STRUCTURAL STEELS - PART 2 : TECHNICAL DELIVERY CONDITIONS FOR NON-ALLOY STRUCTURAL STEELS | 295 | - | 450 | - | 600 | - | - | - | - | - | - | - | 18 | - | - | - | - | - | - | - | - | 27 | - | - | - | - | - | - | - | - | - | - | - | - | - | 0.24 | - | 0.55 | - | 1.6 | 0.035 | 0.035 | - | - | - | 0.55 | - | - | - | - | - | - | - | - | - | - | - | - | 0.012C | - | - | - | - | 0.47 | - | - | -
MS EN 10025-2 (2011) | S 355 JR | 6 - 120 | > 150 < 200 | 150 | 200 | HS | NR | HOT ROLLED PRODUCTS OF STRUCTURAL STEELS - PART 2 : TECHNICAL DELIVERY CONDITIONS FOR NON-ALLOY STRUCTURAL STEELS | 285 | - | 450 | - | 600 | - | - | - | - | - | - | - | 17 | - | - | - | - | - | - | - | - | 27 | - | - | - | - | - | - | - | - | - | - | - | - | - | 0.24 | - | 0.55 | - | 1.6 | 0.035 | 0.035 | - | - | - | 0.55 | - | - | - | - | - | - | - | - | - | - | - | - | 0.012C | - | - | - | - | 0.49 | - | - | -
MS EN 10025-2 (2011) | S 355 JR | 6 - 120 | > 200 ≤ 250 | 200 | 250 | HS | NR | HOT ROLLED PRODUCTS OF STRUCTURAL STEELS - PART 2 : TECHNICAL DELIVERY CONDITIONS FOR NON-ALLOY STRUCTURAL STEELS | 275 | - | 450 | - | 600 | - | - | - | - | - | - | - | 17 | - | - | - | - | - | - | - | - | 27 | - | - | - | - | - | - | - | - | - | - | - | - | - | 0.24 | - | 0.55 | - | 1.6 | 0.035 | 0.035 | - | - | - | 0.55 | - | - | - | - | - | - | - | - | - | - | - | - | 0.012C | - | - | - | - | 0.49 | - | - | -
MS EN 10025-2 (2011) | S 355 JO | 6 - 120 | < 3 | 0 | 3 | HS | NR | HOT ROLLED PRODUCTS OF STRUCTURAL STEELS - PART 2 : TECHNICAL DELIVERY CONDITIONS FOR NON-ALLOY STRUCTURAL STEELS | 355 | - | 510 | - | 680 | - | - | - | - | - | 16 | - | - | - | - | - | - | - | - | - | - | - | - | - | - | - | - | - | - | - | - | - | - | - | - | 0.2 | - | 0.55 | - | 1.6 | 0.03 | 0.03 | - | - | - | 0.55 | - | - | - | - | - | - | - | - | - | - | - | - | 0.012C | - | - | - | - | 0.45 | - | - | A. Impact test harus dilakukan pada +20 oC, untuk hasil impact dicantumkan dalam MTC jika terdapat requirement dalam order ¦ B. Nilai ini sebanding dengan 27 Joule pada temperatur -30 oC ¦ C. Nilai maksimum untuk nitrogen tidak berlaku jika kandungan Al total minimum 0.020% atau kandungan acid soluble Al minimum 0.015% atau jika terdapat unsur-unsur pengikat nitrogen lainnya
MS EN 10025-2 (2011) | S 355 JO | 6 - 120 | > 3 < 16 | 3 | 16 | HS | NR | HOT ROLLED PRODUCTS OF STRUCTURAL STEELS - PART 2 : TECHNICAL DELIVERY CONDITIONS FOR NON-ALLOY STRUCTURAL STEELS | 355 | - | 470 | - | 630 | - | - | - | - | - | - | - | 20 | - | - | - | - | - | - | - | - | - | - | 27 | - | - | - | - | - | - | - | - | - | - | - | 0.2 | - | 0.55 | - | 1.6 | 0.03 | 0.03 | - | - | - | 0.55 | - | - | - | - | - | - | - | - | - | - | - | - | 0.012C | - | - | - | - | 0.45 | - | - | A. Impact test harus dilakukan pada +20 oC, untuk hasil impact dicantumkan dalam MTC jika terdapat requirement dalam order ¦ B. Nilai ini sebanding dengan 27 Joule pada temperatur -30 oC ¦ C. Nilai maksimum untuk nitrogen tidak berlaku jika kandungan Al total minimum 0.020% atau kandungan acid soluble Al minimum 0.015% atau jika terdapat unsur-unsur pengikat nitrogen lainnya
MS EN 10025-2 (2011) | S 355 JO | 6 - 120 | > 16 < 40 | 16 | 40 | HS | NR | HOT ROLLED PRODUCTS OF STRUCTURAL STEELS - PART 2 : TECHNICAL DELIVERY CONDITIONS FOR NON-ALLOY STRUCTURAL STEELS | 345 | - | 470 | - | 630 | - | - | - | - | - | - | - | 20 | - | - | - | - | - | - | - | - | - | - | 27 | - | - | - | - | - | - | - | - | - | - | - | 0.2 | - | 0.55 | - | 1.6 | 0.03 | 0.03 | - | - | - | 0.55 | - | - | - | - | - | - | - | - | - | - | - | - | 0.012C | - | - | - | - | 0.45 | - | - | A. Impact test harus dilakukan pada +20 oC, untuk hasil impact dicantumkan dalam MTC jika terdapat requirement dalam order ¦ B. Nilai ini sebanding dengan 27 Joule pada temperatur -30 oC ¦ C. Nilai maksimum untuk nitrogen tidak berlaku jika kandungan Al total minimum 0.020% atau kandungan acid soluble Al minimum 0.015% atau jika terdapat unsur-unsur pengikat nitrogen lainnya
MS EN 10025-2 (2011) | S 355 JO | 6 - 120 | > 40 < 63 | 40 | 63 | HS | NR | HOT ROLLED PRODUCTS OF STRUCTURAL STEELS - PART 2 : TECHNICAL DELIVERY CONDITIONS FOR NON-ALLOY STRUCTURAL STEELS | 335 | - | 470 | - | 630 | - | - | - | - | - | - | - | 19 | - | - | - | - | - | - | - | - | - | - | 27 | - | - | - | - | - | - | - | - | - | - | - | 0.22 | - | 0.55 | - | 1.6 | 0.03 | 0.03 | - | - | - | 0.55 | - | - | - | - | - | - | - | - | - | - | - | - | 0.012C | - | - | - | - | 0.47 | - | - | A. Impact test harus dilakukan pada +20 oC, untuk hasil impact dicantumkan dalam MTC jika terdapat requirement dalam order ¦ B. Nilai ini sebanding dengan 27 Joule pada temperatur -30 oC ¦ C. Nilai maksimum untuk nitrogen tidak berlaku jika kandungan Al total minimum 0.020% atau kandungan acid soluble Al minimum 0.015% atau jika terdapat unsur-unsur pengikat nitrogen lainnya
MS EN 10025-2 (2011) | S 355 JO | 6 - 120 | > 63 < 80 | 63 | 80 | HS | NR | HOT ROLLED PRODUCTS OF STRUCTURAL STEELS - PART 2 : TECHNICAL DELIVERY CONDITIONS FOR NON-ALLOY STRUCTURAL STEELS | 325 | - | 470 | - | 630 | - | - | - | - | - | - | - | 18 | - | - | - | - | - | - | - | - | - | - | 27 | - | - | - | - | - | - | - | - | - | - | - | 0.22 | - | 0.55 | - | 1.6 | 0.03 | 0.03 | - | - | - | 0.55 | - | - | - | - | - | - | - | - | - | - | - | - | 0.012C | - | - | - | - | 0.47 | - | - | A. Impact test harus dilakukan pada +20 oC, untuk hasil impact dicantumkan dalam MTC jika terdapat requirement dalam order ¦ B. Nilai ini sebanding dengan 27 Joule pada temperatur -30 oC ¦ C. Nilai maksimum untuk nitrogen tidak berlaku jika kandungan Al total minimum 0.020% atau kandungan acid soluble Al minimum 0.015% atau jika terdapat unsur-unsur pengikat nitrogen lainnya
MS EN 10025-2 (2011) | S 355 JO | 6 - 120 | > 80 < 100 | 80 | 100 | HS | NR | HOT ROLLED PRODUCTS OF STRUCTURAL STEELS - PART 2 : TECHNICAL DELIVERY CONDITIONS FOR NON-ALLOY STRUCTURAL STEELS | 315 | - | 470 | - | 630 | - | - | - | - | - | - | - | 18 | - | - | - | - | - | - | - | - | - | - | 27 | - | - | - | - | - | - | - | - | - | - | - | 0.22 | - | 0.55 | - | 1.6 | 0.03 | 0.03 | - | - | - | 0.55 | - | - | - | - | - | - | - | - | - | - | - | - | 0.012C | - | - | - | - | 0.47 | - | - | A. Impact test harus dilakukan pada +20 oC, untuk hasil impact dicantumkan dalam MTC jika terdapat requirement dalam order ¦ B. Nilai ini sebanding dengan 27 Joule pada temperatur -30 oC ¦ C. Nilai maksimum untuk nitrogen tidak berlaku jika kandungan Al total minimum 0.020% atau kandungan acid soluble Al minimum 0.015% atau jika terdapat unsur-unsur pengikat nitrogen lainnya
MS EN 10025-2 (2011) | S 355 JO | 6 - 120 | > 100 < 150 | 100 | 150 | HS | NR | HOT ROLLED PRODUCTS OF STRUCTURAL STEELS - PART 2 : TECHNICAL DELIVERY CONDITIONS FOR NON-ALLOY STRUCTURAL STEELS | 295 | - | 450 | - | 600 | - | - | - | - | - | - | - | 18 | - | - | - | - | - | - | - | - | - | - | 27 | - | - | - | - | - | - | - | - | - | - | - | 0.22 | - | 0.55 | - | 1.6 | 0.03 | 0.03 | - | - | - | 0.55 | - | - | - | - | - | - | - | - | - | - | - | - | 0.012C | - | - | - | - | 0.47 | - | - | A. Impact test harus dilakukan pada +20 oC, untuk hasil impact dicantumkan dalam MTC jika terdapat requirement dalam order ¦ B. Nilai ini sebanding dengan 27 Joule pada temperatur -30 oC ¦ C. Nilai maksimum untuk nitrogen tidak berlaku jika kandungan Al total minimum 0.020% atau kandungan acid soluble Al minimum 0.015% atau jika terdapat unsur-unsur pengikat nitrogen lainnya
MS EN 10025-2 (2011) | S 355 JO | 6 - 120 | > 150 < 200 | 150 | 200 | HS | NR | HOT ROLLED PRODUCTS OF STRUCTURAL STEELS - PART 2 : TECHNICAL DELIVERY CONDITIONS FOR NON-ALLOY STRUCTURAL STEELS | 285 | - | 450 | - | 600 | - | - | - | - | - | - | - | 17 | - | - | - | - | - | - | - | - | - | - | 27 | - | - | - | - | - | - | - | - | - | - | - | 0.22 | - | 0.55 | - | 1.6 | 0.03 | 0.03 | - | - | - | 0.55 | - | - | - | - | - | - | - | - | - | - | - | - | 0.012C | - | - | - | - | 0.49 | - | - | A. Impact test harus dilakukan pada +20 oC, untuk hasil impact dicantumkan dalam MTC jika terdapat requirement dalam order ¦ B. Nilai ini sebanding dengan 27 Joule pada temperatur -30 oC ¦ C. Nilai maksimum untuk nitrogen tidak berlaku jika kandungan Al total minimum 0.020% atau kandungan acid soluble Al minimum 0.015% atau jika terdapat unsur-unsur pengikat nitrogen lainnya
MS EN 10025-2 (2011) | S 355 JO | 6 - 120 | > 200 ≤ 250 | 200 | 250 | HS | NR | HOT ROLLED PRODUCTS OF STRUCTURAL STEELS - PART 2 : TECHNICAL DELIVERY CONDITIONS FOR NON-ALLOY STRUCTURAL STEELS | 275 | - | 450 | - | 600 | - | - | - | - | - | - | - | 17 | - | - | - | - | - | - | - | - | - | - | 27 | - | - | - | - | - | - | - | - | - | - | - | 0.22 | - | 0.55 | - | 1.6 | 0.03 | 0.03 | - | - | - | 0.55 | - | - | - | - | - | - | - | - | - | - | - | - | 0.012C | - | - | - | - | 0.49 | - | - | A. Impact test harus dilakukan pada +20 oC, untuk hasil impact dicantumkan dalam MTC jika terdapat requirement dalam order ¦ B. Nilai ini sebanding dengan 27 Joule pada temperatur -30 oC ¦ C. Nilai maksimum untuk nitrogen tidak berlaku jika kandungan Al total minimum 0.020% atau kandungan acid soluble Al minimum 0.015% atau jika terdapat unsur-unsur pengikat nitrogen lainnya
MS EN 10025-2 (2011) | S 355 J2 | 6 - 120 | < 3 | 0 | 3 | HS | N/NR | HOT ROLLED PRODUCTS OF STRUCTURAL STEELS - PART 2 : TECHNICAL DELIVERY CONDITIONS FOR NON-ALLOY STRUCTURAL STEELS | 355 | - | 510 | - | 680 | - | - | - | - | - | 16 | - | - | - | - | - | - | - | - | - | - | - | - | - | - | - | - | - | - | - | - | - | - | - | - | 0.2 | - | 0.55 | - | 1.6 | 0.025 | 0.025 | - | - | - | 0.55 | - | - | - | - | - | - | - | - | - | - | - | - | - | - | - | - | - | 0.45 | - | - | A. Impact test harus dilakukan pada +20 oC, untuk hasil impact dicantumkan dalam MTC jika terdapat requirement dalam order ¦ B. Nilai ini sebanding dengan 27 Joule pada temperatur -30 oC ¦ C. Nilai maksimum untuk nitrogen tidak berlaku jika kandungan Al total minimum 0.020% atau kandungan acid soluble Al minimum 0.015% atau jika terdapat unsur-unsur pengikat nitrogen lainnya
MS EN 10025-2 (2011) | S 355 J2 | 6 - 120 | > 3 < 16 | 3 | 16 | HS | N/NR | HOT ROLLED PRODUCTS OF STRUCTURAL STEELS - PART 2 : TECHNICAL DELIVERY CONDITIONS FOR NON-ALLOY STRUCTURAL STEELS | 355 | - | 470 | - | 630 | - | - | - | - | - | - | - | 20 | - | - | - | - | - | - | - | - | - | - | - | - | - | - | 27 | - | - | - | - | - | - | - | 0.2 | - | 0.55 | - | 1.6 | 0.025 | 0.025 | - | - | - | 0.55 | - | - | - | - | - | - | - | - | - | - | - | - | - | - | - | - | - | 0.45 | - | - | A. Impact test harus dilakukan pada +20 oC, untuk hasil impact dicantumkan dalam MTC jika terdapat requirement dalam order ¦ B. Nilai ini sebanding dengan 27 Joule pada temperatur -30 oC ¦ C. Nilai maksimum untuk nitrogen tidak berlaku jika kandungan Al total minimum 0.020% atau kandungan acid soluble Al minimum 0.015% atau jika terdapat unsur-unsur pengikat nitrogen lainnya
MS EN 10025-2 (2011) | S 355 J2 | 6 - 120 | > 16 < 40 | 16 | 40 | HS | N/NR | HOT ROLLED PRODUCTS OF STRUCTURAL STEELS - PART 2 : TECHNICAL DELIVERY CONDITIONS FOR NON-ALLOY STRUCTURAL STEELS | 345 | - | 470 | - | 630 | - | - | - | - | - | - | - | 20 | - | - | - | - | - | - | - | - | - | - | - | - | - | - | 27 | - | - | - | - | - | - | - | 0.2 | - | 0.55 | - | 1.6 | 0.025 | 0.025 | - | - | - | 0.55 | - | - | - | - | - | - | - | - | - | - | - | - | - | - | - | - | - | 0.45 | - | - | A. Impact test harus dilakukan pada +20 oC, untuk hasil impact dicantumkan dalam MTC jika terdapat requirement dalam order ¦ B. Nilai ini sebanding dengan 27 Joule pada temperatur -30 oC ¦ C. Nilai maksimum untuk nitrogen tidak berlaku jika kandungan Al total minimum 0.020% atau kandungan acid soluble Al minimum 0.015% atau jika terdapat unsur-unsur pengikat nitrogen lainnya
MS EN 10025-2 (2011) | S 355 J2 | 6 - 120 | > 40 < 63 | 40 | 63 | HS | N/NR | HOT ROLLED PRODUCTS OF STRUCTURAL STEELS - PART 2 : TECHNICAL DELIVERY CONDITIONS FOR NON-ALLOY STRUCTURAL STEELS | 335 | - | 470 | - | 630 | - | - | - | - | - | - | - | 19 | - | - | - | - | - | - | - | - | - | - | - | - | - | - | 27 | - | - | - | - | - | - | - | 0.22 | - | 0.55 | - | 1.6 | 0.025 | 0.025 | - | - | - | 0.55 | - | - | - | - | - | - | - | - | - | - | - | - | - | - | - | - | - | 0.47 | - | - | A. Impact test harus dilakukan pada +20 oC, untuk hasil impact dicantumkan dalam MTC jika terdapat requirement dalam order ¦ B. Nilai ini sebanding dengan 27 Joule pada temperatur -30 oC ¦ C. Nilai maksimum untuk nitrogen tidak berlaku jika kandungan Al total minimum 0.020% atau kandungan acid soluble Al minimum 0.015% atau jika terdapat unsur-unsur pengikat nitrogen lainnya
MS EN 10025-2 (2011) | S 355 J2 | 6 - 120 | > 63 < 80 | 63 | 80 | HS | N/NR | HOT ROLLED PRODUCTS OF STRUCTURAL STEELS - PART 2 : TECHNICAL DELIVERY CONDITIONS FOR NON-ALLOY STRUCTURAL STEELS | 325 | - | 470 | - | 630 | - | - | - | - | - | - | - | 18 | - | - | - | - | - | - | - | - | - | - | - | - | - | - | 27 | - | - | - | - | - | - | - | 0.22 | - | 0.55 | - | 1.6 | 0.025 | 0.025 | - | - | - | 0.55 | - | - | - | - | - | - | - | - | - | - | - | - | - | - | - | - | - | 0.47 | - | - | A. Impact test harus dilakukan pada +20 oC, untuk hasil impact dicantumkan dalam MTC jika terdapat requirement dalam order ¦ B. Nilai ini sebanding dengan 27 Joule pada temperatur -30 oC ¦ C. Nilai maksimum untuk nitrogen tidak berlaku jika kandungan Al total minimum 0.020% atau kandungan acid soluble Al minimum 0.015% atau jika terdapat unsur-unsur pengikat nitrogen lainnya
MS EN 10025-2 (2011) | S 355 J2 | 6 - 120 | > 80 < 100 | 80 | 100 | HS | N/NR | HOT ROLLED PRODUCTS OF STRUCTURAL STEELS - PART 2 : TECHNICAL DELIVERY CONDITIONS FOR NON-ALLOY STRUCTURAL STEELS | 315 | - | 470 | - | 630 | - | - | - | - | - | - | - | 18 | - | - | - | - | - | - | - | - | - | - | - | - | - | - | 27 | - | - | - | - | - | - | - | 0.22 | - | 0.55 | - | 1.6 | 0.025 | 0.025 | - | - | - | 0.55 | - | - | - | - | - | - | - | - | - | - | - | - | - | - | - | - | - | 0.47 | - | - | A. Impact test harus dilakukan pada +20 oC, untuk hasil impact dicantumkan dalam MTC jika terdapat requirement dalam order ¦ B. Nilai ini sebanding dengan 27 Joule pada temperatur -30 oC ¦ C. Nilai maksimum untuk nitrogen tidak berlaku jika kandungan Al total minimum 0.020% atau kandungan acid soluble Al minimum 0.015% atau jika terdapat unsur-unsur pengikat nitrogen lainnya
MS EN 10025-2 (2011) | S 355 J2 | 6 - 120 | > 100 < 150 | 100 | 150 | HS | N/NR | HOT ROLLED PRODUCTS OF STRUCTURAL STEELS - PART 2 : TECHNICAL DELIVERY CONDITIONS FOR NON-ALLOY STRUCTURAL STEELS | 295 | - | 450 | - | 600 | - | - | - | - | - | - | - | 18 | - | - | - | - | - | - | - | - | - | - | - | - | - | - | 27 | - | - | - | - | - | - | - | 0.22 | - | 0.55 | - | 1.6 | 0.025 | 0.025 | - | - | - | 0.55 | - | - | - | - | - | - | - | - | - | - | - | - | - | - | - | - | - | 0.47 | - | - | A. Impact test harus dilakukan pada +20 oC, untuk hasil impact dicantumkan dalam MTC jika terdapat requirement dalam order ¦ B. Nilai ini sebanding dengan 27 Joule pada temperatur -30 oC ¦ C. Nilai maksimum untuk nitrogen tidak berlaku jika kandungan Al total minimum 0.020% atau kandungan acid soluble Al minimum 0.015% atau jika terdapat unsur-unsur pengikat nitrogen lainnya
MS EN 10025-2 (2011) | S 355 J2 | 6 - 120 | > 150 < 200 | 150 | 200 | HS | N/NR | HOT ROLLED PRODUCTS OF STRUCTURAL STEELS - PART 2 : TECHNICAL DELIVERY CONDITIONS FOR NON-ALLOY STRUCTURAL STEELS | 285 | - | 450 | - | 600 | - | - | - | - | - | - | - | 17 | - | - | - | - | - | - | - | - | - | - | - | - | - | - | 27 | - | - | - | - | - | - | - | 0.22 | - | 0.55 | - | 1.6 | 0.025 | 0.025 | - | - | - | 0.55 | - | - | - | - | - | - | - | - | - | - | - | - | - | - | - | - | - | 0.49 | - | - | A. Impact test harus dilakukan pada +20 oC, untuk hasil impact dicantumkan dalam MTC jika terdapat requirement dalam order ¦ B. Nilai ini sebanding dengan 27 Joule pada temperatur -30 oC ¦ C. Nilai maksimum untuk nitrogen tidak berlaku jika kandungan Al total minimum 0.020% atau kandungan acid soluble Al minimum 0.015% atau jika terdapat unsur-unsur pengikat nitrogen lainnya
MS EN 10025-2 (2011) | S 355 J2 | 6 - 120 | > 200 ≤ 250 | 200 | 250 | HS | N/NR | HOT ROLLED PRODUCTS OF STRUCTURAL STEELS - PART 2 : TECHNICAL DELIVERY CONDITIONS FOR NON-ALLOY STRUCTURAL STEELS | 275 | - | 450 | - | 600 | - | - | - | - | - | - | - | 17 | - | - | - | - | - | - | - | - | - | - | - | - | - | - | 27 | - | - | - | - | - | - | - | 0.22 | - | 0.55 | - | 1.6 | 0.025 | 0.025 | - | - | - | 0.55 | - | - | - | - | - | - | - | - | - | - | - | - | - | - | - | - | - | 0.49 | - | - | A. Impact test harus dilakukan pada +20 oC, untuk hasil impact dicantumkan dalam MTC jika terdapat requirement dalam order ¦ B. Nilai ini sebanding dengan 27 Joule pada temperatur -30 oC ¦ C. Nilai maksimum untuk nitrogen tidak berlaku jika kandungan Al total minimum 0.020% atau kandungan acid soluble Al minimum 0.015% atau jika terdapat unsur-unsur pengikat nitrogen lainnya
MS EN 10025-2 (2011) | S 355 K2 | 6 - 120 | < 3 | 0 | 3 | HS | N/NR | HOT ROLLED PRODUCTS OF STRUCTURAL STEELS - PART 2 : TECHNICAL DELIVERY CONDITIONS FOR NON-ALLOY STRUCTURAL STEELS | 355 | - | 510 | - | 680 | - | - | - | - | - | 16 | - | - | - | - | - | - | - | - | - | - | - | - | - | - | - | - | - | - | - | - | - | - | - | - | 0.2 | - | 0.55 | - | 1.6 | 0.025 | 0.025 | - | - | - | 0.55 | - | - | - | - | - | - | - | - | - | - | - | - | - | - | - | - | - | 0.45 | - | - | A. Impact test harus dilakukan pada +20 oC, untuk hasil impact dicantumkan dalam MTC jika terdapat requirement dalam order ¦ B. Nilai ini sebanding dengan 27 Joule pada temperatur -30 oC ¦ C. Nilai maksimum untuk nitrogen tidak berlaku jika kandungan Al total minimum 0.020% atau kandungan acid soluble Al minimum 0.015% atau jika terdapat unsur-unsur pengikat nitrogen lainnya
MS EN 10025-2 (2011) | S 355 K2 | 6 - 120 | > 3 < 16 | 3 | 16 | HS | N/NR | HOT ROLLED PRODUCTS OF STRUCTURAL STEELS - PART 2 : TECHNICAL DELIVERY CONDITIONS FOR NON-ALLOY STRUCTURAL STEELS | 355 | - | 470 | - | 630 | - | - | - | - | - | - | - | 20 | - | - | - | - | - | - | - | - | - | - | - | - | - | - | 40B | - | - | - | - | - | - | - | 0.2 | - | 0.55 | - | 1.6 | 0.025 | 0.025 | - | - | - | 0.55 | - | - | - | - | - | - | - | - | - | - | - | - | - | - | - | - | - | 0.45 | - | - | A. Impact test harus dilakukan pada +20 oC, untuk hasil impact dicantumkan dalam MTC jika terdapat requirement dalam order ¦ B. Nilai ini sebanding dengan 27 Joule pada temperatur -30 oC ¦ C. Nilai maksimum untuk nitrogen tidak berlaku jika kandungan Al total minimum 0.020% atau kandungan acid soluble Al minimum 0.015% atau jika terdapat unsur-unsur pengikat nitrogen lainnya
MS EN 10025-2 (2011) | S 355 K2 | 6 - 120 | > 16 < 40 | 16 | 40 | HS | N/NR | HOT ROLLED PRODUCTS OF STRUCTURAL STEELS - PART 2 : TECHNICAL DELIVERY CONDITIONS FOR NON-ALLOY STRUCTURAL STEELS | 345 | - | 470 | - | 630 | - | - | - | - | - | - | - | 20 | - | - | - | - | - | - | - | - | - | - | - | - | - | - | 40B | - | - | - | - | - | - | - | 0.2 | - | 0.55 | - | 1.6 | 0.025 | 0.025 | - | - | - | 0.55 | - | - | - | - | - | - | - | - | - | - | - | - | - | - | - | - | - | 0.45 | - | - | A. Impact test harus dilakukan pada +20 oC, untuk hasil impact dicantumkan dalam MTC jika terdapat requirement dalam order ¦ B. Nilai ini sebanding dengan 27 Joule pada temperatur -30 oC ¦ C. Nilai maksimum untuk nitrogen tidak berlaku jika kandungan Al total minimum 0.020% atau kandungan acid soluble Al minimum 0.015% atau jika terdapat unsur-unsur pengikat nitrogen lainnya
MS EN 10025-2 (2011) | S 355 K2 | 6 - 120 | > 40 < 63 | 40 | 63 | HS | N/NR | HOT ROLLED PRODUCTS OF STRUCTURAL STEELS - PART 2 : TECHNICAL DELIVERY CONDITIONS FOR NON-ALLOY STRUCTURAL STEELS | 335 | - | 470 | - | 630 | - | - | - | - | - | - | - | 19 | - | - | - | - | - | - | - | - | - | - | - | - | - | - | 40B | - | - | - | - | - | - | - | 0.22 | - | 0.55 | - | 1.6 | 0.025 | 0.025 | - | - | - | 0.55 | - | - | - | - | - | - | - | - | - | - | - | - | - | - | - | - | - | 0.47 | - | - | A. Impact test harus dilakukan pada +20 oC, untuk hasil impact dicantumkan dalam MTC jika terdapat requirement dalam order ¦ B. Nilai ini sebanding dengan 27 Joule pada temperatur -30 oC ¦ C. Nilai maksimum untuk nitrogen tidak berlaku jika kandungan Al total minimum 0.020% atau kandungan acid soluble Al minimum 0.015% atau jika terdapat unsur-unsur pengikat nitrogen lainnya
MS EN 10025-2 (2011) | S 355 K2 | 6 - 120 | > 63 < 80 | 63 | 80 | HS | N/NR | HOT ROLLED PRODUCTS OF STRUCTURAL STEELS - PART 2 : TECHNICAL DELIVERY CONDITIONS FOR NON-ALLOY STRUCTURAL STEELS | 325 | - | 470 | - | 630 | - | - | - | - | - | - | - | 18 | - | - | - | - | - | - | - | - | - | - | - | - | - | - | 40B | - | - | - | - | - | - | - | 0.22 | - | 0.55 | - | 1.6 | 0.025 | 0.025 | - | - | - | 0.55 | - | - | - | - | - | - | - | - | - | - | - | - | - | - | - | - | - | 0.47 | - | - | A. Impact test harus dilakukan pada +20 oC, untuk hasil impact dicantumkan dalam MTC jika terdapat requirement dalam order ¦ B. Nilai ini sebanding dengan 27 Joule pada temperatur -30 oC ¦ C. Nilai maksimum untuk nitrogen tidak berlaku jika kandungan Al total minimum 0.020% atau kandungan acid soluble Al minimum 0.015% atau jika terdapat unsur-unsur pengikat nitrogen lainnya
MS EN 10025-2 (2011) | S 355 K2 | 6 - 120 | > 80 < 100 | 80 | 100 | HS | N/NR | HOT ROLLED PRODUCTS OF STRUCTURAL STEELS - PART 2 : TECHNICAL DELIVERY CONDITIONS FOR NON-ALLOY STRUCTURAL STEELS | 315 | - | 470 | - | 630 | - | - | - | - | - | - | - | 18 | - | - | - | - | - | - | - | - | - | - | - | - | - | - | 40B | - | - | - | - | - | - | - | 0.22 | - | 0.55 | - | 1.6 | 0.025 | 0.025 | - | - | - | 0.55 | - | - | - | - | - | - | - | - | - | - | - | - | - | - | - | - | - | 0.47 | - | - | A. Impact test harus dilakukan pada +20 oC, untuk hasil impact dicantumkan dalam MTC jika terdapat requirement dalam order ¦ B. Nilai ini sebanding dengan 27 Joule pada temperatur -30 oC ¦ C. Nilai maksimum untuk nitrogen tidak berlaku jika kandungan Al total minimum 0.020% atau kandungan acid soluble Al minimum 0.015% atau jika terdapat unsur-unsur pengikat nitrogen lainnya
MS EN 10025-2 (2011) | S 355 K2 | 6 - 120 | > 100 < 150 | 100 | 150 | HS | N/NR | HOT ROLLED PRODUCTS OF STRUCTURAL STEELS - PART 2 : TECHNICAL DELIVERY CONDITIONS FOR NON-ALLOY STRUCTURAL STEELS | 295 | - | 450 | - | 600 | - | - | - | - | - | - | - | 18 | - | - | - | - | - | - | - | - | - | - | - | - | - | - | 40B | - | - | - | - | - | - | - | 0.22 | - | 0.55 | - | 1.6 | 0.025 | 0.025 | - | - | - | 0.55 | - | - | - | - | - | - | - | - | - | - | - | - | - | - | - | - | - | 0.47 | - | - | A. Impact test harus dilakukan pada +20 oC, untuk hasil impact dicantumkan dalam MTC jika terdapat requirement dalam order ¦ B. Nilai ini sebanding dengan 27 Joule pada temperatur -30 oC ¦ C. Nilai maksimum untuk nitrogen tidak berlaku jika kandungan Al total minimum 0.020% atau kandungan acid soluble Al minimum 0.015% atau jika terdapat unsur-unsur pengikat nitrogen lainnya
MS EN 10025-2 (2011) | S 355 K2 | 6 - 120 | > 150 < 200 | 150 | 200 | HS | N/NR | HOT ROLLED PRODUCTS OF STRUCTURAL STEELS - PART 2 : TECHNICAL DELIVERY CONDITIONS FOR NON-ALLOY STRUCTURAL STEELS | 285 | - | 450 | - | 600 | - | - | - | - | - | - | - | 17 | - | - | - | - | - | - | - | - | - | - | - | - | - | - | 33 | - | - | - | - | - | - | - | 0.22 | - | 0.55 | - | 1.6 | 0.025 | 0.025 | - | - | - | 0.55 | - | - | - | - | - | - | - | - | - | - | - | - | - | - | - | - | - | 0.49 | - | - | A. Impact test harus dilakukan pada +20 oC, untuk hasil impact dicantumkan dalam MTC jika terdapat requirement dalam order ¦ B. Nilai ini sebanding dengan 27 Joule pada temperatur -30 oC ¦ C. Nilai maksimum untuk nitrogen tidak berlaku jika kandungan Al total minimum 0.020% atau kandungan acid soluble Al minimum 0.015% atau jika terdapat unsur-unsur pengikat nitrogen lainnya
MS EN 10025-2 (2011) | S 355 K2 | 6 - 120 | > 200 ≤ 250 | 200 | 250 | HS | N/NR | HOT ROLLED PRODUCTS OF STRUCTURAL STEELS - PART 2 : TECHNICAL DELIVERY CONDITIONS FOR NON-ALLOY STRUCTURAL STEELS | 275 | - | 450 | - | 600 | - | - | - | - | - | - | - | 17 | - | - | - | - | - | - | - | - | - | - | - | - | - | - | 33 | - | - | - | - | - | - | - | 0.22 | - | 0.55 | - | 1.6 | 0.025 | 0.025 | - | - | - | 0.55 | - | - | - | - | - | - | - | - | - | - | - | - | - | - | - | - | - | 0.49 | - | - | A. Impact test harus dilakukan pada +20 oC, untuk hasil impact dicantumkan dalam MTC jika terdapat requirement dalam order ¦ B. Nilai ini sebanding dengan 27 Joule pada temperatur -30 oC ¦ C. Nilai maksimum untuk nitrogen tidak berlaku jika kandungan Al total minimum 0.020% atau kandungan acid soluble Al minimum 0.015% atau jika terdapat unsur-unsur pengikat nitrogen lainnya
DIN 17100 (1966) | ST 37.2 | 6 - 80 | < 16 | 0 | 16 | MS | AR | STEELS FOR GENERAL STRUCTURAL PURPOSES QUALITY SPECIFICATIONS | 235 | - | 363 | - | 441 | - | 21B | - | - | - | - | - | - | - | - | - | - | - | - | - | - | - | 27 | - | - | - | - | - | - | - | - | - | - | √ | - | 0.17 | - | - | - | - | 0.05 | 0.05 | - | - | - | - | - | - | - | - | - | - | - | - | - | - | - | - | 0.007C | - | - | - | - | - | - | - | A. Untuk product dengan ketebalan < 30 mm. Untul ketebalan > 30 mm temperature test adalah 20 oC ¦ B. Untuk Normalized condition, elongasi minimum ditambah 2% ¦ C. Untuk electric furnace steel, kandungan Nitrogen mencapai 0.012% pada ladle analysis diperbolehkan
DIN 17100 (1966) | ST 37.2 | 6 - 80 | > 16 < 25 | 16 | 25 | MS | AR | STEELS FOR GENERAL STRUCTURAL PURPOSES QUALITY SPECIFICATIONS | 225 | - | 363 | - | 441 | - | 21B | - | - | - | - | - | - | - | - | - | - | - | - | - | - | - | 27A | - | - | - | - | - | - | - | - | - | - | √ | - | 0.2 | - | - | - | - | 0.05 | 0.05 | - | - | - | - | - | - | - | - | - | - | - | - | - | - | - | - | 0.007C | - | - | - | - | - | - | - | A. Untuk product dengan ketebalan < 30 mm. Untul ketebalan > 30 mm temperature test adalah 20 oC ¦ B. Untuk Normalized condition, elongasi minimum ditambah 2% ¦ C. Untuk electric furnace steel, kandungan Nitrogen mencapai 0.012% pada ladle analysis diperbolehkan
DIN 17100 (1966) | ST 37.2 | 6 - 80 | > 25 < 40 | 25 | 40 | MS | N | STEELS FOR GENERAL STRUCTURAL PURPOSES QUALITY SPECIFICATIONS | 225 | - | 363 | - | 441 | - | 23 | - | - | - | - | - | - | - | - | - | - | - | - | - | - | - | 27A | - | - | - | - | - | - | - | - | - | - | √ | - | 0.2 | - | - | - | - | 0.05 | 0.05 | - | - | - | - | - | - | - | - | - | - | - | - | - | - | - | - | 0.007C | - | - | - | - | - | - | - | A. Untuk product dengan ketebalan < 30 mm. Untul ketebalan > 30 mm temperature test adalah 20 oC ¦ B. Untuk Normalized condition, elongasi minimum ditambah 2% ¦ C. Untuk electric furnace steel, kandungan Nitrogen mencapai 0.012% pada ladle analysis diperbolehkan
DIN 17100 (1966) | ST 37.2 | 6 - 80 | > 40 | 40 | 99999 | MS | N | STEELS FOR GENERAL STRUCTURAL PURPOSES QUALITY SPECIFICATIONS | 215 | - | 363 | - | 441 | - | 23 | - | - | - | - | - | - | - | - | - | - | - | - | - | - | 27 | - | - | - | - | - | - | - | - | - | - | - | √ | - | 0.2 | - | - | - | - | 0.05 | 0.05 | - | - | - | - | - | - | - | - | - | - | - | - | - | - | - | - | 0.007C | - | - | - | - | - | - | - | A. Untuk product dengan ketebalan < 30 mm. Untul ketebalan > 30 mm temperature test adalah 20 oC ¦ B. Untuk Normalized condition, elongasi minimum ditambah 2% ¦ C. Untuk electric furnace steel, kandungan Nitrogen mencapai 0.012% pada ladle analysis diperbolehkan
DIN 17100 (1966) | ST 42.2 | 6 - 80 | < 16 | 0 | 16 | MS | AR | STEELS FOR GENERAL STRUCTURAL PURPOSES QUALITY SPECIFICATIONS | 255 | - | 412 | - | 490 | - | 18B | - | - | - | - | - | - | - | - | - | - | - | - | - | - | 27 | - | - | - | - | - | - | - | - | - | - | - | - | - | 0.23 | - | - | - | - | 0.05 | 0.05 | - | - | - | - | - | - | - | - | - | - | - | - | - | - | - | - | 0.007C | - | - | - | - | - | - | - | A. Untuk product dengan ketebalan < 30 mm. Untul ketebalan > 30 mm temperature test adalah 20 oC ¦ B. Untuk Normalized condition, elongasi minimum ditambah 2% ¦ C. Untuk electric furnace steel, kandungan Nitrogen mencapai 0.012% pada ladle analysis diperbolehkan
DIN 17100 (1966) | ST 42.2 | 6 - 80 | > 16 < 25 | 16 | 25 | MS | AR | STEELS FOR GENERAL STRUCTURAL PURPOSES QUALITY SPECIFICATIONS | 245 | - | 412 | - | 490 | - | 18B | - | - | - | - | - | - | - | - | - | - | - | - | - | - | 27 | - | - | - | - | - | - | - | - | - | - | - | - | - | 0.23 | - | - | - | - | 0.05 | 0.05 | - | - | - | - | - | - | - | - | - | - | - | - | - | - | - | - | 0.007C | - | - | - | - | - | - | - | A. Untuk product dengan ketebalan < 30 mm. Untul ketebalan > 30 mm temperature test adalah 20 oC ¦ B. Untuk Normalized condition, elongasi minimum ditambah 2% ¦ C. Untuk electric furnace steel, kandungan Nitrogen mencapai 0.012% pada ladle analysis diperbolehkan
DIN 17100 (1966) | ST 42.2 | 6 - 80 | > 25 < 40 | 25 | 40 | MS | N | STEELS FOR GENERAL STRUCTURAL PURPOSES QUALITY SPECIFICATIONS | 245 | - | 412 | - | 490 | - | 20 | - | - | - | - | - | - | - | - | - | - | - | - | - | - | 27 | - | - | - | - | - | - | - | - | - | - | - | - | - | 0.23 | - | - | - | - | 0.05 | 0.05 | - | - | - | - | - | - | - | - | - | - | - | - | - | - | - | - | 0.007C | - | - | - | - | - | - | - | A. Untuk product dengan ketebalan < 30 mm. Untul ketebalan > 30 mm temperature test adalah 20 oC ¦ B. Untuk Normalized condition, elongasi minimum ditambah 2% ¦ C. Untuk electric furnace steel, kandungan Nitrogen mencapai 0.012% pada ladle analysis diperbolehkan
DIN 17100 (1966) | ST 42.2 | 6 - 80 | > 40 | 40 | 99999 | MS | N | STEELS FOR GENERAL STRUCTURAL PURPOSES QUALITY SPECIFICATIONS | 235 | - | 412 | - | 490 | - | 20 | - | - | - | - | - | - | - | - | - | - | - | - | - | - | 27 | - | - | - | - | - | - | - | - | - | - | - | - | - | 0.23 | - | - | - | - | 0.05 | 0.05 | - | - | - | - | - | - | - | - | - | - | - | - | - | - | - | - | 0.007C | - | - | - | - | - | - | - | A. Untuk product dengan ketebalan < 30 mm. Untul ketebalan > 30 mm temperature test adalah 20 oC ¦ B. Untuk Normalized condition, elongasi minimum ditambah 2% ¦ C. Untuk electric furnace steel, kandungan Nitrogen mencapai 0.012% pada ladle analysis diperbolehkan
DIN 17100 (1966) | ST 52.3 | 8 - 80 | < 16 | 0 | 16 | HS | N | STEELS FOR GENERAL STRUCTURAL PURPOSES QUALITY SPECIFICATIONS | 355 | - | 510 | - | 608 | - | 20 | - | - | - | - | - | - | - | - | - | - | - | - | - | - | - | - | - | - | - | - | 27 | - | - | - | - | - | - | - | 0.2 | - | 0.55 | - | 1.5 | 0.045 | 0.045 | - | - | - | - | - | - | - | - | - | - | - | - | - | - | - | - | 0.009C | - | - | - | - | - | - | - | A. Untuk product dengan ketebalan < 30 mm. Untul ketebalan > 30 mm temperature test adalah 20 oC ¦ B. Untuk Normalized condition, elongasi minimum ditambah 2% ¦ C. Untuk electric furnace steel, kandungan Nitrogen mencapai 0.012% pada ladle analysis diperbolehkan
DIN 17100 (1966) | ST 52.3 | 8 - 80 | > 16 < 30 | 16 | 30 | HS | N | STEELS FOR GENERAL STRUCTURAL PURPOSES QUALITY SPECIFICATIONS | 345 | - | 510 | - | 608 | - | 20 | - | - | - | - | - | - | - | - | - | - | - | - | - | - | - | - | - | - | - | - | 27 | - | - | - | - | - | - | - | 0.22 | - | 0.55 | - | 1.5 | 0.045 | 0.045 | - | - | - | - | - | - | - | - | - | - | - | - | - | - | - | - | 0.009C | - | - | - | - | - | - | - | A. Untuk product dengan ketebalan < 30 mm. Untul ketebalan > 30 mm temperature test adalah 20 oC ¦ B. Untuk Normalized condition, elongasi minimum ditambah 2% ¦ C. Untuk electric furnace steel, kandungan Nitrogen mencapai 0.012% pada ladle analysis diperbolehkan
DIN 17100 (1966) | ST 52.3 | 8 - 80 | > 30 | 30 | 99999 | HS | N | STEELS FOR GENERAL STRUCTURAL PURPOSES QUALITY SPECIFICATIONS | 335 | - | 510 | - | 608 | - | 20 | - | - | - | - | - | - | - | - | - | - | - | - | - | - | - | - | - | - | - | - | 27 | - | - | - | - | - | - | - | 0.22 | - | 0.55 | - | 1.5 | 0.045 | 0.045 | - | - | - | - | - | - | - | - | - | - | - | - | - | - | - | - | 0.009C | - | - | - | - | - | - | - | A. Untuk product dengan ketebalan < 30 mm. Untul ketebalan > 30 mm temperature test adalah 20 oC ¦ B. Untuk Normalized condition, elongasi minimum ditambah 2% ¦ C. Untuk electric furnace steel, kandungan Nitrogen mencapai 0.012% pada ladle analysis diperbolehkan
DIN 17100 (1980) | ST 37.2 | 6 - 80 | < 16 | 0 | 16 | MS | AR | STEELS FOR GENERAL STRUCTURAL PURPOSES QUALITY SPECIFICATIONS | 235 | - | 340 | - | 470 | - | 24 | - | - | - | - | - | - | - | - | - | - | - | - | - | - | 27 | - | - | - | - | - | - | - | - | - | - | - | - | - | 0.17 | - | - | - | - | 0.05 | 0.05 | - | - | - | - | - | - | - | - | - | - | - | - | - | - | - | - | 0.009D | - | - | - | - | - | - | - | A. Untuk product dengan ketebalan < 30 mm. Untul ketebalan > 30 mm temperature test adalah 20 oC ¦ B. Untuk Normalized condition, elongasi minimum ditambah 2% ¦ C. Untuk electric furnace steel, kandungan Nitrogen mencapai 0.012% pada ladle analysis diperbolehkan
DIN 17100 (1980) | ST 37.2 | 6 - 80 | > 16 < 25 | 16 | 25 | MS | AR | STEELS FOR GENERAL STRUCTURAL PURPOSES QUALITY SPECIFICATIONS | 225 | - | 340 | - | 470 | - | 24 | - | - | - | - | - | - | - | - | - | - | - | - | - | - | - | - | - | - | - | - | - | - | - | - | - | - | - | - | 0.2 | - | - | - | - | 0.05 | 0.05 | - | - | - | - | - | - | - | - | - | - | - | - | - | - | - | - | 0.009D | - | - | - | - | - | - | - | A. Untuk product dengan ketebalan < 30 mm. Untul ketebalan > 30 mm temperature test adalah 20 oC ¦ B. Untuk Normalized condition, elongasi minimum ditambah 2% ¦ C. Untuk electric furnace steel, kandungan Nitrogen mencapai 0.012% pada ladle analysis diperbolehkan
DIN 17100 (1980) | ST 37.2 | 6 - 80 | > 25 < 40 | 25 | 40 | MS | N | STEELS FOR GENERAL STRUCTURAL PURPOSES QUALITY SPECIFICATIONS | 225 | - | 340 | - | 470 | - | 24 | - | - | - | - | - | - | - | - | - | - | - | - | - | - | - | - | - | - | - | - | - | - | - | - | - | - | - | - | 0.2 | - | - | - | - | 0.05 | 0.05 | - | - | - | - | - | - | - | - | - | - | - | - | - | - | - | - | 0.009D | - | - | - | - | - | - | - | A. Untuk product dengan ketebalan < 30 mm. Untul ketebalan > 30 mm temperature test adalah 20 oC ¦ B. Untuk Normalized condition, elongasi minimum ditambah 2% ¦ C. Untuk electric furnace steel, kandungan Nitrogen mencapai 0.012% pada ladle analysis diperbolehkan
DIN 17100 (1980) | ST 37.2 | 6 - 80 | > 40 < 63 | 40 | 63 | MS | N | STEELS FOR GENERAL STRUCTURAL PURPOSES QUALITY SPECIFICATIONS | 215 | - | 340 | - | 470 | - | 23 | - | - | - | - | - | - | - | - | - | - | - | - | - | - | - | - | - | - | - | - | - | - | - | - | - | - | - | - | 0.2 | - | - | - | - | 0.05 | 0.05 | - | - | - | - | - | - | - | - | - | - | - | - | - | - | - | - | 0.009D | - | - | - | - | - | - | - | A. Untuk product dengan ketebalan < 30 mm. Untul ketebalan > 30 mm temperature test adalah 20 oC ¦ B. Untuk Normalized condition, elongasi minimum ditambah 2% ¦ C. Untuk electric furnace steel, kandungan Nitrogen mencapai 0.012% pada ladle analysis diperbolehkan
DIN 17100 (1980) | ST 37.2 | 6 - 80 | > 63 < 80 | 63 | 80 | MS | N | STEELS FOR GENERAL STRUCTURAL PURPOSES QUALITY SPECIFICATIONS | 205 | - | 340 | - | 470 | - | 22 | - | - | - | - | - | - | - | - | - | - | - | - | - | - | - | - | - | - | - | - | - | - | - | - | - | - | - | - | 0.2 | - | - | - | - | 0.05 | 0.05 | - | - | - | - | - | - | - | - | - | - | - | - | - | - | - | - | 0.009D | - | - | - | - | - | - | - | A. Untuk product dengan ketebalan < 30 mm. Untul ketebalan > 30 mm temperature test adalah 20 oC ¦ B. Untuk Normalized condition, elongasi minimum ditambah 2% ¦ C. Untuk electric furnace steel, kandungan Nitrogen mencapai 0.012% pada ladle analysis diperbolehkan
DIN 17100 (1980) | ST 37.2 | 6 - 80 | > 80 < 100 | 80 | 100 | MS | N | STEELS FOR GENERAL STRUCTURAL PURPOSES QUALITY SPECIFICATIONS | 195 | - | 340 | - | 470 | - | 22 | - | - | - | - | - | - | - | - | - | - | - | - | - | - | - | - | - | - | - | - | - | - | - | - | - | - | - | - | 0.2 | - | - | - | - | 0.05 | 0.05 | - | - | - | - | - | - | - | - | - | - | - | - | - | - | - | - | 0.009D | - | - | - | - | - | - | - | A. Untuk product dengan ketebalan < 30 mm. Untul ketebalan > 30 mm temperature test adalah 20 oC ¦ B. Untuk Normalized condition, elongasi minimum ditambah 2% ¦ C. Untuk electric furnace steel, kandungan Nitrogen mencapai 0.012% pada ladle analysis diperbolehkan
DIN 17100 (1980) | ST 44.2 | 6 - 80 | < 16 | 0 | 16 | MS | AR | STEELS FOR GENERAL STRUCTURAL PURPOSES QUALITY SPECIFICATIONS | 275 | - | 410 | - | 540 | - | 20 | - | - | - | - | - | - | - | - | - | - | - | - | - | - | 27 | - | - | - | - | - | - | - | - | - | - | - | - | - | 0.21 | - | - | - | - | 0.05 | 0.05 | - | - | - | - | - | - | - | - | - | - | - | - | - | - | - | - | 0.009D | - | - | - | - | - | - | - | A. Untuk product dengan ketebalan < 30 mm. Untul ketebalan > 30 mm temperature test adalah 20 oC ¦ B. Untuk Normalized condition, elongasi minimum ditambah 2% ¦ C. Untuk electric furnace steel, kandungan Nitrogen mencapai 0.012% pada ladle analysis diperbolehkan
DIN 17100 (1980) | ST 44.2 | 6 - 80 | > 16 < 25 | 16 | 25 | MS | AR | STEELS FOR GENERAL STRUCTURAL PURPOSES QUALITY SPECIFICATIONS | 265 | - | 410 | - | 540 | - | 20 | - | - | - | - | - | - | - | - | - | - | - | - | - | - | 27 | - | - | - | - | - | - | - | - | - | - | - | - | - | 0.21 | - | - | - | - | 0.05 | 0.05 | - | - | - | - | - | - | - | - | - | - | - | - | - | - | - | - | 0.009D | - | - | - | - | - | - | - | A. Untuk product dengan ketebalan < 30 mm. Untul ketebalan > 30 mm temperature test adalah 20 oC ¦ B. Untuk Normalized condition, elongasi minimum ditambah 2% ¦ C. Untuk electric furnace steel, kandungan Nitrogen mencapai 0.012% pada ladle analysis diperbolehkan
DIN 17100 (1980) | ST 44.2 | 6 - 80 | > 25 < 40 | 25 | 40 | MS | N | STEELS FOR GENERAL STRUCTURAL PURPOSES QUALITY SPECIFICATIONS | 265 | - | 410 | - | 540 | - | 20 | - | - | - | - | - | - | - | - | - | - | - | - | - | - | 27 | - | - | - | - | - | - | - | - | - | - | - | - | - | 0.21 | - | - | - | - | 0.05 | 0.05 | - | - | - | - | - | - | - | - | - | - | - | - | - | - | - | - | 0.009D | - | - | - | - | - | - | - | A. Untuk product dengan ketebalan < 30 mm. Untul ketebalan > 30 mm temperature test adalah 20 oC ¦ B. Untuk Normalized condition, elongasi minimum ditambah 2% ¦ C. Untuk electric furnace steel, kandungan Nitrogen mencapai 0.012% pada ladle analysis diperbolehkan
DIN 17100 (1980) | ST 44.2 | 6 - 80 | > 40 < 63 | 40 | 63 | MS | N | STEELS FOR GENERAL STRUCTURAL PURPOSES QUALITY SPECIFICATIONS | 255 | - | 410 | - | 540 | - | 19 | - | - | - | - | - | - | - | - | - | - | - | - | - | - | 27 | - | - | - | - | - | - | - | - | - | - | - | - | - | 0.22 | - | - | - | - | 0.05 | 0.05 | - | - | - | - | - | - | - | - | - | - | - | - | - | - | - | - | 0.009D | - | - | - | - | - | - | - | A. Untuk product dengan ketebalan < 30 mm. Untul ketebalan > 30 mm temperature test adalah 20 oC ¦ B. Untuk Normalized condition, elongasi minimum ditambah 2% ¦ C. Untuk electric furnace steel, kandungan Nitrogen mencapai 0.012% pada ladle analysis diperbolehkan
DIN 17100 (1980) | ST 44.2 | 6 - 80 | > 63 < 80 | 63 | 80 | MS | N | STEELS FOR GENERAL STRUCTURAL PURPOSES QUALITY SPECIFICATIONS | 245 | - | 410 | - | 540 | - | 18 | - | - | - | - | - | - | - | - | - | - | - | - | - | - | - | - | - | - | - | - | - | - | - | - | - | - | - | - | 0.22 | - | - | - | - | 0.05 | 0.05 | - | - | - | - | - | - | - | - | - | - | - | - | - | - | - | - | 0.009D | - | - | - | - | - | - | - | A. Untuk product dengan ketebalan < 30 mm. Untul ketebalan > 30 mm temperature test adalah 20 oC ¦ B. Untuk Normalized condition, elongasi minimum ditambah 2% ¦ C. Untuk electric furnace steel, kandungan Nitrogen mencapai 0.012% pada ladle analysis diperbolehkan
DIN 17100 (1980) | ST 44.2 | 6 - 80 | > 80 < 100 | 80 | 100 | MS | N | STEELS FOR GENERAL STRUCTURAL PURPOSES QUALITY SPECIFICATIONS | 235 | - | 410 | - | 540 | - | 18 | - | - | - | - | - | - | - | - | - | - | - | - | - | - | - | - | - | - | - | - | - | - | - | - | - | - | - | - | 0.22 | - | - | - | - | 0.05 | 0.05 | - | - | - | - | - | - | - | - | - | - | - | - | - | - | - | - | 0.009D | - | - | - | - | - | - | - | A. Untuk product dengan ketebalan < 30 mm. Untul ketebalan > 30 mm temperature test adalah 20 oC ¦ B. Untuk Normalized condition, elongasi minimum ditambah 2% ¦ C. Untuk electric furnace steel, kandungan Nitrogen mencapai 0.012% pada ladle analysis diperbolehkan
DIN 17100 (1980) | ST 52.3 | 8 - 80 | < 16 | 0 | 16 | HS | N | STEELS FOR GENERAL STRUCTURAL PURPOSES QUALITY SPECIFICATIONS | 355 | - | 490 | - | 630 | - | 20 | - | - | - | - | - | - | - | - | - | - | - | - | - | - | - | - | - | - | - | - | 27 | - | - | - | - | - | - | - | 0.2 | - | See noteE | - | See noteE | 0.04 | 0.04 | - | - | - | - | - | - | - | - | - | - | - | - | - | - | - | - | - | - | - | - | - | - | - | - | D. Untuk setiap pengurangan 0.005% di bawah P maksimum, penambahan 0.001% di atas N maksimum diperbolehkan, sampai N maksimum mencapai 0.012 % pada ladle analysis dand 0.014% pada sample analysis ¦ E. Kandungan Si dan Mn tidak melebihi 0.55% dan 1.60% pada ladle analysis atau 0.60% Si dan 1.70% Mn pada sample analysis
DIN 17100 (1980) | ST 52.3 | 8 - 80 | > 16 < 25 | 16 | 25 | HS | N | STEELS FOR GENERAL STRUCTURAL PURPOSES QUALITY SPECIFICATIONS | 345 | - | 490 | - | 630 | - | 20 | - | - | - | - | - | - | - | - | - | - | - | - | - | - | - | - | - | - | - | - | 27 | - | - | - | - | - | - | - | 0.2 | - | See noteE | - | See noteE | 0.04 | 0.04 | - | - | - | - | - | - | - | - | - | - | - | - | - | - | - | - | - | - | - | - | - | - | - | - | D. Untuk setiap pengurangan 0.005% di bawah P maksimum, penambahan 0.001% di atas N maksimum diperbolehkan, sampai N maksimum mencapai 0.012 % pada ladle analysis dand 0.014% pada sample analysis ¦ E. Kandungan Si dan Mn tidak melebihi 0.55% dan 1.60% pada ladle analysis atau 0.60% Si dan 1.70% Mn pada sample analysis
DIN 17100 (1980) | ST 52.3 | 8 - 80 | > 25 < 40 | 25 | 40 | HS | N | STEELS FOR GENERAL STRUCTURAL PURPOSES QUALITY SPECIFICATIONS | 345 | - | 490 | - | 630 | - | 20 | - | - | - | - | - | - | - | - | - | - | - | - | - | - | - | - | - | - | - | - | 27 | - | - | - | - | - | - | - | 0.22 | - | See noteE | - | See noteE | 0.04 | 0.04 | - | - | - | - | - | - | - | - | - | - | - | - | - | - | - | - | - | - | - | - | - | - | - | - | D. Untuk setiap pengurangan 0.005% di bawah P maksimum, penambahan 0.001% di atas N maksimum diperbolehkan, sampai N maksimum mencapai 0.012 % pada ladle analysis dand 0.014% pada sample analysis ¦ E. Kandungan Si dan Mn tidak melebihi 0.55% dan 1.60% pada ladle analysis atau 0.60% Si dan 1.70% Mn pada sample analysis
DIN 17100 (1980) | ST 52.3 | 8 - 80 | > 40 < 63 | 40 | 63 | HS | N | STEELS FOR GENERAL STRUCTURAL PURPOSES QUALITY SPECIFICATIONS | 335 | - | 490 | - | 630 | - | 19 | - | - | - | - | - | - | - | - | - | - | - | - | - | - | - | - | - | - | - | - | 27 | - | - | - | - | - | - | - | 0.22 | - | See noteE | - | See noteE | 0.04 | 0.04 | - | - | - | - | - | - | - | - | - | - | - | - | - | - | - | - | - | - | - | - | - | - | - | - | D. Untuk setiap pengurangan 0.005% di bawah P maksimum, penambahan 0.001% di atas N maksimum diperbolehkan, sampai N maksimum mencapai 0.012 % pada ladle analysis dand 0.014% pada sample analysis ¦ E. Kandungan Si dan Mn tidak melebihi 0.55% dan 1.60% pada ladle analysis atau 0.60% Si dan 1.70% Mn pada sample analysis
DIN 17100 (1980) | ST 52.3 | 8 - 80 | > 63 < 80 | 63 | 80 | HS | N | STEELS FOR GENERAL STRUCTURAL PURPOSES QUALITY SPECIFICATIONS | 325 | - | 490 | - | 630 | - | 18 | - | - | - | - | - | - | - | - | - | - | - | - | - | - | - | - | - | - | - | - | 23 | - | - | - | - | - | - | - | 0.22 | - | See noteE | - | See noteE | 0.04 | 0.04 | - | - | - | - | - | - | - | - | - | - | - | - | - | - | - | - | - | - | - | - | - | - | - | - | D. Untuk setiap pengurangan 0.005% di bawah P maksimum, penambahan 0.001% di atas N maksimum diperbolehkan, sampai N maksimum mencapai 0.012 % pada ladle analysis dand 0.014% pada sample analysis ¦ E. Kandungan Si dan Mn tidak melebihi 0.55% dan 1.60% pada ladle analysis atau 0.60% Si dan 1.70% Mn pada sample analysis
DIN 17100 (1980) | ST 52.3 | 8 - 80 | > 80 < 100 | 80 | 100 | HS | N | STEELS FOR GENERAL STRUCTURAL PURPOSES QUALITY SPECIFICATIONS | 315 | - | 490 | - | 630 | - | 18 | - | - | - | - | - | - | - | - | - | - | - | - | - | - | - | - | - | - | - | - | 23 | - | - | - | - | - | - | - | 0.22 | - | See noteE | - | See noteE | 0.04 | 0.04 | - | - | - | - | - | - | - | - | - | - | - | - | - | - | - | - | - | - | - | - | - | - | - | - | D. Untuk setiap pengurangan 0.005% di bawah P maksimum, penambahan 0.001% di atas N maksimum diperbolehkan, sampai N maksimum mencapai 0.012 % pada ladle analysis dand 0.014% pada sample analysis ¦ E. Kandungan Si dan Mn tidak melebihi 0.55% dan 1.60% pada ladle analysis atau 0.60% Si dan 1.70% Mn pada sample analysis
API 5L PSL 1 Line Pipe (2018) | B | 8 - 25 | ≤ 25 | 0 | 25 | MS | TMCP | SPECIFICATION FOR LINE PIPE | 245 | - | 415 | - | - | - | See noteM | - | - | - | - | - | - | - | - | - | - | - | - | - | - | - | - | - | - | - | - | - | - | - | - | - | - | - | - | 0.26A | - | - | - | 1.20A | - | 0.03 | - | See noteE | - | 0.5 | - | 0.5 | - | 0.5 | - | - | - | - | See noteE,J | - | See noteE,J | - | - | - | - | - | - | - | - | (Nb + V + Ti) < 0.15% | A. Untuk setiap pengurangan 0.01% di bawah carbon maksimum, penambahan 0.05% di atas Mn maksimum diperbolehkan, sampai Mn maksimum mencapai 1.65 % ¦ B. Untuk setiap pengurangan 0.01% di bawah carbon maksimum, penambahan 0.05% di atas Mn maksimum diperbolehkan, sampai Mn maksimum mencapai 1.75 % ¦ C. Untuk setiap pengurangan 0.01% di bawah carbon maksimum, penambahan 0.05% di atas Mn maksimum diperbolehkan, sampai Mn maksimum mencapai 2.00 % ¦ D. Untuk setiap pengurangan 0.01% di bawah carbon maksimum, penambahan 0.05% di atas Mn maksimum diperbolehkan, sampai Mn maksimum mencapai 2.20 % ¦ E. Jumlah konsentrasi Nb, V, dan Ti harus < 0.15% ¦ F. Jika tidak ada kesepakatan, jumlah konsentrasi Nb, V, dan Ti harus < 0.15% ¦ G. Jika tidak ada kesepakatan, konsentrasi Cu maximum 0.50%, Ni maximum 0.30%, Cr maximum 0.30%, dan Mo maximum 0.15% ¦ H. Jika tidak ada kesepakatan, konsentrasi Cu maximum 0.50%, Ni maximum 0.50%, Cr maximum 0.50%, dan Mo maximum 0.50% ¦ I. Jika tidak ada kesepakatan, konsentrasi Cu maximum 0.50%, Ni maximum 1.00%, Cr maximum 0.50%, dan Mo maximum 0.50% ¦ J. Jika tidak ada kesepakatan, jumlah konsentrasi Nb dan V harus ≤ 0.06%
API 5L PSL 1 Line Pipe (2018) | X 42 | 8 - 25 | ≤ 25 | 0 | 25 | HS | TMCP | SPECIFICATION FOR LINE PIPE | 290 | - | 415 | - | - | - | See noteM | - | - | - | - | - | - | - | - | - | - | - | - | - | - | - | - | - | - | - | - | - | - | - | - | - | - | - | - | 0.26A | - | - | - | 1.30A | 0.03 | 0.03 | - | See noteE | - | 0.5 | - | 0.5 | - | 0.5 | - | - | - | - | See noteE | - | See noteE | - | - | - | - | - | - | - | - | (Nb + V + Ti) < 0.15% | A. Untuk setiap pengurangan 0.01% di bawah carbon maksimum, penambahan 0.05% di atas Mn maksimum diperbolehkan, sampai Mn maksimum mencapai 1.65 % ¦ B. Untuk setiap pengurangan 0.01% di bawah carbon maksimum, penambahan 0.05% di atas Mn maksimum diperbolehkan, sampai Mn maksimum mencapai 1.75 % ¦ C. Untuk setiap pengurangan 0.01% di bawah carbon maksimum, penambahan 0.05% di atas Mn maksimum diperbolehkan, sampai Mn maksimum mencapai 2.00 % ¦ D. Untuk setiap pengurangan 0.01% di bawah carbon maksimum, penambahan 0.05% di atas Mn maksimum diperbolehkan, sampai Mn maksimum mencapai 2.20 % ¦ E. Jumlah konsentrasi Nb, V, dan Ti harus < 0.15% ¦ F. Jika tidak ada kesepakatan, jumlah konsentrasi Nb, V, dan Ti harus < 0.15% ¦ G. Jika tidak ada kesepakatan, konsentrasi Cu maximum 0.50%, Ni maximum 0.30%, Cr maximum 0.30%, dan Mo maximum 0.15% ¦ H. Jika tidak ada kesepakatan, konsentrasi Cu maximum 0.50%, Ni maximum 0.50%, Cr maximum 0.50%, dan Mo maximum 0.50% ¦ I. Jika tidak ada kesepakatan, konsentrasi Cu maximum 0.50%, Ni maximum 1.00%, Cr maximum 0.50%, dan Mo maximum 0.50% ¦ J. Jika tidak ada kesepakatan, jumlah konsentrasi Nb dan V harus ≤ 0.06%
API 5L PSL 1 Line Pipe (2018) | X 46 | 8 - 25 | ≤ 25 | 0 | 25 | HS | TMCP | SPECIFICATION FOR LINE PIPE | 320 | - | 435 | - | - | - | See noteM | - | - | - | - | - | - | - | - | - | - | - | - | - | - | - | - | - | - | - | - | - | - | - | - | - | - | - | - | 0.26A | - | - | - | 1.40A | 0.03 | 0.03 | - | See noteE | - | 0.5 | - | 0.5 | - | 0.5 | - | - | - | - | See noteE | - | See noteE | - | - | - | - | - | - | - | - | (Nb + V + Ti) < 0.15% | A. Untuk setiap pengurangan 0.01% di bawah carbon maksimum, penambahan 0.05% di atas Mn maksimum diperbolehkan, sampai Mn maksimum mencapai 1.65 % ¦ B. Untuk setiap pengurangan 0.01% di bawah carbon maksimum, penambahan 0.05% di atas Mn maksimum diperbolehkan, sampai Mn maksimum mencapai 1.75 % ¦ C. Untuk setiap pengurangan 0.01% di bawah carbon maksimum, penambahan 0.05% di atas Mn maksimum diperbolehkan, sampai Mn maksimum mencapai 2.00 % ¦ D. Untuk setiap pengurangan 0.01% di bawah carbon maksimum, penambahan 0.05% di atas Mn maksimum diperbolehkan, sampai Mn maksimum mencapai 2.20 % ¦ E. Jumlah konsentrasi Nb, V, dan Ti harus < 0.15% ¦ F. Jika tidak ada kesepakatan, jumlah konsentrasi Nb, V, dan Ti harus < 0.15% ¦ G. Jika tidak ada kesepakatan, konsentrasi Cu maximum 0.50%, Ni maximum 0.30%, Cr maximum 0.30%, dan Mo maximum 0.15% ¦ H. Jika tidak ada kesepakatan, konsentrasi Cu maximum 0.50%, Ni maximum 0.50%, Cr maximum 0.50%, dan Mo maximum 0.50% ¦ I. Jika tidak ada kesepakatan, konsentrasi Cu maximum 0.50%, Ni maximum 1.00%, Cr maximum 0.50%, dan Mo maximum 0.50% ¦ J. Jika tidak ada kesepakatan, jumlah konsentrasi Nb dan V harus ≤ 0.06%
API 5L PSL 1 Line Pipe (2018) | X 52 | 8 - 25 | ≤ 25 | 0 | 25 | HS | TMCP | SPECIFICATION FOR LINE PIPE | 360 | - | 460 | - | - | - | See noteM | - | - | - | - | - | - | - | - | - | - | - | - | - | - | - | - | - | - | - | - | - | - | - | - | - | - | - | - | 0.26A | - | - | - | 1.40A | 0.03 | 0.03 | - | See noteE | - | 0.5 | - | 0.5 | - | 0.5 | - | - | - | - | See noteE | - | See noteE | - | - | - | - | - | - | - | - | (Nb + V + Ti) < 0.15% | A. Untuk setiap pengurangan 0.01% di bawah carbon maksimum, penambahan 0.05% di atas Mn maksimum diperbolehkan, sampai Mn maksimum mencapai 1.65 % ¦ B. Untuk setiap pengurangan 0.01% di bawah carbon maksimum, penambahan 0.05% di atas Mn maksimum diperbolehkan, sampai Mn maksimum mencapai 1.75 % ¦ C. Untuk setiap pengurangan 0.01% di bawah carbon maksimum, penambahan 0.05% di atas Mn maksimum diperbolehkan, sampai Mn maksimum mencapai 2.00 % ¦ D. Untuk setiap pengurangan 0.01% di bawah carbon maksimum, penambahan 0.05% di atas Mn maksimum diperbolehkan, sampai Mn maksimum mencapai 2.20 % ¦ E. Jumlah konsentrasi Nb, V, dan Ti harus < 0.15% ¦ F. Jika tidak ada kesepakatan, jumlah konsentrasi Nb, V, dan Ti harus < 0.15% ¦ G. Jika tidak ada kesepakatan, konsentrasi Cu maximum 0.50%, Ni maximum 0.30%, Cr maximum 0.30%, dan Mo maximum 0.15% ¦ H. Jika tidak ada kesepakatan, konsentrasi Cu maximum 0.50%, Ni maximum 0.50%, Cr maximum 0.50%, dan Mo maximum 0.50% ¦ I. Jika tidak ada kesepakatan, konsentrasi Cu maximum 0.50%, Ni maximum 1.00%, Cr maximum 0.50%, dan Mo maximum 0.50% ¦ J. Jika tidak ada kesepakatan, jumlah konsentrasi Nb dan V harus ≤ 0.06%
API 5L PSL 1 Line Pipe (2018) | X 56 | 8 - 25 | ≤ 25 | 0 | 25 | HS | TMCP | SPECIFICATION FOR LINE PIPE | 390 | - | 490 | - | - | - | See noteM | - | - | - | - | - | - | - | - | - | - | - | - | - | - | - | - | - | - | - | - | - | - | - | - | - | - | - | - | 0.26B | - | - | - | 1.40B | 0.03 | 0.03 | - | See noteE | - | 0.5 | - | 0.5 | - | 0.5 | - | - | - | - | See noteE | - | See noteE | - | - | - | - | - | - | - | - | (Nb + V + Ti) < 0.15% | A. Untuk setiap pengurangan 0.01% di bawah carbon maksimum, penambahan 0.05% di atas Mn maksimum diperbolehkan, sampai Mn maksimum mencapai 1.65 % ¦ B. Untuk setiap pengurangan 0.01% di bawah carbon maksimum, penambahan 0.05% di atas Mn maksimum diperbolehkan, sampai Mn maksimum mencapai 1.75 % ¦ C. Untuk setiap pengurangan 0.01% di bawah carbon maksimum, penambahan 0.05% di atas Mn maksimum diperbolehkan, sampai Mn maksimum mencapai 2.00 % ¦ D. Untuk setiap pengurangan 0.01% di bawah carbon maksimum, penambahan 0.05% di atas Mn maksimum diperbolehkan, sampai Mn maksimum mencapai 2.20 % ¦ E. Jumlah konsentrasi Nb, V, dan Ti harus < 0.15% ¦ F. Jika tidak ada kesepakatan, jumlah konsentrasi Nb, V, dan Ti harus < 0.15% ¦ G. Jika tidak ada kesepakatan, konsentrasi Cu maximum 0.50%, Ni maximum 0.30%, Cr maximum 0.30%, dan Mo maximum 0.15% ¦ H. Jika tidak ada kesepakatan, konsentrasi Cu maximum 0.50%, Ni maximum 0.50%, Cr maximum 0.50%, dan Mo maximum 0.50% ¦ I. Jika tidak ada kesepakatan, konsentrasi Cu maximum 0.50%, Ni maximum 1.00%, Cr maximum 0.50%, dan Mo maximum 0.50% ¦ J. Jika tidak ada kesepakatan, jumlah konsentrasi Nb dan V harus ≤ 0.06%
API 5L PSL 1 Line Pipe (2018) | X 60 | 8 - 25 | ≤ 25 | 0 | 25 | HS | TMCP | SPECIFICATION FOR LINE PIPE | 415 | - | 520 | - | - | - | See noteM | - | - | - | - | - | - | - | - | - | - | - | - | - | - | - | - | - | - | - | - | - | - | - | - | - | - | - | - | 0.26B | - | - | - | 1.40B | 0.03 | 0.03 | - | See noteF | - | 0.5 | - | 0.5 | - | 0.5 | - | - | - | - | See noteF | - | See noteF | - | - | - | - | - | - | - | - | (Nb + V + Ti) < 0.15% | A. Untuk setiap pengurangan 0.01% di bawah carbon maksimum, penambahan 0.05% di atas Mn maksimum diperbolehkan, sampai Mn maksimum mencapai 1.65 % ¦ B. Untuk setiap pengurangan 0.01% di bawah carbon maksimum, penambahan 0.05% di atas Mn maksimum diperbolehkan, sampai Mn maksimum mencapai 1.75 % ¦ C. Untuk setiap pengurangan 0.01% di bawah carbon maksimum, penambahan 0.05% di atas Mn maksimum diperbolehkan, sampai Mn maksimum mencapai 2.00 % ¦ D. Untuk setiap pengurangan 0.01% di bawah carbon maksimum, penambahan 0.05% di atas Mn maksimum diperbolehkan, sampai Mn maksimum mencapai 2.20 % ¦ E. Jumlah konsentrasi Nb, V, dan Ti harus < 0.15% ¦ F. Jika tidak ada kesepakatan, jumlah konsentrasi Nb, V, dan Ti harus < 0.15% ¦ G. Jika tidak ada kesepakatan, konsentrasi Cu maximum 0.50%, Ni maximum 0.30%, Cr maximum 0.30%, dan Mo maximum 0.15% ¦ H. Jika tidak ada kesepakatan, konsentrasi Cu maximum 0.50%, Ni maximum 0.50%, Cr maximum 0.50%, dan Mo maximum 0.50% ¦ I. Jika tidak ada kesepakatan, konsentrasi Cu maximum 0.50%, Ni maximum 1.00%, Cr maximum 0.50%, dan Mo maximum 0.50% ¦ J. Jika tidak ada kesepakatan, jumlah konsentrasi Nb dan V harus ≤ 0.06%
API 5L PSL 1 Line Pipe (2018) | X 65 | 8 - 25 | ≤ 25 | 0 | 25 | HS | TMCP | SPECIFICATION FOR LINE PIPE | 450 | - | 535 | - | - | - | See noteM | - | - | - | - | - | - | - | - | - | - | - | - | - | - | - | - | - | - | - | - | - | - | - | - | - | - | - | - | 0.26B | - | - | - | 1.45B | 0.03 | 0.03 | - | See noteF | - | 0.5 | - | 0.5 | - | 0.5 | - | - | - | - | See noteF | - | See noteF | - | - | - | - | - | - | - | - | (Nb + V + Ti) < 0.15% | A. Untuk setiap pengurangan 0.01% di bawah carbon maksimum, penambahan 0.05% di atas Mn maksimum diperbolehkan, sampai Mn maksimum mencapai 1.65 % ¦ B. Untuk setiap pengurangan 0.01% di bawah carbon maksimum, penambahan 0.05% di atas Mn maksimum diperbolehkan, sampai Mn maksimum mencapai 1.75 % ¦ C. Untuk setiap pengurangan 0.01% di bawah carbon maksimum, penambahan 0.05% di atas Mn maksimum diperbolehkan, sampai Mn maksimum mencapai 2.00 % ¦ D. Untuk setiap pengurangan 0.01% di bawah carbon maksimum, penambahan 0.05% di atas Mn maksimum diperbolehkan, sampai Mn maksimum mencapai 2.20 % ¦ E. Jumlah konsentrasi Nb, V, dan Ti harus < 0.15% ¦ F. Jika tidak ada kesepakatan, jumlah konsentrasi Nb, V, dan Ti harus < 0.15% ¦ G. Jika tidak ada kesepakatan, konsentrasi Cu maximum 0.50%, Ni maximum 0.30%, Cr maximum 0.30%, dan Mo maximum 0.15% ¦ H. Jika tidak ada kesepakatan, konsentrasi Cu maximum 0.50%, Ni maximum 0.50%, Cr maximum 0.50%, dan Mo maximum 0.50% ¦ I. Jika tidak ada kesepakatan, konsentrasi Cu maximum 0.50%, Ni maximum 1.00%, Cr maximum 0.50%, dan Mo maximum 0.50% ¦ J. Jika tidak ada kesepakatan, jumlah konsentrasi Nb dan V harus ≤ 0.06%
API 5L PSL 1 Line Pipe (2018) | X 70 | 8 - 25 | ≤ 25 | 0 | 25 | HS | TMCP | SPECIFICATION FOR LINE PIPE | 485 | - | 570 | - | - | - | See noteM | - | - | - | - | - | - | - | - | - | - | - | - | - | - | - | - | - | - | - | - | - | - | - | - | - | - | - | - | 0.26C | - | - | - | 1.65C | 0.03 | 0.03 | - | See noteF | - | 0.5 | - | 0.5 | - | 0.5 | - | - | - | - | See noteF | - | See noteF | - | - | - | - | - | - | - | - | (Nb + V + Ti) < 0.15% | A. Untuk setiap pengurangan 0.01% di bawah carbon maksimum, penambahan 0.05% di atas Mn maksimum diperbolehkan, sampai Mn maksimum mencapai 1.65 % ¦ B. Untuk setiap pengurangan 0.01% di bawah carbon maksimum, penambahan 0.05% di atas Mn maksimum diperbolehkan, sampai Mn maksimum mencapai 1.75 % ¦ C. Untuk setiap pengurangan 0.01% di bawah carbon maksimum, penambahan 0.05% di atas Mn maksimum diperbolehkan, sampai Mn maksimum mencapai 2.00 % ¦ D. Untuk setiap pengurangan 0.01% di bawah carbon maksimum, penambahan 0.05% di atas Mn maksimum diperbolehkan, sampai Mn maksimum mencapai 2.20 % ¦ E. Jumlah konsentrasi Nb, V, dan Ti harus < 0.15% ¦ F. Jika tidak ada kesepakatan, jumlah konsentrasi Nb, V, dan Ti harus < 0.15% ¦ G. Jika tidak ada kesepakatan, konsentrasi Cu maximum 0.50%, Ni maximum 0.30%, Cr maximum 0.30%, dan Mo maximum 0.15% ¦ H. Jika tidak ada kesepakatan, konsentrasi Cu maximum 0.50%, Ni maximum 0.50%, Cr maximum 0.50%, dan Mo maximum 0.50% ¦ I. Jika tidak ada kesepakatan, konsentrasi Cu maximum 0.50%, Ni maximum 1.00%, Cr maximum 0.50%, dan Mo maximum 0.50% ¦ J. Jika tidak ada kesepakatan, jumlah konsentrasi Nb dan V harus ≤ 0.06%
API 5L PSL 2 Line Pipe (2018) | BM | 8 - 25 | ≤ 25 | 0 | 25 | MS | TMCP | SPECIFICATION FOR LINE PIPE | 245 | - | 415 | - | 655 | - | See noteM | - | - | - | - | - | - | - | - | 27 | - | - | - | - | - | - | - | - | - | - | - | - | - | - | - | - | - | - | - | 0.22A | - | 0.45 | - | 1.20A | 0.025 | 0.015 | - | 0.04 | - | See noteG | - | See noteG | - | See noteG | See noteG | - | - | - | 0.05 | - | 0.05 | - | - | - | - | - | - | 0.43 | 0.25 | - | A. Untuk setiap pengurangan 0.01% di bawah carbon maksimum, penambahan 0.05% di atas Mn maksimum diperbolehkan, sampai Mn maksimum mencapai 1.65 % ¦ B. Untuk setiap pengurangan 0.01% di bawah carbon maksimum, penambahan 0.05% di atas Mn maksimum diperbolehkan, sampai Mn maksimum mencapai 1.75 % ¦ C. Untuk setiap pengurangan 0.01% di bawah carbon maksimum, penambahan 0.05% di atas Mn maksimum diperbolehkan, sampai Mn maksimum mencapai 2.00 % ¦ D. Untuk setiap pengurangan 0.01% di bawah carbon maksimum, penambahan 0.05% di atas Mn maksimum diperbolehkan, sampai Mn maksimum mencapai 2.20 % ¦ E. Jumlah konsentrasi Nb, V, dan Ti harus < 0.15% ¦ F. Jika tidak ada kesepakatan, jumlah konsentrasi Nb, V, dan Ti harus < 0.15% ¦ G. Jika tidak ada kesepakatan, konsentrasi Cu maximum 0.50%, Ni maximum 0.30%, Cr maximum 0.30%, dan Mo maximum 0.15% ¦ H. Jika tidak ada kesepakatan, konsentrasi Cu maximum 0.50%, Ni maximum 0.50%, Cr maximum 0.50%, dan Mo maximum 0.50% ¦ I. Jika tidak ada kesepakatan, konsentrasi Cu maximum 0.50%, Ni maximum 1.00%, Cr maximum 0.50%, dan Mo maximum 0.50% ¦ J. Jika tidak ada kesepakatan, jumlah konsentrasi Nb dan V harus ≤ 0.06%
API 5L PSL 2 Line Pipe (2018) | X 42M | 8 - 25 | ≤ 25 | 0 | 25 | HS | TMCP | SPECIFICATION FOR LINE PIPE | 290 | - | 415 | - | 655 | - | See noteM | - | - | - | - | - | - | - | - | 27 | - | - | - | - | - | - | - | - | - | - | - | - | - | - | - | - | - | - | - | 0.22A | - | 0.45 | - | 1.30A | 0.025 | 0.015 | - | 0.04 | - | See noteG | - | See noteG | - | See noteG | See noteG | - | - | - | 0.05 | - | 0.05 | - | - | - | - | - | - | 0.43 | 0.25 | - | A. Untuk setiap pengurangan 0.01% di bawah carbon maksimum, penambahan 0.05% di atas Mn maksimum diperbolehkan, sampai Mn maksimum mencapai 1.65 % ¦ B. Untuk setiap pengurangan 0.01% di bawah carbon maksimum, penambahan 0.05% di atas Mn maksimum diperbolehkan, sampai Mn maksimum mencapai 1.75 % ¦ C. Untuk setiap pengurangan 0.01% di bawah carbon maksimum, penambahan 0.05% di atas Mn maksimum diperbolehkan, sampai Mn maksimum mencapai 2.00 % ¦ D. Untuk setiap pengurangan 0.01% di bawah carbon maksimum, penambahan 0.05% di atas Mn maksimum diperbolehkan, sampai Mn maksimum mencapai 2.20 % ¦ E. Jumlah konsentrasi Nb, V, dan Ti harus < 0.15% ¦ F. Jika tidak ada kesepakatan, jumlah konsentrasi Nb, V, dan Ti harus < 0.15% ¦ G. Jika tidak ada kesepakatan, konsentrasi Cu maximum 0.50%, Ni maximum 0.30%, Cr maximum 0.30%, dan Mo maximum 0.15% ¦ H. Jika tidak ada kesepakatan, konsentrasi Cu maximum 0.50%, Ni maximum 0.50%, Cr maximum 0.50%, dan Mo maximum 0.50% ¦ I. Jika tidak ada kesepakatan, konsentrasi Cu maximum 0.50%, Ni maximum 1.00%, Cr maximum 0.50%, dan Mo maximum 0.50% ¦ J. Jika tidak ada kesepakatan, jumlah konsentrasi Nb dan V harus ≤ 0.06%
API 5L PSL 2 Line Pipe (2018) | X 46M | 8 - 25 | ≤ 25 | 0 | 25 | HS | TMCP | SPECIFICATION FOR LINE PIPE | 320 | - | 435 | - | 655 | - | See noteM | - | - | - | - | - | - | - | - | 27 | - | - | - | - | - | - | - | - | - | - | - | - | - | - | - | - | - | - | - | 0.22A | - | 0.45 | - | 1.30A | 0.025 | 0.015 | - | 0.04 | - | See noteG | - | See noteG | - | See noteG | See noteG | - | - | - | 0.05 | - | 0.05 | - | - | - | - | - | - | 0.43 | 0.25 | - | A. Untuk setiap pengurangan 0.01% di bawah carbon maksimum, penambahan 0.05% di atas Mn maksimum diperbolehkan, sampai Mn maksimum mencapai 1.65 % ¦ B. Untuk setiap pengurangan 0.01% di bawah carbon maksimum, penambahan 0.05% di atas Mn maksimum diperbolehkan, sampai Mn maksimum mencapai 1.75 % ¦ C. Untuk setiap pengurangan 0.01% di bawah carbon maksimum, penambahan 0.05% di atas Mn maksimum diperbolehkan, sampai Mn maksimum mencapai 2.00 % ¦ D. Untuk setiap pengurangan 0.01% di bawah carbon maksimum, penambahan 0.05% di atas Mn maksimum diperbolehkan, sampai Mn maksimum mencapai 2.20 % ¦ E. Jumlah konsentrasi Nb, V, dan Ti harus < 0.15% ¦ F. Jika tidak ada kesepakatan, jumlah konsentrasi Nb, V, dan Ti harus < 0.15% ¦ G. Jika tidak ada kesepakatan, konsentrasi Cu maximum 0.50%, Ni maximum 0.30%, Cr maximum 0.30%, dan Mo maximum 0.15% ¦ H. Jika tidak ada kesepakatan, konsentrasi Cu maximum 0.50%, Ni maximum 0.50%, Cr maximum 0.50%, dan Mo maximum 0.50% ¦ I. Jika tidak ada kesepakatan, konsentrasi Cu maximum 0.50%, Ni maximum 1.00%, Cr maximum 0.50%, dan Mo maximum 0.50% ¦ J. Jika tidak ada kesepakatan, jumlah konsentrasi Nb dan V harus ≤ 0.06%
API 5L PSL 2 Line Pipe (2018) | X 52M | 8 - 25 | ≤ 25 | 0 | 25 | HS | TMCP | SPECIFICATION FOR LINE PIPE | 360 | - | 460 | - | 760 | - | See noteM | - | - | - | - | - | - | - | - | 27 | - | - | - | - | - | - | - | - | - | - | - | - | - | - | - | - | - | - | - | 0.22A | - | 0.45 | - | 1.40A | 0.025 | 0.015 | - | See noteE | - | See noteG | - | See noteG | - | See noteG | See noteG | - | - | - | See noteE | - | See noteE | - | - | - | - | - | - | 0.43 | 0.25 | (Nb + V + Ti) < 0.15% | A. Untuk setiap pengurangan 0.01% di bawah carbon maksimum, penambahan 0.05% di atas Mn maksimum diperbolehkan, sampai Mn maksimum mencapai 1.65 % ¦ B. Untuk setiap pengurangan 0.01% di bawah carbon maksimum, penambahan 0.05% di atas Mn maksimum diperbolehkan, sampai Mn maksimum mencapai 1.75 % ¦ C. Untuk setiap pengurangan 0.01% di bawah carbon maksimum, penambahan 0.05% di atas Mn maksimum diperbolehkan, sampai Mn maksimum mencapai 2.00 % ¦ D. Untuk setiap pengurangan 0.01% di bawah carbon maksimum, penambahan 0.05% di atas Mn maksimum diperbolehkan, sampai Mn maksimum mencapai 2.20 % ¦ E. Jumlah konsentrasi Nb, V, dan Ti harus < 0.15% ¦ F. Jika tidak ada kesepakatan, jumlah konsentrasi Nb, V, dan Ti harus < 0.15% ¦ G. Jika tidak ada kesepakatan, konsentrasi Cu maximum 0.50%, Ni maximum 0.30%, Cr maximum 0.30%, dan Mo maximum 0.15% ¦ H. Jika tidak ada kesepakatan, konsentrasi Cu maximum 0.50%, Ni maximum 0.50%, Cr maximum 0.50%, dan Mo maximum 0.50% ¦ I. Jika tidak ada kesepakatan, konsentrasi Cu maximum 0.50%, Ni maximum 1.00%, Cr maximum 0.50%, dan Mo maximum 0.50% ¦ J. Jika tidak ada kesepakatan, jumlah konsentrasi Nb dan V harus ≤ 0.06%
API 5L PSL 2 Line Pipe (2018) | X 56M | 8 - 25 | ≤ 25 | 0 | 25 | HS | TMCP | SPECIFICATION FOR LINE PIPE | 390 | - | 490 | - | 760 | - | See noteM | - | - | - | - | - | - | - | - | 27 | - | - | - | - | - | - | - | - | - | - | - | - | - | - | - | - | - | - | - | 0.22B | - | 0.45 | - | 1.40B | 0.025 | 0.015 | - | See noteE | - | See noteG | - | See noteG | - | See noteG | See noteG | - | - | - | See noteE | - | See noteE | - | - | - | - | - | - | 0.43 | 0.25 | (Nb + V + Ti) < 0.15% | A. Untuk setiap pengurangan 0.01% di bawah carbon maksimum, penambahan 0.05% di atas Mn maksimum diperbolehkan, sampai Mn maksimum mencapai 1.65 % ¦ B. Untuk setiap pengurangan 0.01% di bawah carbon maksimum, penambahan 0.05% di atas Mn maksimum diperbolehkan, sampai Mn maksimum mencapai 1.75 % ¦ C. Untuk setiap pengurangan 0.01% di bawah carbon maksimum, penambahan 0.05% di atas Mn maksimum diperbolehkan, sampai Mn maksimum mencapai 2.00 % ¦ D. Untuk setiap pengurangan 0.01% di bawah carbon maksimum, penambahan 0.05% di atas Mn maksimum diperbolehkan, sampai Mn maksimum mencapai 2.20 % ¦ E. Jumlah konsentrasi Nb, V, dan Ti harus < 0.15% ¦ F. Jika tidak ada kesepakatan, jumlah konsentrasi Nb, V, dan Ti harus < 0.15% ¦ G. Jika tidak ada kesepakatan, konsentrasi Cu maximum 0.50%, Ni maximum 0.30%, Cr maximum 0.30%, dan Mo maximum 0.15% ¦ H. Jika tidak ada kesepakatan, konsentrasi Cu maximum 0.50%, Ni maximum 0.50%, Cr maximum 0.50%, dan Mo maximum 0.50% ¦ I. Jika tidak ada kesepakatan, konsentrasi Cu maximum 0.50%, Ni maximum 1.00%, Cr maximum 0.50%, dan Mo maximum 0.50% ¦ J. Jika tidak ada kesepakatan, jumlah konsentrasi Nb dan V harus ≤ 0.06%
API 5L PSL 2 Line Pipe (2018) | X 60M | 8 - 25 | ≤ 25 | 0 | 25 | HS | TMCP | SPECIFICATION FOR LINE PIPE | 415 | - | 520 | - | 760 | - | See noteM | - | - | - | - | - | - | - | - | 27 | - | - | - | - | - | - | - | - | - | - | - | - | - | - | - | - | - | - | - | 0.12B | - | 0.45 | - | 1.60B | 0.025 | 0.015 | - | See noteF | - | See noteH | - | See noteH | - | See noteH | See noteH | - | - | - | See noteF | - | See noteF | - | - | - | - | - | - | 0.43 | 0.25 | (Nb + V + Ti) < 0.15% | A. Untuk setiap pengurangan 0.01% di bawah carbon maksimum, penambahan 0.05% di atas Mn maksimum diperbolehkan, sampai Mn maksimum mencapai 1.65 % ¦ B. Untuk setiap pengurangan 0.01% di bawah carbon maksimum, penambahan 0.05% di atas Mn maksimum diperbolehkan, sampai Mn maksimum mencapai 1.75 % ¦ C. Untuk setiap pengurangan 0.01% di bawah carbon maksimum, penambahan 0.05% di atas Mn maksimum diperbolehkan, sampai Mn maksimum mencapai 2.00 % ¦ D. Untuk setiap pengurangan 0.01% di bawah carbon maksimum, penambahan 0.05% di atas Mn maksimum diperbolehkan, sampai Mn maksimum mencapai 2.20 % ¦ E. Jumlah konsentrasi Nb, V, dan Ti harus < 0.15% ¦ F. Jika tidak ada kesepakatan, jumlah konsentrasi Nb, V, dan Ti harus < 0.15% ¦ G. Jika tidak ada kesepakatan, konsentrasi Cu maximum 0.50%, Ni maximum 0.30%, Cr maximum 0.30%, dan Mo maximum 0.15% ¦ H. Jika tidak ada kesepakatan, konsentrasi Cu maximum 0.50%, Ni maximum 0.50%, Cr maximum 0.50%, dan Mo maximum 0.50% ¦ I. Jika tidak ada kesepakatan, konsentrasi Cu maximum 0.50%, Ni maximum 1.00%, Cr maximum 0.50%, dan Mo maximum 0.50% ¦ J. Jika tidak ada kesepakatan, jumlah konsentrasi Nb dan V harus ≤ 0.06%
API 5L PSL 2 Line Pipe (2018) | X 65M | 8 - 25 | ≤ 25 | 0 | 25 | HS | TMCP | SPECIFICATION FOR LINE PIPE | 450 | - | 535 | - | 760 | - | See noteM | - | - | - | - | - | - | - | - | 27 | - | - | - | - | - | - | - | - | - | - | - | - | - | - | - | - | - | - | - | 0.12B | - | 0.45 | - | 1.60B | 0.025 | 0.015 | - | See noteF | - | See noteH | - | See noteH | - | See noteH | See noteH | - | - | - | See noteF | - | See noteF | - | - | - | - | - | - | 0.43 | 0.25 | (Nb + V + Ti) < 0.15% | A. Untuk setiap pengurangan 0.01% di bawah carbon maksimum, penambahan 0.05% di atas Mn maksimum diperbolehkan, sampai Mn maksimum mencapai 1.65 % ¦ B. Untuk setiap pengurangan 0.01% di bawah carbon maksimum, penambahan 0.05% di atas Mn maksimum diperbolehkan, sampai Mn maksimum mencapai 1.75 % ¦ C. Untuk setiap pengurangan 0.01% di bawah carbon maksimum, penambahan 0.05% di atas Mn maksimum diperbolehkan, sampai Mn maksimum mencapai 2.00 % ¦ D. Untuk setiap pengurangan 0.01% di bawah carbon maksimum, penambahan 0.05% di atas Mn maksimum diperbolehkan, sampai Mn maksimum mencapai 2.20 % ¦ E. Jumlah konsentrasi Nb, V, dan Ti harus < 0.15% ¦ F. Jika tidak ada kesepakatan, jumlah konsentrasi Nb, V, dan Ti harus < 0.15% ¦ G. Jika tidak ada kesepakatan, konsentrasi Cu maximum 0.50%, Ni maximum 0.30%, Cr maximum 0.30%, dan Mo maximum 0.15% ¦ H. Jika tidak ada kesepakatan, konsentrasi Cu maximum 0.50%, Ni maximum 0.50%, Cr maximum 0.50%, dan Mo maximum 0.50% ¦ I. Jika tidak ada kesepakatan, konsentrasi Cu maximum 0.50%, Ni maximum 1.00%, Cr maximum 0.50%, dan Mo maximum 0.50% ¦ J. Jika tidak ada kesepakatan, jumlah konsentrasi Nb dan V harus ≤ 0.06%
API 5L PSL 2 Line Pipe (2018) | X 70M | 8 - 25 | ≤ 25 | 0 | 25 | HS | TMCP | SPECIFICATION FOR LINE PIPE | 485 | - | 570 | - | 760 | - | See noteM | - | - | - | - | - | - | - | - | 27 | - | - | - | - | - | - | - | - | - | - | - | - | - | - | - | - | - | - | - | 0.12C | - | 0.45 | - | 1.70C | 0.025 | 0.015 | - | See noteF | - | See noteH | - | See noteH | - | See noteH | See noteH | - | - | - | See noteF | - | See noteF | - | - | - | - | - | - | 0.43 | 0.25 | (Nb + V + Ti) < 0.15% | A. Untuk setiap pengurangan 0.01% di bawah carbon maksimum, penambahan 0.05% di atas Mn maksimum diperbolehkan, sampai Mn maksimum mencapai 1.65 % ¦ B. Untuk setiap pengurangan 0.01% di bawah carbon maksimum, penambahan 0.05% di atas Mn maksimum diperbolehkan, sampai Mn maksimum mencapai 1.75 % ¦ C. Untuk setiap pengurangan 0.01% di bawah carbon maksimum, penambahan 0.05% di atas Mn maksimum diperbolehkan, sampai Mn maksimum mencapai 2.00 % ¦ D. Untuk setiap pengurangan 0.01% di bawah carbon maksimum, penambahan 0.05% di atas Mn maksimum diperbolehkan, sampai Mn maksimum mencapai 2.20 % ¦ E. Jumlah konsentrasi Nb, V, dan Ti harus < 0.15% ¦ F. Jika tidak ada kesepakatan, jumlah konsentrasi Nb, V, dan Ti harus < 0.15% ¦ G. Jika tidak ada kesepakatan, konsentrasi Cu maximum 0.50%, Ni maximum 0.30%, Cr maximum 0.30%, dan Mo maximum 0.15% ¦ H. Jika tidak ada kesepakatan, konsentrasi Cu maximum 0.50%, Ni maximum 0.50%, Cr maximum 0.50%, dan Mo maximum 0.50% ¦ I. Jika tidak ada kesepakatan, konsentrasi Cu maximum 0.50%, Ni maximum 1.00%, Cr maximum 0.50%, dan Mo maximum 0.50% ¦ J. Jika tidak ada kesepakatan, jumlah konsentrasi Nb dan V harus ≤ 0.06%
API 5L PSL 2 Line Pipe (2018) | X 80M | 8 - 25 | ≤ 25 | 0 | 25 | HS | TMCP | SPECIFICATION FOR LINE PIPE | 555 | - | 625 | - | 825 | - | See noteM | - | - | - | - | - | - | - | - | 40 | - | - | - | - | - | - | - | - | - | - | - | - | - | - | - | - | - | - | - | 0.12C | - | 0.45 | - | 1.85C | 0.025 | 0.015 | - | See noteF | - | See noteI | - | See noteI | - | See noteI | See noteI | - | - | - | See noteF | - | See noteF | - | - | - | - | - | - | 0.43 | 0.25 | (Nb + V + Ti) < 0.15% | A. Untuk setiap pengurangan 0.01% di bawah carbon maksimum, penambahan 0.05% di atas Mn maksimum diperbolehkan, sampai Mn maksimum mencapai 1.65 % ¦ B. Untuk setiap pengurangan 0.01% di bawah carbon maksimum, penambahan 0.05% di atas Mn maksimum diperbolehkan, sampai Mn maksimum mencapai 1.75 % ¦ C. Untuk setiap pengurangan 0.01% di bawah carbon maksimum, penambahan 0.05% di atas Mn maksimum diperbolehkan, sampai Mn maksimum mencapai 2.00 % ¦ D. Untuk setiap pengurangan 0.01% di bawah carbon maksimum, penambahan 0.05% di atas Mn maksimum diperbolehkan, sampai Mn maksimum mencapai 2.20 % ¦ E. Jumlah konsentrasi Nb, V, dan Ti harus < 0.15% ¦ F. Jika tidak ada kesepakatan, jumlah konsentrasi Nb, V, dan Ti harus < 0.15% ¦ G. Jika tidak ada kesepakatan, konsentrasi Cu maximum 0.50%, Ni maximum 0.30%, Cr maximum 0.30%, dan Mo maximum 0.15% ¦ H. Jika tidak ada kesepakatan, konsentrasi Cu maximum 0.50%, Ni maximum 0.50%, Cr maximum 0.50%, dan Mo maximum 0.50% ¦ I. Jika tidak ada kesepakatan, konsentrasi Cu maximum 0.50%, Ni maximum 1.00%, Cr maximum 0.50%, dan Mo maximum 0.50% ¦ J. Jika tidak ada kesepakatan, jumlah konsentrasi Nb dan V harus ≤ 0.06%
API 5L PSL 2 Line Pipe (2018) | X 90M | 8 - 25 | ≤ 25 | 0 | 25 | HS | TMCP | SPECIFICATION FOR LINE PIPE | 625 | - | 695 | - | 915 | - | See noteM | - | - | - | - | - | - | - | - | 40 | - | - | - | - | - | - | - | - | - | - | - | - | - | - | - | - | - | - | - | 0.10D | - | 0.55 | - | 2.10D | 0.02 | 0.01 | - | See noteF | - | See noteI | - | See noteI | - | See noteI | See noteI | - | - | - | See noteF | - | See noteF | - | - | - | - | - | - | - | 0.25 | (Nb + V + Ti) < 0.15% | A. Untuk setiap pengurangan 0.01% di bawah carbon maksimum, penambahan 0.05% di atas Mn maksimum diperbolehkan, sampai Mn maksimum mencapai 1.65 % ¦ B. Untuk setiap pengurangan 0.01% di bawah carbon maksimum, penambahan 0.05% di atas Mn maksimum diperbolehkan, sampai Mn maksimum mencapai 1.75 % ¦ C. Untuk setiap pengurangan 0.01% di bawah carbon maksimum, penambahan 0.05% di atas Mn maksimum diperbolehkan, sampai Mn maksimum mencapai 2.00 % ¦ D. Untuk setiap pengurangan 0.01% di bawah carbon maksimum, penambahan 0.05% di atas Mn maksimum diperbolehkan, sampai Mn maksimum mencapai 2.20 % ¦ E. Jumlah konsentrasi Nb, V, dan Ti harus < 0.15% ¦ F. Jika tidak ada kesepakatan, jumlah konsentrasi Nb, V, dan Ti harus < 0.15% ¦ G. Jika tidak ada kesepakatan, konsentrasi Cu maximum 0.50%, Ni maximum 0.30%, Cr maximum 0.30%, dan Mo maximum 0.15% ¦ H. Jika tidak ada kesepakatan, konsentrasi Cu maximum 0.50%, Ni maximum 0.50%, Cr maximum 0.50%, dan Mo maximum 0.50% ¦ I. Jika tidak ada kesepakatan, konsentrasi Cu maximum 0.50%, Ni maximum 1.00%, Cr maximum 0.50%, dan Mo maximum 0.50% ¦ J. Jika tidak ada kesepakatan, jumlah konsentrasi Nb dan V harus ≤ 0.06%
API 5L PSL 2 Line Pipe (2018) | X 100M | 8 - 25 | ≤ 25 | 0 | 25 | HS | TMCP | SPECIFICATION FOR LINE PIPE | 690 | - | 760 | - | 990 | - | See noteM | - | - | - | - | - | - | - | - | 40 | - | - | - | - | - | - | - | - | - | - | - | - | - | - | - | - | - | - | - | 0.10D | - | 0.55 | - | 2.10D | 0.02 | 0.01 | - | See noteF | - | See noteI | - | See noteI | - | See noteI | See noteI | - | - | - | See noteF | - | See noteF | - | - | - | - | - | - | - | 0.25 | (Nb + V + Ti) < 0.15% | A. Untuk setiap pengurangan 0.01% di bawah carbon maksimum, penambahan 0.05% di atas Mn maksimum diperbolehkan, sampai Mn maksimum mencapai 1.65 % ¦ B. Untuk setiap pengurangan 0.01% di bawah carbon maksimum, penambahan 0.05% di atas Mn maksimum diperbolehkan, sampai Mn maksimum mencapai 1.75 % ¦ C. Untuk setiap pengurangan 0.01% di bawah carbon maksimum, penambahan 0.05% di atas Mn maksimum diperbolehkan, sampai Mn maksimum mencapai 2.00 % ¦ D. Untuk setiap pengurangan 0.01% di bawah carbon maksimum, penambahan 0.05% di atas Mn maksimum diperbolehkan, sampai Mn maksimum mencapai 2.20 % ¦ E. Jumlah konsentrasi Nb, V, dan Ti harus < 0.15% ¦ F. Jika tidak ada kesepakatan, jumlah konsentrasi Nb, V, dan Ti harus < 0.15% ¦ G. Jika tidak ada kesepakatan, konsentrasi Cu maximum 0.50%, Ni maximum 0.30%, Cr maximum 0.30%, dan Mo maximum 0.15% ¦ H. Jika tidak ada kesepakatan, konsentrasi Cu maximum 0.50%, Ni maximum 0.50%, Cr maximum 0.50%, dan Mo maximum 0.50% ¦ I. Jika tidak ada kesepakatan, konsentrasi Cu maximum 0.50%, Ni maximum 1.00%, Cr maximum 0.50%, dan Mo maximum 0.50% ¦ J. Jika tidak ada kesepakatan, jumlah konsentrasi Nb dan V harus ≤ 0.06%
API 5L PSL 2 Line Pipe (2018) | X 120M | 8 - 25 | ≤ 25 | 0 | 25 | HS | TMCP | SPECIFICATION FOR LINE PIPE | 830 | - | 915 | - | 1145 | - | See noteM | - | - | - | - | - | - | - | - | 40 | - | - | - | - | - | - | - | - | - | - | - | - | - | - | - | - | - | - | - | 0.10D | - | 0.55 | - | 2.10D | 0.02 | 0.01 | - | See noteF | - | See noteI | - | See noteI | - | See noteI | See noteI | - | - | - | See noteF | - | See noteF | - | - | - | - | - | - | - | 0.25 | (Nb + V + Ti) < 0.15% | A. Untuk setiap pengurangan 0.01% di bawah carbon maksimum, penambahan 0.05% di atas Mn maksimum diperbolehkan, sampai Mn maksimum mencapai 1.65 % ¦ B. Untuk setiap pengurangan 0.01% di bawah carbon maksimum, penambahan 0.05% di atas Mn maksimum diperbolehkan, sampai Mn maksimum mencapai 1.75 % ¦ C. Untuk setiap pengurangan 0.01% di bawah carbon maksimum, penambahan 0.05% di atas Mn maksimum diperbolehkan, sampai Mn maksimum mencapai 2.00 % ¦ D. Untuk setiap pengurangan 0.01% di bawah carbon maksimum, penambahan 0.05% di atas Mn maksimum diperbolehkan, sampai Mn maksimum mencapai 2.20 % ¦ E. Jumlah konsentrasi Nb, V, dan Ti harus < 0.15% ¦ F. Jika tidak ada kesepakatan, jumlah konsentrasi Nb, V, dan Ti harus < 0.15% ¦ G. Jika tidak ada kesepakatan, konsentrasi Cu maximum 0.50%, Ni maximum 0.30%, Cr maximum 0.30%, dan Mo maximum 0.15% ¦ H. Jika tidak ada kesepakatan, konsentrasi Cu maximum 0.50%, Ni maximum 0.50%, Cr maximum 0.50%, dan Mo maximum 0.50% ¦ I. Jika tidak ada kesepakatan, konsentrasi Cu maximum 0.50%, Ni maximum 1.00%, Cr maximum 0.50%, dan Mo maximum 0.50% ¦ J. Jika tidak ada kesepakatan, jumlah konsentrasi Nb dan V harus ≤ 0.06%
API 5L PSL 2 Sour Service (2018) | BMS | 8 - 25 | ≤ 25 | 0 | 25 | MS | TMCP | - | 245 | - | 415 | - | 655 | - | See noteM | - | - | - | - | - | - | - | - | 40 | - | - | - | - | - | - | - | - | - | - | - | - | - | - | - | - | - | - | - | 0.1 | - | 0.4 | - | 1.25 | 0.02 | 0.002K | - | 0.04 | - | 0.35 | - | 0.3 | - | 0.3 | - | - | - | - | 0.04 | - | 0.04 | - | - | - | - | - | - | - | 0.19 | - | K. Konsentrasi maksimum sulfur dapat meningkat hingga ≤ 0.008% untuk SMLS pipe atau hingga ≤ 0.006% untuk Welded pipe. ¦ Luntuk setiap pengurangan 0.01% di bawah carbon maksimum, penambahan 0.05% di atas Mn maksimum diperbolehkan, sampai Mn maksimum mencapai 0.2 % ¦ M. The specified minimum elongation (Af), shall be as determined using the following equation:\n\n\n\n\n\n\nwhere\nC is 1940 for calculations using SI units and 625,000 for calculations using USC units;\nAxc is the applicable tensile test piece cross-sectional area, expressed in square millimeters (square inches), as follows:\n 1) for circular cross-section test pieces, 130 mm2 (0.20 in.2) for 12.7 mm (0.500 in.) and 8.9 mm (0.350 in.) diameter test pieces; 65 mm2 (0.10 in.2) for 6.4 mm (0.250 in.) diameter test pieces;\n 2) for full-section test pieces, the lesser of a) 485 mm2 (0.75 in.2) and b) the cross-sectional area of the test piece, derived using the specified outside diameter and the specified wall thickness of the pipe, rounded to the nearest 10 mm2 (0.01 in.2);\nU is the specified minimum tensile strength, expressed in megapascals (pounds per square inch).
API 5L PSL 2 Sour Service (2018) | X 42MS | 8 - 25 | ≤ 25 | 0 | 25 | HS | TMCP | - | 290 | - | 415 | - | 655 | - | See noteM | - | - | - | - | - | - | - | - | 40 | - | - | - | - | - | - | - | - | - | - | - | - | - | - | - | - | - | - | - | 0.1 | - | 0.4 | - | 1.25 | 0.02 | 0.002K | - | 0.04 | - | 0.35 | - | 0.3 | - | 0.3 | - | - | - | - | 0.04 | - | 0.04 | - | - | - | - | - | - | - | 0.19 | - | K. Konsentrasi maksimum sulfur dapat meningkat hingga ≤ 0.008% untuk SMLS pipe atau hingga ≤ 0.006% untuk Welded pipe. ¦ Luntuk setiap pengurangan 0.01% di bawah carbon maksimum, penambahan 0.05% di atas Mn maksimum diperbolehkan, sampai Mn maksimum mencapai 0.2 % ¦ M. The specified minimum elongation (Af), shall be as determined using the following equation:\n\n\n\n\n\n\nwhere\nC is 1940 for calculations using SI units and 625,000 for calculations using USC units;\nAxc is the applicable tensile test piece cross-sectional area, expressed in square millimeters (square inches), as follows:\n 1) for circular cross-section test pieces, 130 mm2 (0.20 in.2) for 12.7 mm (0.500 in.) and 8.9 mm (0.350 in.) diameter test pieces; 65 mm2 (0.10 in.2) for 6.4 mm (0.250 in.) diameter test pieces;\n 2) for full-section test pieces, the lesser of a) 485 mm2 (0.75 in.2) and b) the cross-sectional area of the test piece, derived using the specified outside diameter and the specified wall thickness of the pipe, rounded to the nearest 10 mm2 (0.01 in.2);\nU is the specified minimum tensile strength, expressed in megapascals (pounds per square inch).
API 5L PSL 2 Sour Service (2018) | X 46MS | 8 - 25 | ≤ 25 | 0 | 25 | HS | TMCP | - | 320 | - | 435 | - | 655 | - | See noteM | - | - | - | - | - | - | - | - | 40 | - | - | - | - | - | - | - | - | - | - | - | - | - | - | - | - | - | - | - | 0.1 | - | 0.45 | - | 1.35 | 0.02 | 0.002K | - | 0.04 | - | 0.35 | - | 0.3 | - | 0.3 | - | - | - | - | 0.05 | - | 0.05 | - | - | - | - | - | - | - | 0.2 | - | K. Konsentrasi maksimum sulfur dapat meningkat hingga ≤ 0.008% untuk SMLS pipe atau hingga ≤ 0.006% untuk Welded pipe. ¦ Luntuk setiap pengurangan 0.01% di bawah carbon maksimum, penambahan 0.05% di atas Mn maksimum diperbolehkan, sampai Mn maksimum mencapai 0.2 % ¦ M. The specified minimum elongation (Af), shall be as determined using the following equation:\n\n\n\n\n\n\nwhere\nC is 1940 for calculations using SI units and 625,000 for calculations using USC units;\nAxc is the applicable tensile test piece cross-sectional area, expressed in square millimeters (square inches), as follows:\n 1) for circular cross-section test pieces, 130 mm2 (0.20 in.2) for 12.7 mm (0.500 in.) and 8.9 mm (0.350 in.) diameter test pieces; 65 mm2 (0.10 in.2) for 6.4 mm (0.250 in.) diameter test pieces;\n 2) for full-section test pieces, the lesser of a) 485 mm2 (0.75 in.2) and b) the cross-sectional area of the test piece, derived using the specified outside diameter and the specified wall thickness of the pipe, rounded to the nearest 10 mm2 (0.01 in.2);\nU is the specified minimum tensile strength, expressed in megapascals (pounds per square inch).
API 5L PSL 2 Sour Service (2018) | X 52MS | 8 - 25 | ≤ 25 | 0 | 25 | HS | TMCP | - | 360 | - | 460 | - | 760 | - | See noteM | - | - | - | - | - | - | - | - | 40 | - | - | - | - | - | - | - | - | - | - | - | - | - | - | - | - | - | - | - | 0.1 | - | 0.45 | - | 1.45 | 0.02 | 0.002K | - | 0.04 | - | 0.35 | - | 0.3 | - | 0.3 | - | - | - | - | 0.06 | - | 0.05 | - | - | - | - | - | - | - | 0.2 | - | K. Konsentrasi maksimum sulfur dapat meningkat hingga ≤ 0.008% untuk SMLS pipe atau hingga ≤ 0.006% untuk Welded pipe. ¦ Luntuk setiap pengurangan 0.01% di bawah carbon maksimum, penambahan 0.05% di atas Mn maksimum diperbolehkan, sampai Mn maksimum mencapai 0.2 % ¦ M. The specified minimum elongation (Af), shall be as determined using the following equation:\n\n\n\n\n\n\nwhere\nC is 1940 for calculations using SI units and 625,000 for calculations using USC units;\nAxc is the applicable tensile test piece cross-sectional area, expressed in square millimeters (square inches), as follows:\n 1) for circular cross-section test pieces, 130 mm2 (0.20 in.2) for 12.7 mm (0.500 in.) and 8.9 mm (0.350 in.) diameter test pieces; 65 mm2 (0.10 in.2) for 6.4 mm (0.250 in.) diameter test pieces;\n 2) for full-section test pieces, the lesser of a) 485 mm2 (0.75 in.2) and b) the cross-sectional area of the test piece, derived using the specified outside diameter and the specified wall thickness of the pipe, rounded to the nearest 10 mm2 (0.01 in.2);\nU is the specified minimum tensile strength, expressed in megapascals (pounds per square inch).
API 5L PSL 2 Sour Service (2018) | X 56MS | 8 - 25 | ≤ 25 | 0 | 25 | HS | TMCP | - | 390 | - | 490 | - | 760 | - | See noteM | - | - | - | - | - | - | - | - | 40 | - | - | - | - | - | - | - | - | - | - | - | - | - | - | - | - | - | - | - | 0.1 | - | 0.45 | - | 1.45 | 0.02 | 0.002K | - | 0.04 | - | 0.35 | - | 0.3 | - | 0.3 | - | - | - | - | 0.08 | - | 0.06 | - | - | - | - | - | - | - | 0.21 | (Nb + V + Ti) < 0.15% | K. Konsentrasi maksimum sulfur dapat meningkat hingga ≤ 0.008% untuk SMLS pipe atau hingga ≤ 0.006% untuk Welded pipe. ¦ Luntuk setiap pengurangan 0.01% di bawah carbon maksimum, penambahan 0.05% di atas Mn maksimum diperbolehkan, sampai Mn maksimum mencapai 0.2 % ¦ M. The specified minimum elongation (Af), shall be as determined using the following equation:\n\n\n\n\n\n\nwhere\nC is 1940 for calculations using SI units and 625,000 for calculations using USC units;\nAxc is the applicable tensile test piece cross-sectional area, expressed in square millimeters (square inches), as follows:\n 1) for circular cross-section test pieces, 130 mm2 (0.20 in.2) for 12.7 mm (0.500 in.) and 8.9 mm (0.350 in.) diameter test pieces; 65 mm2 (0.10 in.2) for 6.4 mm (0.250 in.) diameter test pieces;\n 2) for full-section test pieces, the lesser of a) 485 mm2 (0.75 in.2) and b) the cross-sectional area of the test piece, derived using the specified outside diameter and the specified wall thickness of the pipe, rounded to the nearest 10 mm2 (0.01 in.2);\nU is the specified minimum tensile strength, expressed in megapascals (pounds per square inch).
API 5L PSL 2 Sour Service (2018) | X 60MS | 8 - 25 | ≤ 25 | 0 | 25 | HS | TMCP | - | 415 | - | 520 | - | 760 | - | See noteM | - | - | - | - | - | - | - | - | 40 | - | - | - | - | - | - | - | - | - | - | - | - | - | - | - | - | - | - | - | 0.1 | - | 0.45 | - | 1.45 | 0.02 | 0.002K | - | 0.06 | - | 0.35 | - | 0.3 | - | 0.3 | 0.35 | - | - | - | 0.08 | - | 0.08 | - | - | - | - | - | - | - | 0.21 | (Nb + V + Ti) < 0.15% | K. Konsentrasi maksimum sulfur dapat meningkat hingga ≤ 0.008% untuk SMLS pipe atau hingga ≤ 0.006% untuk Welded pipe. ¦ Luntuk setiap pengurangan 0.01% di bawah carbon maksimum, penambahan 0.05% di atas Mn maksimum diperbolehkan, sampai Mn maksimum mencapai 0.2 % ¦ M. The specified minimum elongation (Af), shall be as determined using the following equation:\n\n\n\n\n\n\nwhere\nC is 1940 for calculations using SI units and 625,000 for calculations using USC units;\nAxc is the applicable tensile test piece cross-sectional area, expressed in square millimeters (square inches), as follows:\n 1) for circular cross-section test pieces, 130 mm2 (0.20 in.2) for 12.7 mm (0.500 in.) and 8.9 mm (0.350 in.) diameter test pieces; 65 mm2 (0.10 in.2) for 6.4 mm (0.250 in.) diameter test pieces;\n 2) for full-section test pieces, the lesser of a) 485 mm2 (0.75 in.2) and b) the cross-sectional area of the test piece, derived using the specified outside diameter and the specified wall thickness of the pipe, rounded to the nearest 10 mm2 (0.01 in.2);\nU is the specified minimum tensile strength, expressed in megapascals (pounds per square inch).
API 5L PSL 2 Sour Service (2018) | X 65MS | 8 - 25 | ≤ 25 | 0 | 25 | HS | TMCP | - | 450 | - | 535 | - | 760 | - | See noteM | - | - | - | - | - | - | - | - | 40 | - | - | - | - | - | - | - | - | - | - | - | - | - | - | - | - | - | - | - | 0.1 | - | 0.45 | - | 1.6 | 0.02 | 0.002K | - | 0.06 | - | 0.35 | - | 0.45 | - | 0.3 | 0.35 | - | - | - | 0.08 | - | 0.01 | - | - | - | - | - | - | - | 0.22 | (Nb + V + Ti) < 0.15% | K. Konsentrasi maksimum sulfur dapat meningkat hingga ≤ 0.008% untuk SMLS pipe atau hingga ≤ 0.006% untuk Welded pipe. ¦ Luntuk setiap pengurangan 0.01% di bawah carbon maksimum, penambahan 0.05% di atas Mn maksimum diperbolehkan, sampai Mn maksimum mencapai 0.2 % ¦ M. The specified minimum elongation (Af), shall be as determined using the following equation:\n\n\n\n\n\n\nwhere\nC is 1940 for calculations using SI units and 625,000 for calculations using USC units;\nAxc is the applicable tensile test piece cross-sectional area, expressed in square millimeters (square inches), as follows:\n 1) for circular cross-section test pieces, 130 mm2 (0.20 in.2) for 12.7 mm (0.500 in.) and 8.9 mm (0.350 in.) diameter test pieces; 65 mm2 (0.10 in.2) for 6.4 mm (0.250 in.) diameter test pieces;\n 2) for full-section test pieces, the lesser of a) 485 mm2 (0.75 in.2) and b) the cross-sectional area of the test piece, derived using the specified outside diameter and the specified wall thickness of the pipe, rounded to the nearest 10 mm2 (0.01 in.2);\nU is the specified minimum tensile strength, expressed in megapascals (pounds per square inch).
API 5L PSL 2 Sour Service (2018) | X 70MS | 6 | ≤ 25 | 0 | 25 | HS | TMCP | - | 485 | - | 570 | - | 760 | - | See noteM | - | - | - | - | - | - | - | - | 40 | - | - | - | - | - | - | - | - | - | - | - | - | - | - | - | - | - | - | - | 0.1 | - | 0.45 | - | 1.6 | 0.02 | 0.002K | - | 0.06 | - | 0.35 | - | 0.45 | - | 0.3 | 0.45 | - | - | - | 0.08 | - | 0.01 | - | - | - | - | - | - | - | 0.22 | (Nb + V + Ti) < 0.15% | K. Konsentrasi maksimum sulfur dapat meningkat hingga ≤ 0.008% untuk SMLS pipe atau hingga ≤ 0.006% untuk Welded pipe. ¦ Luntuk setiap pengurangan 0.01% di bawah carbon maksimum, penambahan 0.05% di atas Mn maksimum diperbolehkan, sampai Mn maksimum mencapai 0.2 % ¦ M. The specified minimum elongation (Af), shall be as determined using the following equation:\n\n\n\n\n\n\nwhere\nC is 1940 for calculations using SI units and 625,000 for calculations using USC units;\nAxc is the applicable tensile test piece cross-sectional area, expressed in square millimeters (square inches), as follows:\n 1) for circular cross-section test pieces, 130 mm2 (0.20 in.2) for 12.7 mm (0.500 in.) and 8.9 mm (0.350 in.) diameter test pieces; 65 mm2 (0.10 in.2) for 6.4 mm (0.250 in.) diameter test pieces;\n 2) for full-section test pieces, the lesser of a) 485 mm2 (0.75 in.2) and b) the cross-sectional area of the test piece, derived using the specified outside diameter and the specified wall thickness of the pipe, rounded to the nearest 10 mm2 (0.01 in.2);\nU is the specified minimum tensile strength, expressed in megapascals (pounds per square inch).
API 5L PSL 2 Offshore Service (2018) | BMO | 8 - 25 | ≤ 25 | 0 | 25 | MS | TMCP | - | 245 | - | 415 | - | 655 | - | See noteM | - | - | - | - | - | - | - | - | 40 | - | - | - | - | - | - | - | - | - | - | - | - | - | - | - | - | - | - | - | 0.12L | - | 0.4 | - | 1.25L | 0.02 | 0.01 | - | 0.04 | - | 0.35 | - | 0.3 | - | 0.3 | 0.1 | - | - | - | 0.04 | - | 0.04 | 0.0005 | - | - | - | - | - | - | 0.19 | - | K. Konsentrasi maksimum sulfur dapat meningkat hingga ≤ 0.008% untuk SMLS pipe atau hingga ≤ 0.006% untuk Welded pipe. ¦ Luntuk setiap pengurangan 0.01% di bawah carbon maksimum, penambahan 0.05% di atas Mn maksimum diperbolehkan, sampai Mn maksimum mencapai 0.2 % ¦ M. The specified minimum elongation (Af), shall be as determined using the following equation:\n\n\n\n\n\n\nwhere\nC is 1940 for calculations using SI units and 625,000 for calculations using USC units;\nAxc is the applicable tensile test piece cross-sectional area, expressed in square millimeters (square inches), as follows:\n 1) for circular cross-section test pieces, 130 mm2 (0.20 in.2) for 12.7 mm (0.500 in.) and 8.9 mm (0.350 in.) diameter test pieces; 65 mm2 (0.10 in.2) for 6.4 mm (0.250 in.) diameter test pieces;\n 2) for full-section test pieces, the lesser of a) 485 mm2 (0.75 in.2) and b) the cross-sectional area of the test piece, derived using the specified outside diameter and the specified wall thickness of the pipe, rounded to the nearest 10 mm2 (0.01 in.2);\nU is the specified minimum tensile strength, expressed in megapascals (pounds per square inch).
API 5L PSL 2 Offshore Service (2018) | X 42MO | 8 - 25 | ≤ 25 | 0 | 25 | HS | TMCP | - | 290 | - | 415 | - | 655 | - | See noteM | - | - | - | - | - | - | - | - | 40 | - | - | - | - | - | - | - | - | - | - | - | - | - | - | - | - | - | - | - | 0.12L | - | 0.4 | - | 1.35L | 0.02 | 0.01 | - | 0.04 | - | 0.35 | - | 0.3 | - | 0.3 | 0.1 | - | - | - | 0.04 | - | 0.04 | 0.0005 | - | - | - | - | - | - | 0.19 | - | K. Konsentrasi maksimum sulfur dapat meningkat hingga ≤ 0.008% untuk SMLS pipe atau hingga ≤ 0.006% untuk Welded pipe. ¦ Luntuk setiap pengurangan 0.01% di bawah carbon maksimum, penambahan 0.05% di atas Mn maksimum diperbolehkan, sampai Mn maksimum mencapai 0.2 % ¦ M. The specified minimum elongation (Af), shall be as determined using the following equation:\n\n\n\n\n\n\nwhere\nC is 1940 for calculations using SI units and 625,000 for calculations using USC units;\nAxc is the applicable tensile test piece cross-sectional area, expressed in square millimeters (square inches), as follows:\n 1) for circular cross-section test pieces, 130 mm2 (0.20 in.2) for 12.7 mm (0.500 in.) and 8.9 mm (0.350 in.) diameter test pieces; 65 mm2 (0.10 in.2) for 6.4 mm (0.250 in.) diameter test pieces;\n 2) for full-section test pieces, the lesser of a) 485 mm2 (0.75 in.2) and b) the cross-sectional area of the test piece, derived using the specified outside diameter and the specified wall thickness of the pipe, rounded to the nearest 10 mm2 (0.01 in.2);\nU is the specified minimum tensile strength, expressed in megapascals (pounds per square inch).
API 5L PSL 2 Offshore Service (2018) | X 46MO | 8 - 25 | ≤ 25 | 0 | 25 | HS | TMCP | - | 320 | - | 435 | - | 655 | - | See noteM | - | - | - | - | - | - | - | - | 40 | - | - | - | - | - | - | - | - | - | - | - | - | - | - | - | - | - | - | - | 0.12L | - | 0.45 | - | 1.35L | 0.02 | 0.01 | - | 0.04 | - | 0.35 | - | 0.3 | - | 0.3 | 0.1 | - | - | - | 0.05 | - | 0.05 | 0.0005 | - | - | - | - | - | - | 0.2 | - | K. Konsentrasi maksimum sulfur dapat meningkat hingga ≤ 0.008% untuk SMLS pipe atau hingga ≤ 0.006% untuk Welded pipe. ¦ Luntuk setiap pengurangan 0.01% di bawah carbon maksimum, penambahan 0.05% di atas Mn maksimum diperbolehkan, sampai Mn maksimum mencapai 0.2 % ¦ M. The specified minimum elongation (Af), shall be as determined using the following equation:\n\n\n\n\n\n\nwhere\nC is 1940 for calculations using SI units and 625,000 for calculations using USC units;\nAxc is the applicable tensile test piece cross-sectional area, expressed in square millimeters (square inches), as follows:\n 1) for circular cross-section test pieces, 130 mm2 (0.20 in.2) for 12.7 mm (0.500 in.) and 8.9 mm (0.350 in.) diameter test pieces; 65 mm2 (0.10 in.2) for 6.4 mm (0.250 in.) diameter test pieces;\n 2) for full-section test pieces, the lesser of a) 485 mm2 (0.75 in.2) and b) the cross-sectional area of the test piece, derived using the specified outside diameter and the specified wall thickness of the pipe, rounded to the nearest 10 mm2 (0.01 in.2);\nU is the specified minimum tensile strength, expressed in megapascals (pounds per square inch).
API 5L PSL 2 Offshore Service (2018) | X 52MO | 8 - 25 | ≤ 25 | 0 | 25 | HS | TMCP | - | 360 | - | 460 | - | 760 | - | See noteM | - | - | - | - | - | - | - | - | 40 | - | - | - | - | - | - | - | - | - | - | - | - | - | - | - | - | - | - | - | 0.12L | - | 0.45 | - | 1.65L | 0.02 | 0.01 | - | 0.04 | - | 0.5 | - | 0.5 | - | 0.5 | 0.5 | - | - | - | 0.05 | - | 0.05 | 0.0005 | - | - | - | - | - | - | 0.2 | (Nb + V + Ti) < 0.15% | K. Konsentrasi maksimum sulfur dapat meningkat hingga ≤ 0.008% untuk SMLS pipe atau hingga ≤ 0.006% untuk Welded pipe. ¦ Luntuk setiap pengurangan 0.01% di bawah carbon maksimum, penambahan 0.05% di atas Mn maksimum diperbolehkan, sampai Mn maksimum mencapai 0.2 % ¦ M. The specified minimum elongation (Af), shall be as determined using the following equation:\n\n\n\n\n\n\nwhere\nC is 1940 for calculations using SI units and 625,000 for calculations using USC units;\nAxc is the applicable tensile test piece cross-sectional area, expressed in square millimeters (square inches), as follows:\n 1) for circular cross-section test pieces, 130 mm2 (0.20 in.2) for 12.7 mm (0.500 in.) and 8.9 mm (0.350 in.) diameter test pieces; 65 mm2 (0.10 in.2) for 6.4 mm (0.250 in.) diameter test pieces;\n 2) for full-section test pieces, the lesser of a) 485 mm2 (0.75 in.2) and b) the cross-sectional area of the test piece, derived using the specified outside diameter and the specified wall thickness of the pipe, rounded to the nearest 10 mm2 (0.01 in.2);\nU is the specified minimum tensile strength, expressed in megapascals (pounds per square inch).
API 5L PSL 2 Offshore Service (2018) | X 56MO | 8 - 25 | ≤ 25 | 0 | 25 | HS | TMCP | - | 390 | - | 490 | - | 760 | - | See noteM | - | - | - | - | - | - | - | - | 40 | - | - | - | - | - | - | - | - | - | - | - | - | - | - | - | - | - | - | - | 0.12L | - | 0.45 | - | 1.65L | 0.02 | 0.01 | - | 0.04 | - | 0.5 | - | 0.5 | - | 0.5 | 0.5 | - | - | - | 0.08 | - | 0.06 | 0.0005 | - | - | - | - | - | - | 0.21 | (Nb + V + Ti) < 0.15% | K. Konsentrasi maksimum sulfur dapat meningkat hingga ≤ 0.008% untuk SMLS pipe atau hingga ≤ 0.006% untuk Welded pipe. ¦ Luntuk setiap pengurangan 0.01% di bawah carbon maksimum, penambahan 0.05% di atas Mn maksimum diperbolehkan, sampai Mn maksimum mencapai 0.2 % ¦ M. The specified minimum elongation (Af), shall be as determined using the following equation:\n\n\n\n\n\n\nwhere\nC is 1940 for calculations using SI units and 625,000 for calculations using USC units;\nAxc is the applicable tensile test piece cross-sectional area, expressed in square millimeters (square inches), as follows:\n 1) for circular cross-section test pieces, 130 mm2 (0.20 in.2) for 12.7 mm (0.500 in.) and 8.9 mm (0.350 in.) diameter test pieces; 65 mm2 (0.10 in.2) for 6.4 mm (0.250 in.) diameter test pieces;\n 2) for full-section test pieces, the lesser of a) 485 mm2 (0.75 in.2) and b) the cross-sectional area of the test piece, derived using the specified outside diameter and the specified wall thickness of the pipe, rounded to the nearest 10 mm2 (0.01 in.2);\nU is the specified minimum tensile strength, expressed in megapascals (pounds per square inch).
API 5L PSL 2 Offshore Service (2018) | X 60MO | 8 - 25 | ≤ 25 | 0 | 25 | HS | TMCP | - | 415 | - | 520 | - | 760 | - | See noteM | - | - | - | - | - | - | - | - | 40 | - | - | - | - | - | - | - | - | - | - | - | - | - | - | - | - | - | - | - | 0.12L | - | 0.45 | - | 1.65L | 0.02 | 0.01 | - | 0.06 | - | 0.5 | - | 0.5 | - | 0.5 | 0.5 | - | - | - | 0.08 | - | 0.08 | 0.0005 | - | - | - | - | - | - | 0.21 | (Nb + V + Ti) < 0.15% | K. Konsentrasi maksimum sulfur dapat meningkat hingga ≤ 0.008% untuk SMLS pipe atau hingga ≤ 0.006% untuk Welded pipe. ¦ Luntuk setiap pengurangan 0.01% di bawah carbon maksimum, penambahan 0.05% di atas Mn maksimum diperbolehkan, sampai Mn maksimum mencapai 0.2 % ¦ M. The specified minimum elongation (Af), shall be as determined using the following equation:\n\n\n\n\n\n\nwhere\nC is 1940 for calculations using SI units and 625,000 for calculations using USC units;\nAxc is the applicable tensile test piece cross-sectional area, expressed in square millimeters (square inches), as follows:\n 1) for circular cross-section test pieces, 130 mm2 (0.20 in.2) for 12.7 mm (0.500 in.) and 8.9 mm (0.350 in.) diameter test pieces; 65 mm2 (0.10 in.2) for 6.4 mm (0.250 in.) diameter test pieces;\n 2) for full-section test pieces, the lesser of a) 485 mm2 (0.75 in.2) and b) the cross-sectional area of the test piece, derived using the specified outside diameter and the specified wall thickness of the pipe, rounded to the nearest 10 mm2 (0.01 in.2);\nU is the specified minimum tensile strength, expressed in megapascals (pounds per square inch).
API 5L PSL 2 Offshore Service (2018) | X 65MO | 8 - 25 | ≤ 25 | 0 | 25 | HS | TMCP | - | 450 | - | 535 | - | 760 | - | See noteM | - | - | - | - | - | - | - | - | 40 | - | - | - | - | - | - | - | - | - | - | - | - | - | - | - | - | - | - | - | 0.12L | - | 0.45 | - | 1.75L | 0.02 | 0.01 | - | 0.06 | - | 0.5 | - | 0.5 | - | 0.5 | 0.5 | - | - | - | 0.08 | - | 0.1 | 0.0005 | - | - | - | - | - | - | 0.22 | (Nb + V + Ti) < 0.15% | K. Konsentrasi maksimum sulfur dapat meningkat hingga ≤ 0.008% untuk SMLS pipe atau hingga ≤ 0.006% untuk Welded pipe. ¦ Luntuk setiap pengurangan 0.01% di bawah carbon maksimum, penambahan 0.05% di atas Mn maksimum diperbolehkan, sampai Mn maksimum mencapai 0.2 % ¦ M. The specified minimum elongation (Af), shall be as determined using the following equation:\n\n\n\n\n\n\nwhere\nC is 1940 for calculations using SI units and 625,000 for calculations using USC units;\nAxc is the applicable tensile test piece cross-sectional area, expressed in square millimeters (square inches), as follows:\n 1) for circular cross-section test pieces, 130 mm2 (0.20 in.2) for 12.7 mm (0.500 in.) and 8.9 mm (0.350 in.) diameter test pieces; 65 mm2 (0.10 in.2) for 6.4 mm (0.250 in.) diameter test pieces;\n 2) for full-section test pieces, the lesser of a) 485 mm2 (0.75 in.2) and b) the cross-sectional area of the test piece, derived using the specified outside diameter and the specified wall thickness of the pipe, rounded to the nearest 10 mm2 (0.01 in.2);\nU is the specified minimum tensile strength, expressed in megapascals (pounds per square inch).
API 5L PSL 2 Offshore Service (2018) | X 70MO | 6 | ≤ 25 | 0 | 25 | HS | TMCP | - | 485 | - | 570 | - | 760 | - | See noteM | - | - | - | - | - | - | - | - | 40 | - | - | - | - | - | - | - | - | - | - | - | - | - | - | - | - | - | - | - | 0.12L | - | 0.45 | - | 1.85L | 0.02 | 0.01 | - | 0.06 | - | 0.5 | - | 0.5 | - | 0.5 | 0.5 | - | - | - | 0.08 | - | 0.1 | 0.0005 | - | - | - | - | - | - | 0.22 | (Nb + V + Ti) < 0.15% | K. Konsentrasi maksimum sulfur dapat meningkat hingga ≤ 0.008% untuk SMLS pipe atau hingga ≤ 0.006% untuk Welded pipe. ¦ Luntuk setiap pengurangan 0.01% di bawah carbon maksimum, penambahan 0.05% di atas Mn maksimum diperbolehkan, sampai Mn maksimum mencapai 0.2 % ¦ M. The specified minimum elongation (Af), shall be as determined using the following equation:\n\n\n\n\n\n\nwhere\nC is 1940 for calculations using SI units and 625,000 for calculations using USC units;\nAxc is the applicable tensile test piece cross-sectional area, expressed in square millimeters (square inches), as follows:\n 1) for circular cross-section test pieces, 130 mm2 (0.20 in.2) for 12.7 mm (0.500 in.) and 8.9 mm (0.350 in.) diameter test pieces; 65 mm2 (0.10 in.2) for 6.4 mm (0.250 in.) diameter test pieces;\n 2) for full-section test pieces, the lesser of a) 485 mm2 (0.75 in.2) and b) the cross-sectional area of the test piece, derived using the specified outside diameter and the specified wall thickness of the pipe, rounded to the nearest 10 mm2 (0.01 in.2);\nU is the specified minimum tensile strength, expressed in megapascals (pounds per square inch).
API 2W OFFSHORE (2019) | 50 | 6 - 55 | ≤ 25 | 0 | 25 | HS | TMCP | - | 345 | - | 448 | - | - | - | 18 | - | - | - | - | - | - | - | - | - | - | - | - | 41 | - | - | - | - | - | - | - | - | - | - | - | - | - | - | - | 0.12 | 0.05 | 0.5 | 1.15 | 1.6 | 0.02 | 0.01 | 0.003 | 0.02 | - | 0.5 | - | 0.25 | - | 0.75 | 0,08a | 0.02 | 0.06 | - | 0.04 | - | - | 0.0005 | 0.012b | - | - | - | - | 0,39c | 0.22 | - | A. For Grades 50 and 60, when Pcm < Table 2 and C is < 0,10%, with the API 2Z preproduction qualification report, the max Mo value can be 0,21 % ¦ B. Nitrogen may be 0.013 max, if Titanium is 0.01-0.02 ¦ C. When heat analysis C < 0,10%, maximum CE value shall not be applied
API 2W OFFSHORE (2019) | 50 | 6 - 55 | > 25 ≤ 90 | 25 | 90 | HS | TMCP | - | 345 | - | 448 | - | - | - | 18 | - | - | - | - | - | - | - | - | - | - | - | - | 41 | - | - | - | - | - | - | - | - | - | - | - | - | - | - | - | 0.12 | 0.05 | 0.5 | 1.15 | 1.6 | 0.02 | 0.01 | 0.003 | 0.02 | - | 0.5 | - | 0.25 | - | 0.75 | 0,08a | 0.02 | 0.06 | - | 0.04 | - | - | 0.0005 | 0.012b | - | - | - | - | 0,41c | 0.23 | - | A. For Grades 50 and 60, when Pcm < Table 2 and C is < 0,10%, with the API 2Z preproduction qualification report, the max Mo value can be 0,21 % ¦ B. Nitrogen may be 0.013 max, if Titanium is 0.01-0.02 ¦ C. When heat analysis C < 0,10%, maximum CE value shall not be applied
API 2W OFFSHORE (2019) | 50 | 6 - 55 | > 90 ≤ 150 | 90 | 150 | HS | TMCP | - | 345 | - | 448 | - | - | - | 18 | - | - | - | - | - | - | - | - | - | - | - | - | 41 | - | - | - | - | - | - | - | - | - | - | - | - | - | - | - | 0.12 | 0.05 | 0.5 | 1.15 | 1.6 | 0.02 | 0.01 | 0.003 | 0.02 | - | 0.5 | - | 0.25 | - | 0.75 | 0,08a | 0.02 | 0.06 | - | 0.04 | - | - | 0.0005 | 0.012b | - | - | - | - | 0,43c | 0.24 | - | A. For Grades 50 and 60, when Pcm < Table 2 and C is < 0,10%, with the API 2Z preproduction qualification report, the max Mo value can be 0,21 % ¦ B. Nitrogen may be 0.013 max, if Titanium is 0.01-0.02 ¦ C. When heat analysis C < 0,10%, maximum CE value shall not be applied
API 2W OFFSHORE (2019) | 60 | 6 - 40 | ≤ 25 | 0 | 25 | HS | TMCP | - | 414 | - | 565 | - | - | - | 16 | - | - | - | - | - | - | - | - | - | - | - | - | 48 | - | - | - | - | - | - | - | - | - | - | - | - | - | - | - | 0.12 | 0.05 | 0.5 | 1.15 | 1.6 | 0.02 | 0.01 | 0.003 | 0.02 | - | 0.5 | - | 0.25 | - | 1 | 0,15a | 0.02 | 0.06 | - | 0.04 | - | - | 0.0005 | 0.012b | - | - | - | - | 0,42c | 0.23 | - | A. For Grades 50 and 60, when Pcm < Table 2 and C is < 0,10%, with the API 2Z preproduction qualification report, the max Mo value can be 0,21 % ¦ B. Nitrogen may be 0.013 max, if Titanium is 0.01-0.02 ¦ C. When heat analysis C < 0,10%, maximum CE value shall not be applied
API 2W OFFSHORE (2019) | 60 | 6 - 40 | > 25 ≤ 100 | 25 | 100 | HS | TMCP | - | 414 | - | 565 | - | - | - | 16 | - | - | - | - | - | - | - | - | - | - | - | - | 48 | - | - | - | - | - | - | - | - | - | - | - | - | - | - | - | 0.12 | 0.05 | 0.5 | 1.15 | 1.6 | 0.02 | 0.01 | 0.003 | 0.02 | - | 0.5 | - | 0.25 | - | 1 | 0,15a | 0.02 | 0.06 | - | 0.04 | - | - | 0.0005 | 0.012b | - | - | - | - | 0,45c | 0.25 | - | A. For Grades 50 and 60, when Pcm < Table 2 and C is < 0,10%, with the API 2Z preproduction qualification report, the max Mo value can be 0,21 % ¦ B. Nitrogen may be 0.013 max, if Titanium is 0.01-0.02 ¦ C. When heat analysis C < 0,10%, maximum CE value shall not be applied
API 2H (2019) | 42 | 8 - 80 | ≤ 63.5 | 0 | 63.5 | HS | N | - | 289 | - | 565 | - | - | - | 18 | - | - | - | - | - | - | - | - | - | - | - | - | 34 | - | - | - | - | - | - | - | - | - | - | - | - | - | - | - | 0.18 | 0.05 | 0.4 | 0.9 | 1.35d | 0.03 | 0.01 | - | 0.02e | - | - | - | - | - | - | - | 0.02 | 0.06 | - | 0.04 | - | - | - | 0.012g | - | - | - | - | 0.43 | - | - | dManganese up to 1.60 on heat analysis is permitted at the option of the material manufacturer ¦ E. Minimum values, if any, shall be as agreed upon and stated on the order ¦ F. Shall not be intentionally added ¦ G. Shall not be intentionally added without the specific approval of the purchaser, in which case the limiting values for heat and product analysis shall be agreed upon and stated on the order ¦ Hfor all API 2H grades UT test berdasarkan ASTM A 578 Level A and Through Thickness test is applied for t ≥19mm
API 2H (2019) | 42 | 8 - 80 | > 63.5 | 63.5 | 99999 | HS | N | - | 289 | - | 565 | - | - | - | 18 | - | - | - | - | - | - | - | - | - | - | - | - | 34 | - | - | - | - | - | - | - | - | - | - | - | - | - | - | - | 0.18 | 0.05 | 0.4 | 0.9 | 1.35d | 0.03 | 0.01 | - | 0.02e | - | - | - | - | - | - | - | 0.02 | 0.06 | - | 0.04 | - | - | - | 0.012g | - | - | - | - | 0.45 | - | - | dManganese up to 1.60 on heat analysis is permitted at the option of the material manufacturer ¦ E. Minimum values, if any, shall be as agreed upon and stated on the order ¦ F. Shall not be intentionally added ¦ G. Shall not be intentionally added without the specific approval of the purchaser, in which case the limiting values for heat and product analysis shall be agreed upon and stated on the order ¦ Hfor all API 2H grades UT test berdasarkan ASTM A 578 Level A and Through Thickness test is applied for t ≥19mm
API 2H (2019) | 50 | 8 - 60 | ≤ 63.5 | 0 | 63.5 | HS | N | - | 345 | - | 620 | - | - | - | 16 | - | - | - | - | - | - | - | - | - | - | - | - | 41 | - | - | - | - | - | - | - | - | - | - | - | - | - | - | - | 0.18 | 0.05 | 0.4 | 1.15 | 1.6 | 0.03 | 0.01 | - | 0.02e | - | - | - | - | - | - | - | 0.02 | 0.06 | 0.01 | 0.04 | - | - | - | 0.012g | - | - | - | - | 0.43 | - | - | dManganese up to 1.60 on heat analysis is permitted at the option of the material manufacturer ¦ E. Minimum values, if any, shall be as agreed upon and stated on the order ¦ F. Shall not be intentionally added ¦ G. Shall not be intentionally added without the specific approval of the purchaser, in which case the limiting values for heat and product analysis shall be agreed upon and stated on the order ¦ Hfor all API 2H grades UT test berdasarkan ASTM A 578 Level A and Through Thickness test is applied for t ≥19mm
API 2H (2019) | 50 | 8 - 60 | > 63.5 | 63.5 | 99999 | HS | N | - | 324 | - | 620 | - | - | - | 16 | - | - | - | - | - | - | - | - | - | - | - | - | 41 | - | - | - | - | - | - | - | - | - | - | - | - | - | - | - | 0.18 | 0.05 | 0.4 | 1.15 | 1.6 | 0.03 | 0.01 | - | 0.02e | - | - | - | - | - | - | - | 0.02 | 0.06 | 0.01 | 0.04 | - | - | - | 0.012g | - | - | - | - | 0.45 | - | - | dManganese up to 1.60 on heat analysis is permitted at the option of the material manufacturer ¦ E. Minimum values, if any, shall be as agreed upon and stated on the order ¦ F. Shall not be intentionally added ¦ G. Shall not be intentionally added without the specific approval of the purchaser, in which case the limiting values for heat and product analysis shall be agreed upon and stated on the order ¦ Hfor all API 2H grades UT test berdasarkan ASTM A 578 Level A and Through Thickness test is applied for t ≥19mm
CSA G40.21 2013 (Reaffirmed 2018) | 260 W (38 W) | 6 - 80 | < 40 | 0 | 40 | MS | AR | STRUCTURAL QUALITY STEEL | 260 | - | 410 | - | 590 | - | 18 | - | - | - | - | - | - | - | - | - | - | - | - | - | - | - | - | - | - | - | - | - | - | - | - | - | - | - | - | 0.2 | - | 0.4 | 0.50 | 1.50 | 0.04 | 0.05 | - | - | - | - | - | - | - | - | - | - | 0.1 | - | - | - | - | - | - | - | - | - | - | - | - | - | -
CSA G40.21 2013 (Reaffirmed 2018) | 260 W (38 W) | 6 - 80 | > 40 ≤ 65 | 40 | 65 | MS | AR | STRUCTURAL QUALITY STEEL | 260 | - | 410 | - | 590 | - | 18 | - | - | - | - | - | - | - | - | - | - | - | - | - | - | - | - | - | - | - | - | - | - | - | - | - | - | - | - | 0.2 | 0.15 | 0.4 | 0.50 | 1.50 | 0.04 | 0.05 | - | - | - | - | - | - | - | - | - | - | 0.1 | - | - | - | - | - | - | - | - | - | - | - | - | - | -
CSA G40.21 2013 (Reaffirmed 2018) | 260 W (38 W) | 6 - 80 | > 65 ≤ 100 | 65 | 100 | MS | AR | STRUCTURAL QUALITY STEEL | 250 | - | 410 | - | 590 | - | 18 | - | - | - | - | - | - | - | - | - | - | - | - | - | - | - | - | - | - | - | - | - | - | - | - | - | - | - | - | 0.2 | 0.15 | 0.4 | 0.50 | 1.50 | 0.04 | 0.05 | - | - | - | - | - | - | - | - | - | - | 0.1 | - | - | - | - | - | - | - | - | - | - | - | - | - | -
CSA G40.21 2013 (Reaffirmed 2018) | 260 W (38 W) | 6 - 80 | > 100 ≤ 200 | 100 | 200 | MS | AR | STRUCTURAL QUALITY STEEL | 250 | - | 410 | - | 590 | - | 18 | - | - | - | - | - | - | - | - | - | - | - | - | - | - | - | - | - | - | - | - | - | - | - | - | - | - | - | - | 0.22 | 0.15 | 0.4 | 0.50 | 1.50 | 0.04 | 0.05 | - | - | - | - | - | - | - | - | - | - | 0.1 | - | - | - | - | - | - | - | - | - | - | - | - | - | -
CSA G40.21 2013 (Reaffirmed 2018) | 300 W (44 W) | 6 - 80 | < 40 | 0 | 40 | HS | AR | STRUCTURAL QUALITY STEEL | 300 | - | 450 | - | 620 | - | 18 | - | - | - | - | - | - | - | - | - | - | - | - | - | - | - | - | - | - | - | - | - | - | - | - | - | - | - | - | 0.22 | - | 0.4 | 0.50 | 1.50 | 0.04 | 0.05 | - | - | - | - | - | - | - | - | - | - | 0.1 | - | - | - | - | - | - | - | - | - | - | - | - | - | -
CSA G40.21 2013 (Reaffirmed 2018) | 300 W (44 W) | 6 - 80 | > 40 ≤ 65 | 40 | 65 | HS | AR | STRUCTURAL QUALITY STEEL | 300 | - | 450 | - | 620 | - | 18 | - | - | - | - | - | - | - | - | - | - | - | - | - | - | - | - | - | - | - | - | - | - | - | - | - | - | - | - | 0.22 | 0.15 | 0.4 | 0.50 | 1.50 | 0.04 | 0.05 | - | - | - | - | - | - | - | - | - | - | 0.1 | - | - | - | - | - | - | - | - | - | - | - | - | - | -
CSA G40.21 2013 (Reaffirmed 2018) | 300 W (44 W) | 6 - 80 | > 65 ≤ 100 | 65 | 100 | HS | AR | STRUCTURAL QUALITY STEEL | 280 | - | 450 | - | 620 | - | 18 | - | - | - | - | - | - | - | - | - | - | - | - | - | - | - | - | - | - | - | - | - | - | - | - | - | - | - | - | 0.22 | 0.15 | 0.4 | 0.50 | 1.50 | 0.04 | 0.05 | - | - | - | - | - | - | - | - | - | - | 0.1 | - | - | - | - | - | - | - | - | - | - | - | - | - | -
CSA G40.21 2013 (Reaffirmed 2018) | 300 W (44 W) | 6 - 80 | > 100 ≤ 200 | 100 | 200 | HS | AR | STRUCTURAL QUALITY STEEL | 280 | - | 450 | - | 620 | - | 18 | - | - | - | - | - | - | - | - | - | - | - | - | - | - | - | - | - | - | - | - | - | - | - | - | - | - | - | - | 0.23 | 0.15 | 0.4 | 0.50 | 1.50 | 0.04 | 0.05 | - | - | - | - | - | - | - | - | - | - | 0.1 | - | - | - | - | - | - | - | - | - | - | - | - | - | -
CSA G40.21 2013 (Reaffirmed 2018) | 350 W (50 W) | 6 - 80 | < 40 | 0 | 40 | HS | CR | STRUCTURAL QUALITY STEEL | 350 | - | 450 | - | 650 | - | 17 | - | - | - | - | - | - | - | - | - | - | - | - | - | - | - | - | - | - | - | - | - | - | - | - | - | - | - | - | 0.23 | - | 0.4 | 0.50 | 1.50 | 0.04 | 0.05 | - | - | - | - | - | - | - | - | - | - | 0.1 | - | - | - | - | - | - | - | - | - | - | - | - | - | -
CSA G40.21 2013 (Reaffirmed 2018) | 350 W (50 W) | 6 - 80 | > 40 ≤ 65 | 40 | 65 | HS | CR | STRUCTURAL QUALITY STEEL | 350 | - | 450 | - | 650 | - | 17 | - | - | - | - | - | - | - | - | - | - | - | - | - | - | - | - | - | - | - | - | - | - | - | - | - | - | - | - | 0.23 | 0.15 | 0.4 | 0.50 | 1.50 | 0.04 | 0.05 | - | - | - | - | - | - | - | - | - | - | 0.1 | - | - | - | - | - | - | - | - | - | - | - | - | - | -
CSA G40.21 2013 (Reaffirmed 2018) | 350 W (50 W) | 6 - 80 | > 65 ≤ 100 | 65 | 100 | HS | CR | STRUCTURAL QUALITY STEEL | 320 | - | 450 | - | 650 | - | 17 | - | - | - | - | - | - | - | - | - | - | - | - | - | - | - | - | - | - | - | - | - | - | - | - | - | - | - | - | 0.23 | 0.15 | 0.4 | 0.50 | 1.50 | 0.04 | 0.05 | - | - | - | - | - | - | - | - | - | - | 0.1 | - | - | - | - | - | - | - | - | - | - | - | - | - | -
CSA G40.21 2013 (Reaffirmed 2018) | 350 W (50 W) | 6 - 80 | > 100 ≤ 150 | 100 | 150 | HS | CR | STRUCTURAL QUALITY STEEL | 320 | - | 450 | - | 650 | - | 17 | - | - | - | - | - | - | - | - | - | - | - | - | - | - | - | - | - | - | - | - | - | - | - | - | - | - | - | - | 0.23 | 0.15 | 0.4 | 0.50 | 1.50 | 0.04 | 0.05 | - | - | - | - | - | - | - | - | - | - | 0.1 | - | - | - | - | - | - | - | - | - | - | - | - | - | -
CSA G40.21 2013 (Reaffirmed 2018) | 400 W (60 W) | 6 - 50 | < 40 | 0 | 40 | HS | CR | STRUCTURAL QUALITY STEEL | 400 | - | 520 | - | 690 | - | 13 | - | - | - | - | - | - | - | - | - | - | - | - | - | - | - | - | - | - | - | - | - | - | - | - | - | - | - | - | 0.23 | - | 0.4 | 0.50 | 1.50 | 0.04 | 0.05 | - | - | - | - | - | - | - | - | - | - | 0.1 | - | - | - | - | - | - | - | - | - | - | - | - | - | -
CSA G40.21 2013 (Reaffirmed 2018) | 400 W (60 W) | 6 - 50 | > 40 ≤ 65 | 40 | 65 | HS | CR | STRUCTURAL QUALITY STEEL | 400 | - | 520 | - | 690 | - | 13 | - | - | - | - | - | - | - | - | - | - | - | - | - | - | - | - | - | - | - | - | - | - | - | - | - | - | - | - | 0.23 | 0.15 | 0.4 | 0.50 | 1.50 | 0.04 | 0.05 | - | - | - | - | - | - | - | - | - | - | 0.1 | - | - | - | - | - | - | - | - | - | - | - | - | - | -
CATERPILLAR | 1E-1006 | 6-40 | < 5 | 0 | 5 | HS | TMCP | Rolled steels for welded structure | 450 | - | 560 | - | - | - | 15 | - | 17 | - | - | - | - | - | - | - | - | - | - | - | - | - | - | - | - | - | - | - | - | - | - | - | - | - | - | 0.2 | - | 0.55 | - | 1.8 | 0.025 | 0.035 | - | permitted | - | 0.5 | - | permitted | - | permitted | permitted | - | - | - | - | - | permitted | - | - | 0.02 | 0.03 | 0.03 | permitted | 0.54 | - | - | -
CATERPILLAR | 1E-1006 | 6-40 | > 5 < 16 | 5 | 16 | HS | TMCP | Rolled steels for welded structure | 450 | - | 560 | - | - | - | 15 | - | 17 | - | - | - | - | - | - | - | - | - | - | - | - | - | - | - | - | - | - | - | - | - | - | - | - | - | - | 0.2 | - | 0.55 | - | 1.8 | 0.025 | 0.035 | - | permitted | - | 0.5 | - | permitted | - | permitted | permitted | - | - | - | - | - | permitted | - | - | 0.02 | 0.03 | 0.03 | permitted | 0.54 | - | - | -
CATERPILLAR | 1E-1006 | 6-40 | > 16 < 40 | 16 | 40 | HS | TMCP | Rolled steels for welded structure | 450 | - | 560 | - | - | - | 15 | - | 17 | - | - | - | - | - | - | - | - | - | - | - | - | - | - | - | - | - | - | - | - | - | - | - | - | - | - | 0.2 | - | 0.55 | - | 1.8 | 0.025 | 0.035 | - | permitted | - | 0.5 | - | permitted | - | permitted | permitted | - | - | - | - | - | permitted | - | - | 0.02 | 0.03 | 0.03 | permitted | 0.54 | - | - | -
CATERPILLAR | 1E-1006 | 6-40 | > 40 < 75 | 40 | 75 | HS | TMCP | Rolled steels for welded structure | 450 | - | 560 | - | - | - | 15 | - | 17 | - | - | - | - | - | - | - | - | - | - | - | - | - | - | - | - | - | - | - | - | - | - | - | - | - | - | 0.2 | - | 0.55 | - | 1.8 | 0.025 | 0.035 | - | permitted | - | 0.5 | - | permitted | - | permitted | permitted | - | , | - | - | - | permitted | - | - | 0.02 | 0.03 | 0.03 | permitted | 0.54 | - | - | -
CATERPILLAR | 1E-1006 | 6-40 | > 75 < 100 | 75 | 100 | HS | TMCP | Rolled steels for welded structure | 450 | - | 560 | - | - | - | 15 | - | 17 | - | - | - | - | - | - | - | - | - | - | - | - | - | - | - | - | - | - | - | - | - | - | - | - | - | - | 0.2 | - | 0.55 | - | 1.8 | 0.025 | 0.035 | - | permitted | - | 0.5 | - | permitted | - | permitted | permitted | - | - | - | - | - | permitted | - | - | 0.02 | 0.03 | 0.03 | permitted | 0.54 | - | - | -
CATERPILLAR | 1E-1006 | 6-40 | > 100 < 160 | 100 | 160 | HS | TMCP | Rolled steels for welded structure | 450 | - | 560 | - | - | - | 15 | - | 17 | - | - | - | - | - | - | - | - | - | - | - | - | - | - | - | - | - | - | - | - | - | - | - | - | - | - | 0.2 | - | 0.55 | - | 1.8 | 0.025 | 0.035 | - | permitted | - | 0.5 | - | permitted | - | permitted | permitted | - | - | - | - | - | permitted | - | - | 0.02 | 0.03 | 0.03 | permitted | 0.54 | - | - | -
CATERPILLAR | 1E-1006 | 6-40 | > 160 < 200 | 160 | 200 | HS | TMCP | Rolled steels for welded structure | 450 | - | 560 | - | - | - | 15 | - | 17 | - | - | - | - | - | - | - | - | - | - | - | - | - | - | - | - | - | - | - | - | - | - | - | - | - | - | 0.2 | - | 0.55 | - | 1.8 | 0.025 | 0.035 | - | Permitted | - | 0.5 | - | Permitted | - | Permitted | Permitted | - | - | - | - | - | Permitted | - | - | 0.02 | 0.03 | 0.03 | Permitted | 0.54 | - | - | -
CATERPILLAR | 1E-1883 | 5-150 | < 5 | 0 | 5 | MS | AR | Rolled steels for welded structure | 235 | - | 400 | - | - | - | 18 | 20 | 20 | 23 | - | - | - | - | - | - | - | - | - | - | - | - | - | - | - | - | - | - | - | - | - | - | - | - | - | 0.25 | - | 0.6 | - | 1.5 | 0.035 | 0.035 | - | - | - | - | - | - | - | - | - | - | - | - | - | - | - | - | - | - | - | - | - | - | - | - | -
CATERPILLAR | 1E-1883 | 5-150 | > 5 < 12 | 5 | 12 | MS | AR | Rolled steels for welded structure | 235 | - | 400 | - | - | - | 18 | 20 | 20 | 23 | - | - | - | - | - | - | - | - | - | - | - | - | - | - | - | - | - | - | - | - | - | - | - | - | - | 0.25 | - | 0.6 | - | 1.5 | 0.035 | 0.035 | - | - | - | - | - | - | - | - | - | - | - | - | - | - | - | - | - | - | - | - | - | - | - | - | -
CATERPILLAR | 1E-1883 | 5-150 | > 12 < 16 | 12 | 16 | MS | AR | Rolled steels for welded structure | 235 | - | 400 | - | - | - | 18 | 20 | 20 | 23 | - | - | - | - | - | - | - | - | - | - | - | - | - | - | - | - | - | - | - | - | - | - | - | - | - | 0.25 | - | 0.6 | - | 1.5 | 0.035 | 0.035 | - | - | - | - | - | - | - | - | - | - | - | - | - | - | - | - | - | - | - | - | - | - | - | - | -
CATERPILLAR | 1E-1883 | 5-150 | > 16 < 40 | 16 | 40 | MS | AR | Rolled steels for welded structure | 235 | - | 400 | - | - | - | 18 | 20 | 20 | 23 | - | - | - | - | - | - | - | - | - | - | - | - | - | - | - | - | - | - | - | - | - | - | - | - | - | 0.25 | - | 0.6 | - | 1.5 | 0.035 | 0.035 | - | - | - | - | - | - | - | - | - | - | - | - | - | - | - | - | - | - | - | - | - | - | - | - | -
CATERPILLAR | 1E-1883 | 5-150 | > 40 < 75 | 40 | 75 | MS | AR | Rolled steels for welded structure | 235 | - | 400 | - | - | - | 18 | 20 | 20 | 23 | - | - | - | - | - | - | - | - | - | - | - | - | - | - | - | - | - | - | - | - | - | - | - | - | - | 0.25 | - | 0.6 | - | 1.5 | 0.035 | 0.035 | - | - | - | - | - | - | - | - | - | - | - | - | - | - | - | - | - | - | - | - | - | - | - | - | -
CATERPILLAR | 1E-1883 | 5-150 | > 75 < 100 | 75 | 100 | MS | AR | Rolled steels for welded structure | 235 | - | 400 | - | - | - | 18 | 20 | 20 | 23 | - | - | - | - | - | - | - | - | - | - | - | - | - | - | - | - | - | - | - | - | - | - | - | - | - | 0.25 | - | 0.6 | - | 1.5 | 0.035 | 0.035 | - | - | - | - | - | - | - | - | - | - | - | - | - | - | - | - | - | - | - | - | - | - | - | - | -
CATERPILLAR | 1E-1883 | 5-150 | > 100 < 160 | 100 | 160 | MS | AR | Rolled steels for welded structure | 235 | - | 400 | - | - | - | 18 | 20 | 20 | 23 | - | - | - | - | - | - | - | - | - | - | - | - | - | - | - | - | - | - | - | - | - | - | - | - | - | 0.25 | - | 0.6 | - | 1.5 | 0.035 | 0.035 | - | - | - | - | - | - | - | - | - | - | - | - | - | - | - | - | - | - | - | - | - | - | - | - | -
CATERPILLAR | 1E-1883 | 5-150 | > 160 < 200 | 160 | 200 | MS | AR | Rolled steels for welded structure | 235 | - | 400 | - | - | - | 18 | 20 | 20 | 23 | - | - | - | - | - | - | - | - | - | - | - | - | - | - | - | - | - | - | - | - | - | - | - | - | - | 0.25 | - | 0.6 | - | 1.5 | 0.035 | 0.035 | - | - | - | - | - | - | - | - | - | - | - | - | - | - | - | - | - | - | - | - | - | - | - | - | -
CATERPILLAR | 1E-1247 | 5-30 | < 5 | 0 | 5 | HS | TMCP | Rolled steels for welded structure | 550 | - | 620 | - | - | - | 15 | - | 18 | - | - | - | - | - | - | - | - | - | - | - | - | - | - | - | - | - | - | - | - | - | - | - | - | - | - | 0.18 | - | 0.4 | - | 1.65 | 0.025 | 0.01 | - | permitted | - | 0.5 | - | permitted | - | 0.3 | 0.08 | - | - | - | - | - | permitted | - | - | 0.02 | 0.03 | 0.03 | permitted | 0.5 | - | - | -
CATERPILLAR | 1E-1247 | 5-30 | > 5 < 12 | 5 | 12 | HS | TMCP | Rolled steels for welded structure | 550 | - | 620 | - | - | - | 15 | - | 18 | - | - | - | - | - | - | - | - | - | - | - | - | - | - | - | - | - | - | - | - | - | - | - | - | - | - | 0.18 | - | 0.4 | - | 1.65 | 0.025 | 0.01 | - | permitted | - | 0.5 | - | permitted | - | 0.3 | 0.08 | - | - | - | - | - | permitted | - | - | 0.02 | 0.03 | 0.03 | permitted | 0.5 | - | - | -
CATERPILLAR | 1E-1247 | 5-30 | > 12 < 16 | 12 | 16 | HS | TMCP | Rolled steels for welded structure | 550 | - | 620 | - | - | - | 15 | - | 18 | - | - | - | - | - | - | - | - | - | - | - | - | - | - | - | - | - | - | - | - | - | - | - | - | - | - | 0.18 | - | 0.4 | - | 1.65 | 0.025 | 0.01 | - | permitted | - | 0.5 | - | permitted | - | 0.3 | 0.08 | - | - | - | - | - | permitted | - | - | 0.02 | 0.03 | 0.03 | permitted | 0.5 | - | - | -
CATERPILLAR | 1E-1247 | 5-30 | > 16 < 40 | 16 | 40 | HS | TMCP | Rolled steels for welded structure | 550 | - | 620 | - | - | - | 15 | - | 18 | - | - | - | - | - | - | - | - | - | - | - | - | - | - | - | - | - | - | - | - | - | - | - | - | - | - | 0.18 | - | 0.4 | - | 1.65 | 0.025 | 0.01 | - | permitted | - | 0.5 | - | permitted | - | 0.3 | 0.08 | - | - | - | - | - | permitted | - | - | 0.02 | 0.03 | 0.03 | permitted | 0.5 | - | - | -
CATERPILLAR | 1E-1247 | 5-30 | > 40 < 75 | 40 | 75 | HS | TMCP | Rolled steels for welded structure | 550 | - | 620 | - | - | - | 15 | - | 18 | - | - | - | - | - | - | - | - | - | - | - | - | - | - | - | - | - | - | - | - | - | - | - | - | - | - | 0.18 | - | 0.4 | - | 1.65 | 0.025 | 0.01 | - | permitted | - | 0.5 | - | permitted | - | 0.3 | 0.08 | - | - | - | - | - | permitted | - | - | 0.02 | 0.03 | 0.03 | permitted | 0.5 | - | - | -
CATERPILLAR | 1E-1247 | 5-30 | > 75 < 100 | 75 | 100 | HS | TMCP | Rolled steels for welded structure | 550 | - | 620 | - | - | - | 15 | - | 18 | - | - | - | - | - | - | - | - | - | - | - | - | - | - | - | - | - | - | - | - | - | - | - | - | - | - | 0.18 | - | 0.4 | - | 1.65 | 0.025 | 0.01 | - | Permitted | - | 0.5 | - | Permitted | - | 0.3 | 0.08 | - | - | - | - | - | Permitted | - | - | 0.02 | 0.03 | 0.03 | Permitted | 0.5 | - | - | -
CATERPILLAR | 1E-1242 | 5-25 | < 5 | 0 | 5 | HS | TMCP | Rolled steels for welded structure | 550 | - | 620 | - | - | - | - | - | 18 | - | - | - | - | - | - | - | - | - | - | - | - | - | - | - | - | - | - | 28 | - | 11 | - | - | - | - | - | 0.16 | 0.15 | 0.35 | - | 1.6 | 0.025 | 0.01 | - | - | - | - | - | - | - | - | - | - | - | - | - | - | 0.12 | - | - | - | - | - | 0.05 | 0.5 | - | - | -
CATERPILLAR | 1E-1242 | 5-25 | > 5 < 12 | 5 | 12 | HS | TMCP | Rolled steels for welded structure | 550 | - | 620 | - | - | - | - | - | 18 | - | - | - | - | - | - | - | - | - | - | - | - | - | - | - | - | - | - | 28 | - | 11 | - | - | - | - | - | 0.16 | 0.15 | 0.35 | - | 1.6 | 0.025 | 0.01 | - | - | - | - | - | - | - | - | - | - | - | - | - | - | 0.12 | - | - | - | - | - | 0.05 | 0.5 | - | - | -
CATERPILLAR | 1E-1242 | 5-25 | > 12 < 16 | 12 | 16 | HS | TMCP | Rolled steels for welded structure | 550 | - | 620 | - | - | - | - | - | 18 | - | - | - | - | - | - | - | - | - | - | - | - | - | - | - | - | - | - | 35 | - | 14 | - | - | - | - | - | 0.16 | 0.15 | 0.35 | - | 1.6 | 0.025 | 0.01 | - | - | - | - | - | - | - | - | - | - | - | - | - | - | 0.12 | - | - | - | - | - | 0.05 | 0.5 | - | - | -
CATERPILLAR | 1E-1242 | 5-25 | > 16 < 25 | 16 | 25 | HS | TMCP | Rolled steels for welded structure | 550 | - | 620 | - | - | - | - | - | 18 | - | - | - | - | - | - | - | - | - | - | - | - | - | - | - | - | - | - | 45 | - | 18 | - | - | - | - | - | 0.16 | 0.15 | 0.35 | - | 1.6 | 0.025 | 0.01 | - | - | - | - | - | - | - | - | - | - | - | - | - | - | 0.12 | - | - | - | - | - | 0.05 | 0.5 | - | - | -
CATERPILLAR | 1E-1259 | 5-120 | < 30 | 0 | 30 | HS | CR | Rolled steels for welded structure | 290 | - | 435 | - | - | - | 18 | - | 22 | - | - | - | - | - | - | - | - | - | - | - | - | - | - | - | - | - | - | 52.3 | - | 20.9 | - | - | - | - | - | 0.25 | - | 0.5 | - | 1.6 | 0.035 | 0.035 | - | - | - | - | - | - | - | - | - | - | - | - | - | - | - | - | - | - | - | - | - | 0.45 | - | - | -
CATERPILLAR | 1E-1259 | 5-120 | > 30 < 150 | 30 | 150 | HS | CR | Rolled steels for welded structure | 290 | - | 435 | - | - | - | 18 | - | 22 | - | - | - | - | - | - | - | - | - | - | - | - | - | - | - | - | - | - | 52.3 | - | 20.9 | - | - | - | - | - | 0.25 | - | 0.5 | - | 1.6 | 0.035 | 0.035 | - | - | - | - | - | - | - | - | - | - | - | - | - | - | - | - | - | - | - | - | - | 0.45 | - | - | -
CATERPILLAR | 1E-4663 | 5-100 | < 65 | 0 | 65 | HS | CR | Rolled steels for welded structure | 345 | - | 485 | - | - | - | 16 | 18 | 21 | 23 | - | - | - | - | - | - | - | - | - | - | - | - | - | - | - | - | - | 52.3 | - | - | - | - | - | - | - | 0.2 | - | 0.5 | - | 1.6 | 0.035 | 0.035 | - | 0.05 | - | - | - | - | - | - | - | - | - | - | - | - | 0.15 | - | - | - | - | - | 0.05 | 0.5 | - | - | -
CATERPILLAR | 1E-4663 | 5-100 | > 65 < 100 | 65 | 100 | HS | CR | Rolled steels for welded structure | 315 | - | 450 | - | - | - | 16 | 18 | 21 | 23 | - | - | - | - | - | - | - | - | - | - | - | - | - | - | - | - | - | 52.3 | - | - | - | - | - | - | - | 0.2 | - | 0.5 | - | 1.6 | 0.035 | 0.035 | - | 0.05 | - | - | - | - | - | - | - | - | - | - | - | - | 0.15 | - | - | - | - | - | 0.05 | 0.5 | - | - | -
CATERPILLAR | 1E-4663 | 5-100 | > 100 | 100 | 99999 | HS | CR | Rolled steels for welded structure | 290 | - | 450 | - | - | - | 16 | 18 | 21 | 23 | - | - | - | - | - | - | - | - | - | - | - | - | - | - | - | - | - | 52.3 | - | - | - | - | - | - | - | 0.2 | - | 0.5 | - | 1.6 | 0.035 | 0.035 | - | 0.05 | - | - | - | - | - | - | - | - | - | - | - | - | 0.15 | - | - | - | - | - | 0.05 | 0.5 | - | - | -
CATERPILLAR | 1E-0650 | 6-120 | < 5 | 0 | 5 | HS | CR | Rolled steels for welded structure | 290 | - | 435 | - | - | - | 18 | 20 | 22 | 24 | - | - | - | - | - | - | - | - | - | - | - | - | - | - | - | - | - | - | 11 | - | - | - | - | - | - | 0.22 | - | 0.4 | - | 1.5 | 0.035 | 0.035 | - | 0.05 | - | - | - | - | - | - | - | - | - | - | - | - | 0.15 | - | - | - | - | - | 0.05 | - | - | - | -
CATERPILLAR | 1E-0650 | 6-120 | > 5 < 16 | 5 | 16 | HS | CR | Rolled steels for welded structure | 290 | - | 435 | - | - | - | 18 | 20 | 22 | 24 | - | - | - | - | - | - | - | - | - | - | - | - | - | - | - | - | - | - | 11 | - | - | - | - | - | - | 0.22 | - | 0.4 | - | 1.5 | 0.035 | 0.035 | - | 0.05 | - | - | - | - | - | - | - | - | - | - | - | - | 0.15 | - | - | - | - | - | 0.05 | - | - | - | -
CATERPILLAR | 1E-0650 | 6-120 | > 16 < 40 | 16 | 40 | HS | CR | Rolled steels for welded structure | 290 | - | 435 | - | - | - | 18 | 20 | 22 | 24 | - | - | - | - | - | - | - | - | - | - | - | - | - | - | - | - | - | - | 11 | - | - | - | - | - | - | 0.22 | - | 0.4 | - | 1.5 | 0.035 | 0.035 | - | 0.05 | - | - | - | - | - | - | - | - | - | - | - | - | 0.15 | - | - | - | - | - | 0.05 | - | - | - | -
CATERPILLAR | 1E-0650 | 6-120 | > 40 < 75 | 40 | 75 | HS | CR | Rolled steels for welded structure | 290 | - | 435 | - | - | - | 18 | 20 | 22 | 24 | - | - | - | - | - | - | - | - | - | - | - | - | - | - | - | - | - | - | 11 | - | - | - | - | - | - | 0.22 | - | 0.4 | - | 1.5 | 0.035 | 0.035 | - | 0.05 | - | - | - | - | - | - | - | - | - | - | - | - | 0.15 | - | - | - | - | - | 0.05 | - | - | - | -
CATERPILLAR | 1E-0650 | 6-120 | > 75 < 100 | 75 | 100 | HS | CR | Rolled steels for welded structure | 290 | - | 435 | - | - | - | 18 | 20 | 22 | 24 | - | - | - | - | - | - | - | - | - | - | - | - | - | - | - | - | - | - | 11 | - | - | - | - | - | - | 0.22 | - | 0.4 | - | 1.5 | 0.035 | 0.035 | - | 0.05 | - | - | - | - | - | - | - | - | - | - | - | - | 0.15 | - | - | - | - | - | 0.05 | - | - | - | -
CATERPILLAR | 1E-0650 | 6-120 | > 100 < 160 | 100 | 160 | HS | CR | Rolled steels for welded structure | 290 | - | 435 | - | - | - | 18 | 20 | 22 | 24 | - | - | - | - | - | - | - | - | - | - | - | - | - | - | - | - | - | - | 11 | - | - | - | - | - | - | 0.22 | - | 0.4 | - | 1.5 | 0.035 | 0.035 | - | 0.05 | - | - | - | - | - | - | - | - | - | - | - | - | 0.15 | - | - | - | - | - | 0.05 | - | - | - | -
CATERPILLAR | 1E-0650 | 6-120 | > 160 < 200 | 160 | 200 | HS | CR | Rolled steels for welded structure | 290 | - | 435 | - | - | - | 18 | 20 | 22 | 24 | - | - | - | - | - | - | - | - | - | - | - | - | - | - | - | - | - | - | 11 | - | - | - | - | - | - | 0.22 | - | 0.4 | - | 1.5 | 0.035 | 0.035 | - | 0.05 | - | - | - | - | - | - | - | - | - | - | - | - | 0.15 | - | - | - | - | - | 0.05 | - | - | - | -
CATERPILLAR | 1E-0357 | 6-100 | < 5 | 0 | 5 | MS | AR | Rolled steels for welded structure | 140 | - | - | - | - | - | - | - | - | - | - | - | - | - | - | - | - | - | - | - | - | - | - | - | - | - | - | - | - | - | - | - | - | - | 0.03 | 0.29 | - | - | 0.3 | 1.2 | 0.045 | 0.055 | - | - | - | - | - | - | - | - | - | - | 0.08 | - | - | - | - | - | - | - | - | - | - | 0.5 | - | - | A. Maximum Mn content for thickness up to 20 mm is 0.16
CATERPILLAR | 1E-0357 | 6-100 | > 5 < 16 | 5 | 16 | MS | AR | Rolled steels for welded structure | 140 | - | - | - | - | - | - | - | - | - | - | - | - | - | - | - | - | - | - | - | - | - | - | - | - | - | - | - | - | - | - | - | - | - | 0.03 | 0.29 | - | - | 0.3 | 1.2 | 0.045 | 0.055 | - | - | - | - | - | - | - | - | - | - | 0.08 | - | - | - | - | - | - | - | - | - | - | 0.5 | - | - | A. Maximum Mn content for thickness up to 20 mm is 0.16
CATERPILLAR | 1E-0357 | 6-100 | > 16 < 40 | 16 | 40 | MS | AR | Rolled steels for welded structure | 140 | - | - | - | - | - | - | - | - | - | - | - | - | - | - | - | - | - | - | - | - | - | - | - | - | - | - | - | - | - | - | - | - | - | 0.03 | 0.29 | - | - | 0.3 | 1.2 | 0.045 | 0.055 | - | - | - | - | - | - | - | - | - | - | 0.08 | - | - | - | - | - | - | - | - | - | - | 0.5 | - | - | A. Maximum Mn content for thickness up to 20 mm is 0.16
CATERPILLAR | 1E-0357 | 6-100 | > 40 < 75 | 40 | 75 | MS | AR | Rolled steels for welded structure | 140 | - | - | - | - | - | - | - | - | - | - | - | - | - | - | - | - | - | - | - | - | - | - | - | - | - | - | - | - | - | - | - | - | - | 0.03 | 0.29 | - | - | 0.3 | 1.2 | 0.045 | 0.055 | - | - | - | - | - | - | - | - | - | - | 0.08 | - | - | - | - | - | - | - | - | - | - | 0.5 | - | - | A. Maximum Mn content for thickness up to 20 mm is 0.16
CATERPILLAR | 1E-0357 | 6-100 | > 75 < 100 | 75 | 100 | MS | AR | Rolled steels for welded structure | 140 | - | - | - | - | - | - | - | - | - | - | - | - | - | - | - | - | - | - | - | - | - | - | - | - | - | - | - | - | - | - | - | - | - | 0.03 | 0.29 | - | - | 0.3 | 1.2 | 0.045 | 0.055 | - | - | - | - | - | - | - | - | - | - | 0.08 | - | - | - | - | - | - | - | - | - | - | 0.5 | - | - | A. Maximum Mn content for thickness up to 20 mm is 0.16
CATERPILLAR | 1E-0357 | 6-100 | > 100 < 160 | 100 | 160 | MS | AR | Rolled steels for welded structure | 140 | - | - | - | - | - | - | - | - | - | - | - | - | - | - | - | - | - | - | - | - | - | - | - | - | - | - | - | - | - | - | - | - | - | 0.03 | 0.29 | - | - | 0.3 | 1.2 | 0.045 | 0.055 | - | - | - | - | - | - | - | - | - | - | 0.08 | - | - | - | - | - | - | - | - | - | - | 0.5 | - | - | A. Maximum Mn content for thickness up to 20 mm is 0.16
CATERPILLAR | 1E-0357 | 6-100 | > 160 < 200 | 160 | 200 | MS | AR | Rolled steels for welded structure | 140 | - | - | - | - | - | - | - | - | - | - | - | - | - | - | - | - | - | - | - | - | - | - | - | - | - | - | - | - | - | - | - | - | - | 0.03 | 0.29 | - | - | 0.3 | 1.2 | 0.045 | 0.055 | - | - | - | - | - | - | - | - | - | - | 0.08 | - | - | - | - | - | - | - | - | - | - | 0.5 | - | - | A. Maximum Mn content for thickness up to 20 mm is 0.16
CATERPILLAR | 1E-1863 | 6-100 | < 5 | 0 | 5 | HS | CR | Rolled steels for welded structure | 345 | - | 450 | - | - | - | 16 | 18 | 19 | 21 | - | - | - | - | - | - | - | - | - | - | - | - | - | - | - | - | - | - | 11 | - | - | - | - | - | - | 0.23 | - | 0.5 | - | 1.5 | 0.035 | 0.035 | - | 0.05 | - | - | - | - | - | - | - | - | - | - | - | - | 0.15 | - | 0.015 | - | - | - | 0.05 | - | - | - | A. Maximum Mn content for thickness up to 20 mm is 0.16
CATERPILLAR | 1E-1863 | 6-100 | > 5 < 12 | 5 | 12 | HS | CR | Rolled steels for welded structure | 345 | - | 450 | - | - | - | 16 | 18 | 19 | 21 | - | - | - | - | - | - | - | - | - | - | - | - | - | - | - | - | - | - | 11 | - | - | - | - | - | - | 0.23 | - | 0.5 | - | 1.5 | 0.035 | 0.035 | - | 0.05 | - | - | - | - | - | - | - | - | - | - | - | - | 0.15 | - | 0.015 | - | - | - | 0.05 | - | - | - | A. Maximum Mn content for thickness up to 20 mm is 0.16
CATERPILLAR | 1E-1863 | 6-100 | > 12 < 16 | 12 | 16 | HS | CR | Rolled steels for welded structure | 345 | - | 450 | - | - | - | 16 | 18 | 19 | 21 | - | - | - | - | - | - | - | - | - | - | - | - | - | - | - | - | - | - | 11 | - | - | - | - | - | - | 0.23 | - | 0.5 | - | 1.5 | 0.035 | 0.035 | - | 0.05 | - | - | - | - | - | - | - | - | - | - | - | - | 0.15 | - | 0.015 | - | - | - | 0.05 | - | - | - | A. Maximum Mn content for thickness up to 20 mm is 0.16
CATERPILLAR | 1E-1863 | 6-100 | > 16 < 40 | 16 | 40 | HS | CR | Rolled steels for welded structure | 345 | - | 450 | - | - | - | 16 | 18 | 19 | 21 | - | - | - | - | - | - | - | - | - | - | - | - | - | - | - | - | - | - | 11 | - | - | - | - | - | - | 0.23 | - | 0.5 | - | 1.5 | 0.035 | 0.035 | - | 0.05 | - | - | - | - | - | - | - | - | - | - | - | - | 0.15 | - | 0.015 | - | - | - | 0.05 | - | - | - | A. Maximum Mn content for thickness up to 20 mm is 0.16
CATERPILLAR | 1E-1863 | 6-100 | > 40 < 75 | 40 | 75 | HS | CR | Rolled steels for welded structure | 345 | - | 450 | - | - | - | 16 | 18 | 19 | 21 | - | - | - | - | - | - | - | - | - | - | - | - | - | - | - | - | - | - | 11 | - | - | - | - | - | - | 0.23 | - | 0.5 | - | 1.5 | 0.035 | 0.035 | - | 0.05 | - | - | - | - | - | - | - | - | - | - | - | - | 0.15 | - | 0.015 | - | - | - | 0.05 | - | - | - | A. Maximum Mn content for thickness up to 20 mm is 0.16
CATERPILLAR | 1E-1863 | 6-100 | > 75 < 100 | 75 | 100 | HS | CR | Rolled steels for welded structure | 345 | - | 450 | - | - | - | 16 | 18 | 19 | 21 | - | - | - | - | - | - | - | - | - | - | - | - | - | - | - | - | - | - | 11 | - | - | - | - | - | - | 0.23 | - | 0.5 | - | 1.5 | 0.035 | 0.035 | - | 0.05 | - | - | - | - | - | - | - | - | - | - | - | - | 0.15 | - | 0.015 | - | - | - | 0.05 | - | - | - | A. Maximum Mn content for thickness up to 20 mm is 0.16
CATERPILLAR | 1E-1863 | 6-100 | > 100 < 160 | 100 | 160 | HS | CR | Rolled steels for welded structure | 345 | - | 450 | - | - | - | 16 | 18 | 19 | 21 | - | - | - | - | - | - | - | - | - | - | - | - | - | - | - | - | - | - | 11 | - | - | - | - | - | - | 0.23 | - | 0.5 | - | 1.5 | 0.035 | 0.035 | - | 0.05 | - | - | - | - | - | - | - | - | - | - | - | - | 0.15 | - | 0.015 | - | - | - | 0.05 | - | - | - | A. Maximum Mn content for thickness up to 20 mm is 0.16
CATERPILLAR | 1E-1863 | 6-100 | > 160 < 200 | 160 | 200 | HS | CR | Rolled steels for welded structure | 345 | - | 450 | - | - | - | 16 | 18 | 19 | 21 | - | - | - | - | - | - | - | - | - | - | - | - | - | - | - | - | - | - | 11 | - | - | - | - | - | - | 0.23 | - | 0.5 | - | 1.5 | 0.035 | 0.035 | - | 0.05 | - | - | - | - | - | - | - | - | - | - | - | - | 0.15 | - | 0.015 | - | - | - | 0.05 | - | - | - | A. Maximum Mn content for thickness up to 20 mm is 0.16
CATERPILLAR | 1E-0170 | 6-100 | < 5 | 0 | 5 | HS | CR | Rolled steels for welded structure | 290 | - | 435 | - | - | - | 18 | - | 20 | - | - | - | - | - | - | - | - | - | - | - | - | - | - | - | - | - | - | - | - | - | - | - | - | - | - | - | - | - | - | - | - | - | - | - | - | - | - | - | - | - | - | - | - | - | - | - | - | - | - | - | - | - | - | 0.5 | - | - | A. Maximum Mn content for thickness up to 20 mm is 0.16
CATERPILLAR | 1E-0170 | 6-100 | > 5 < 12 | 5 | 12 | HS | CR | Rolled steels for welded structure | 290 | - | 435 | - | - | - | 18 | - | 20 | - | - | - | - | - | - | - | - | - | - | - | - | - | - | - | - | - | - | - | - | - | - | - | - | - | - | - | - | - | - | - | - | - | - | - | - | - | - | - | - | - | - | - | - | - | - | - | - | - | - | - | - | - | - | 0.5 | - | - | A. Maximum Mn content for thickness up to 20 mm is 0.16
CATERPILLAR | 1E-0170 | 6-100 | > 12 < 16 | 12 | 16 | HS | CR | Rolled steels for welded structure | 290 | - | 435 | - | - | - | 18 | - | 20 | - | - | - | - | - | - | - | - | - | - | - | - | - | - | - | - | - | - | - | - | - | - | - | - | - | - | - | - | - | - | - | - | - | - | - | - | - | - | - | - | - | - | - | - | - | - | - | - | - | - | - | - | - | - | 0.5 | - | - | A. Maximum Mn content for thickness up to 20 mm is 0.16
CATERPILLAR | 1E-0170 | 6-100 | > 16 < 40 | 16 | 40 | HS | CR | Rolled steels for welded structure | 290 | - | 435 | - | - | - | 18 | - | 20 | - | - | - | - | - | - | - | - | - | - | - | - | - | - | - | - | - | - | - | - | - | - | - | - | - | - | - | - | - | - | - | - | - | - | - | - | - | - | - | - | - | - | - | - | - | - | - | - | - | - | - | - | - | - | 0.5 | - | - | A. Maximum Mn content for thickness up to 20 mm is 0.16
CATERPILLAR | 1E-0170 | 6-100 | > 40 < 75 | 40 | 75 | HS | CR | Rolled steels for welded structure | 290 | - | 435 | - | - | - | 18 | - | 20 | - | - | - | - | - | - | - | - | - | - | - | - | - | - | - | - | - | - | - | - | - | - | - | - | - | - | - | - | - | - | - | - | - | - | - | - | - | - | - | - | - | - | - | - | - | - | - | - | - | - | - | - | - | - | 0.5 | - | - | A. Maximum Mn content for thickness up to 20 mm is 0.16
CATERPILLAR | 1E-0170 | 6-100 | > 75 < 100 | 75 | 100 | HS | CR | Rolled steels for welded structure | 290 | - | 435 | - | - | - | 18 | - | 20 | - | - | - | - | - | - | - | - | - | - | - | - | - | - | - | - | - | - | - | - | - | - | - | - | - | - | - | - | - | - | - | - | - | - | - | - | - | - | - | - | - | - | - | - | - | - | - | - | - | - | - | - | - | - | 0.5 | - | - | A. Maximum Mn content for thickness up to 20 mm is 0.16
CATERPILLAR | 1E-0860 | 6-40 | ≥ 3.5 - 11 | 3.5 | 11 | HS | CR | Rolled steels for welded structure | 290 | - | 435 | - | - | - | 18 | - | 22 | - | - | - | - | - | - | - | - | - | - | - | - | - | - | - | - | - | - | 52 | 28 | 21 | - | - | - | - | - | 0.25A | - | 0.5 | - | 1.6 | 0.035 | 0.035 | - | permitted | - | - | - | - | - | - | - | - | - | - | - | - | permitted | - | - | - | - | - | permitted | 0.45 | - | - | A. Maximum Mn content for thickness up to 20 mm is 0.16
CATERPILLAR | 1E-0860 | 6-40 | > 11 < 12 | 11 | 12 | HS | CR | Rolled steels for welded structure | 290 | - | 435 | - | - | - | 18 | - | 22 | - | - | - | - | - | - | - | - | - | - | - | - | - | - | - | - | - | - | 66 | 35 | 27 | - | - | - | - | - | 0.25A | - | 0.5 | - | 1.6 | 0.035 | 0.035 | - | permitted | - | - | - | - | - | - | - | - | - | - | - | - | permitted | - | - | - | - | - | permitted | 0.45 | - | - | A. Maximum Mn content for thickness up to 20 mm is 0.16
CATERPILLAR | 1E-0860 | 6-40 | > 12 < 16 | 12 | 16 | HS | CR | Rolled steels for welded structure | 290 | - | 435 | - | - | - | 18 | - | 22 | - | - | - | - | - | - | - | - | - | - | - | - | - | - | - | - | - | - | 86 | 45 | 27 | - | - | - | - | - | 0.25A | - | 0.5 | - | 1.6 | 0.035 | 0.035 | - | permitted | - | - | - | - | - | - | - | - | - | - | - | - | permitted | - | - | - | - | - | permitted | 0.45 | - | - | A. Maximum Mn content for thickness up to 20 mm is 0.16
CATERPILLAR | 1E-0860 | 6-40 | > 16 < 20 | 16 | 20 | HS | CR | Rolled steels for welded structure | 290 | - | 435 | - | - | - | 18 | - | 22 | - | - | - | - | - | - | - | - | - | - | - | - | - | - | - | - | - | - | 104 | 55 | 34 | - | - | - | - | - | 0.25A | - | 0.5 | - | 1.6 | 0.035 | 0.035 | - | permitted | - | - | - | - | - | - | - | - | - | - | - | - | permitted | - | - | - | - | - | permitted | 0.45 | - | - | A. Maximum Mn content for thickness up to 20 mm is 0.16
CATERPILLAR | 1E-0860 | 6-40 | > 20 < 25 | 20 | 25 | HS | CR | Rolled steels for welded structure | 290 | - | 435 | - | - | - | 18 | - | 22 | - | - | - | - | - | - | - | - | - | - | - | - | - | - | - | - | - | - | 104 | 68 | 42 | - | - | - | - | - | 0.25 | - | 0.5 | - | 1.6 | 0.035 | 0.035 | - | permitted | - | - | - | - | - | - | - | - | - | - | - | - | permitted | - | - | - | - | - | permitted | 0.45 | - | - | A. Maximum Mn content for thickness up to 20 mm is 0.16
CATERPILLAR | 1E-0860 | 6-40 | > 25 | 25 | 99999 | HS | CR | Rolled steels for welded structure | 290 | - | 435 | - | - | - | 18 | - | 22 | - | - | - | - | - | - | - | - | - | - | - | - | - | - | - | - | - | - | 128 | 68 | 51 | - | - | - | - | - | 0.25 | - | 0.5 | - | 1.6 | 0.035 | 0.035 | - | permitted | - | - | - | - | - | - | - | - | - | - | - | - | permitted | - | - | - | - | - | permitted | 0.45 | - | - | A. Maximum Mn content for thickness up to 20 mm is 0.16
CATERPILLAR | 1E-0065 | 6-100 | < 5 | 0 | 5 | MS | AR | Rolled steels for welded structure | 207 | - | - | - | - | - | - | - | - | - | - | - | - | - | - | - | - | - | - | - | - | - | - | - | - | - | - | - | - | - | - | - | - | - | 0.14 | 0.25 | - | - | 0.25 | 0.9 | 0.035 | 0.035 | - | - | - | - | - | - | - | - | - | - | - | - | - | - | - | - | - | - | - | - | - | - | - | - | A. Maximum Mn content for thickness up to 20 mm is 0.16
CATERPILLAR | 1E-0065 | 6-100 | > 5 < 12 | 5 | 12 | MS | AR | Rolled steels for welded structure | 207 | - | - | - | - | - | - | - | - | - | - | - | - | - | - | - | - | - | - | - | - | - | - | - | - | - | - | - | - | - | - | - | - | - | 0.14 | 0.25 | - | - | 0.25 | 0.9 | 0.035 | 0.035 | - | - | - | - | - | - | - | - | - | - | - | - | - | - | - | - | - | - | - | - | - | - | - | - | A. Maximum Mn content for thickness up to 20 mm is 0.16
CATERPILLAR | 1E-0065 | 6-100 | > 12 < 16 | 12 | 16 | MS | AR | Rolled steels for welded structure | 207 | - | - | - | - | - | - | - | - | - | - | - | - | - | - | - | - | - | - | - | - | - | - | - | - | - | - | - | - | - | - | - | - | - | 0.14 | 0.25 | - | - | 0.25 | 0.9 | 0.035 | 0.035 | - | - | - | - | - | - | - | - | - | - | - | - | - | - | - | - | - | - | - | - | - | - | - | - | A. Maximum Mn content for thickness up to 20 mm is 0.16
CATERPILLAR | 1E-0065 | 6-100 | > 16 < 40 | 16 | 40 | MS | AR | Rolled steels for welded structure | 207 | - | - | - | - | - | - | - | - | - | - | - | - | - | - | - | - | - | - | - | - | - | - | - | - | - | - | - | - | - | - | - | - | - | 0.14 | 0.25 | - | - | 0.25 | 0.9 | 0.035 | 0.035 | - | - | - | - | - | - | - | - | - | - | - | - | - | - | - | - | - | - | - | - | - | - | - | - | A. Maximum Mn content for thickness up to 20 mm is 0.16
CATERPILLAR | 1E-0065 | 6-100 | > 40 < 75 | 40 | 75 | MS | AR | Rolled steels for welded structure | 207 | - | - | - | - | - | - | - | - | - | - | - | - | - | - | - | - | - | - | - | - | - | - | - | - | - | - | - | - | - | - | - | - | - | 0.14 | 0.25 | 0.15 | 0.35 | 0.25 | 0.9 | 0.035 | 0.035 | - | - | - | - | - | - | - | - | - | - | - | - | - | - | - | - | - | - | - | - | - | - | - | - | A. Maximum Mn content for thickness up to 20 mm is 0.16
CATERPILLAR | 1E-0065 | 6-100 | > 75 < 100 | 75 | 100 | MS | AR | Rolled steels for welded structure | 207 | - | - | - | - | - | - | - | - | - | - | - | - | - | - | - | - | - | - | - | - | - | - | - | - | - | - | - | - | - | - | - | - | - | 0.14 | 0.25 | 0.15 | 0.35 | 0.25 | 0.9 | 0.035 | 0.035 | - | - | - | - | - | - | - | - | - | - | - | - | - | - | - | - | - | - | - | - | - | - | - | - | A. Maximum Mn content for thickness up to 20 mm is 0.16
A. B. S. (2023) | A | -70 | -70 | 0 | 99999 | S. B. Q (MS) | AR / CR / N | RULES FOR MATERIALS AND WELDING PART 2 | 235 | - | 400 | - | 520 | - | - | - | - | - | - | - | 22 | - | - | - | - | - | - | - | - | - | - | See note F | - | - | - | - | - | - | - | - | - | - | - | 0.21 | - | 0.5 | 2.5 x C | - | 0.035 | 0.035 | - | - | - | See noteA | - | - | - | - | - | - | - | - | - | - | - | - | - | - | - | - | - | 0.4 | - | C + Mn/6 = 0.40 max | A. Persentase Cu, Cr, Ni, dan Mo dicantumkan ≤ 0.02% jika kandungannya tidak lebih dari 0.02% ¦ B. Jika kandungan soluble Al tidak kurang dari 0.015%, persentase minimum silikon tidak berlaku ¦ C. Untuk ketebalan < 12.5 mm kandungan minimum Mn bisa dikurangi sampai 0.70% ¦ D. Jika Nb dan Al digunakan dalam kombinasi, Nb minimum menjadi 0.010% dan acid soluble Al minimum menjadi 0.010%, atau Al total minimum 0.015%. Jika V dan Al digunakan dalam kombinasi, V minimum menjadi 0.030% dan acid soluble Al minimum menjadi 0.010%, atau Al total minimum 0.015% ¦ E. Nilai Carbon Equivalent untuk TMCP ¦ F. Impact dipersyaratkan untuk Grade A dengan thickness diatas 50 mm. Nilai minimum Impact pada temperature 0 derajat celcius yaitu Longitudinal ( 34 J) dan Transversal (24J) ¦ G. Untuk Plate dengan through thickness (Z-Test) Kandungan Sulfur maksimal 0.008%
A. B. S. (2023) | B | -70 | -70 | 0 | 99999 | S. B. Q (MS) | AR / N | RULES FOR MATERIALS AND WELDING PART 2 | 235 | - | 400 | - | 520 | - | - | - | - | - | - | - | 22 | - | - | 24 | - | - | - | - | - | - | - | 34 | - | - | - | - | - | - | - | - | - | - | - | 0.21 | - | 0.35 | 0.8 | - | 0.035 | 0.035 | - | - | - | See noteA | - | - | - | - | - | - | - | - | - | - | - | - | - | - | - | - | - | 0.4 | - | C + Mn/6 = 0.40 max | A. Persentase Cu, Cr, Ni, dan Mo dicantumkan ≤ 0.02% jika kandungannya tidak lebih dari 0.02% ¦ B. Jika kandungan soluble Al tidak kurang dari 0.015%, persentase minimum silikon tidak berlaku ¦ C. Untuk ketebalan < 12.5 mm kandungan minimum Mn bisa dikurangi sampai 0.70% ¦ D. Jika Nb dan Al digunakan dalam kombinasi, Nb minimum menjadi 0.010% dan acid soluble Al minimum menjadi 0.010%, atau Al total minimum 0.015%. Jika V dan Al digunakan dalam kombinasi, V minimum menjadi 0.030% dan acid soluble Al minimum menjadi 0.010%, atau Al total minimum 0.015% ¦ E. Nilai Carbon Equivalent untuk TMCP ¦ F. Impact dipersyaratkan untuk Grade A dengan thickness diatas 50 mm. Nilai minimum Impact pada temperature 0 derajat celcius yaitu Longitudinal ( 34 J) dan Transversal (24J) ¦ G. Untuk Plate dengan through thickness (Z-Test) Kandungan Sulfur maksimal 0.008%
A. B. S. (2023) | D | -70 | -30 | 0 | 99999 | S. B. Q (MS) | AR / N | RULES FOR MATERIALS AND WELDING PART 2 | 235 | - | 400 | - | 520 | - | - | - | - | - | - | - | 22 | - | - | - | - | 24 | - | - | - | - | - | - | - | - | - | 34 | - | - | - | - | - | - | - | 0.21 | 0.10B | 0.35 | 0.6 | - | 0.035 | 0.035 | - | - | - | See noteA | - | - | - | - | - | - | - | - | - | - | - | - | - | - | - | - | - | 0.4 | - | C + Mn/6 = 0.40 max | A. Persentase Cu, Cr, Ni, dan Mo dicantumkan ≤ 0.02% jika kandungannya tidak lebih dari 0.02% ¦ B. Jika kandungan soluble Al tidak kurang dari 0.015%, persentase minimum silikon tidak berlaku ¦ C. Untuk ketebalan < 12.5 mm kandungan minimum Mn bisa dikurangi sampai 0.70% ¦ D. Jika Nb dan Al digunakan dalam kombinasi, Nb minimum menjadi 0.010% dan acid soluble Al minimum menjadi 0.010%, atau Al total minimum 0.015%. Jika V dan Al digunakan dalam kombinasi, V minimum menjadi 0.030% dan acid soluble Al minimum menjadi 0.010%, atau Al total minimum 0.015% ¦ E. Nilai Carbon Equivalent untuk TMCP ¦ F. Impact dipersyaratkan untuk Grade A dengan thickness diatas 50 mm. Nilai minimum Impact pada temperature 0 derajat celcius yaitu Longitudinal ( 34 J) dan Transversal (24J) ¦ G. Untuk Plate dengan through thickness (Z-Test) Kandungan Sulfur maksimal 0.008%
A. B. S. (2023) | E | -70 | -30 | 0 | 99999 | S. B. Q (MS) | N | RULES FOR MATERIALS AND WELDING PART 2 | 235 | - | 400 | - | 520 | - | - | - | - | - | - | - | 22 | - | - | - | - | - | - | 24 | - | - | - | - | - | - | - | - | - | - | 34 | - | - | - | - | 0.18 | 0.10B | 0.35 | 0.7 | - | 0.035 | 0.035 | - | - | - | See noteA | - | - | - | - | - | - | - | - | - | - | - | - | - | - | - | - | - | 0.4 | - | C + Mn/6 = 0.40 max | A. Persentase Cu, Cr, Ni, dan Mo dicantumkan ≤ 0.02% jika kandungannya tidak lebih dari 0.02% ¦ B. Jika kandungan soluble Al tidak kurang dari 0.015%, persentase minimum silikon tidak berlaku ¦ C. Untuk ketebalan < 12.5 mm kandungan minimum Mn bisa dikurangi sampai 0.70% ¦ D. Jika Nb dan Al digunakan dalam kombinasi, Nb minimum menjadi 0.010% dan acid soluble Al minimum menjadi 0.010%, atau Al total minimum 0.015%. Jika V dan Al digunakan dalam kombinasi, V minimum menjadi 0.030% dan acid soluble Al minimum menjadi 0.010%, atau Al total minimum 0.015% ¦ E. Nilai Carbon Equivalent untuk TMCP ¦ F. Impact dipersyaratkan untuk Grade A dengan thickness diatas 50 mm. Nilai minimum Impact pada temperature 0 derajat celcius yaitu Longitudinal ( 34 J) dan Transversal (24J) ¦ G. Untuk Plate dengan through thickness (Z-Test) Kandungan Sulfur maksimal 0.008%
A. B. S. (2023) | AH32 | 70 | < 50 | 0 | 50 | S. B. Q (HS) | TMCP/CR/N | RULES FOR MATERIALS AND WELDING PART 2 | 315 | - | 440 | - | 590 | - | - | - | - | - | - | - | 22 | - | - | 22 | - | - | - | - | - | - | - | 31 | - | - | - | - | - | - | - | - | - | - | - | 0.18 | 0.10B | 0.5 | 0.90C | 1.6 | 0.035 | 0.035 | - | 0.02 | - | 0.35A | - | 0.20A | - | 0.40A | 0.08A | 0.015D | - | 0.02D | 0.05 | 0.05D | 0.1 | - | - | - | - | - | - | 0.36E | - | - | A. Persentase Cu, Cr, Ni, dan Mo dicantumkan ≤ 0.02% jika kandungannya tidak lebih dari 0.02% ¦ B. Jika kandungan soluble Al tidak kurang dari 0.015%, persentase minimum silikon tidak berlaku ¦ C. Untuk ketebalan < 12.5 mm kandungan minimum Mn bisa dikurangi sampai 0.70% ¦ D. Jika Nb dan Al digunakan dalam kombinasi, Nb minimum menjadi 0.010% dan acid soluble Al minimum menjadi 0.010%, atau Al total minimum 0.015%. Jika V dan Al digunakan dalam kombinasi, V minimum menjadi 0.030% dan acid soluble Al minimum menjadi 0.010%, atau Al total minimum 0.015% ¦ E. Nilai Carbon Equivalent untuk TMCP ¦ F. Impact dipersyaratkan untuk Grade A dengan thickness diatas 50 mm. Nilai minimum Impact pada temperature 0 derajat celcius yaitu Longitudinal ( 34 J) dan Transversal (24J) ¦ G. Untuk Plate dengan through thickness (Z-Test) Kandungan Sulfur maksimal 0.008%
A. B. S. (2023) | AH32 | 8 - 60 | > 50 < 70 | 50 | 70 | S. B. Q (HS) | N | RULES FOR MATERIALS AND WELDING PART 2 | 315 | - | 440 | - | 590 | - | - | - | - | - | - | - | 22 | - | - | 26 | - | - | - | - | - | - | - | 38 | - | - | - | - | - | - | - | - | - | - | - | 0.18 | 0.10B | 0.5 | 0.90C | 1.6 | 0.035 | 0.035 | - | 0.02 | - | 0.35A | - | 0.20A | - | 0.40A | 0.08A | 0.015D | - | 0.02D | 0.05 | 0.05D | 0.1 | - | - | - | - | - | - | - | - | - | A. Persentase Cu, Cr, Ni, dan Mo dicantumkan ≤ 0.02% jika kandungannya tidak lebih dari 0.02% ¦ B. Jika kandungan soluble Al tidak kurang dari 0.015%, persentase minimum silikon tidak berlaku ¦ C. Untuk ketebalan < 12.5 mm kandungan minimum Mn bisa dikurangi sampai 0.70% ¦ D. Jika Nb dan Al digunakan dalam kombinasi, Nb minimum menjadi 0.010% dan acid soluble Al minimum menjadi 0.010%, atau Al total minimum 0.015%. Jika V dan Al digunakan dalam kombinasi, V minimum menjadi 0.030% dan acid soluble Al minimum menjadi 0.010%, atau Al total minimum 0.015% ¦ E. Nilai Carbon Equivalent untuk TMCP ¦ F. Impact dipersyaratkan untuk Grade A dengan thickness diatas 50 mm. Nilai minimum Impact pada temperature 0 derajat celcius yaitu Longitudinal ( 34 J) dan Transversal (24J) ¦ G. Untuk Plate dengan through thickness (Z-Test) Kandungan Sulfur maksimal 0.008%
A. B. S. (2023) | DH32 | -70 | < 50 | 0 | 50 | S. B. Q (HS) | TMCP / CR / N | RULES FOR MATERIALS AND WELDING PART 2 | 315 | - | 440 | - | 590 | - | - | - | - | - | - | - | 22 | - | - | - | - | 22 | - | - | - | - | - | - | - | - | - | 31 | - | - | - | - | - | - | - | 0.18 | 0.10B | 0.5 | 0.9 | 1.6 | 0.035 | 0.035 | - | 0.02 | - | 0.35A | - | 0.20A | - | 0.40A | 0.08A | 0.015D | - | 0.02D | 0.05 | 0.05D | 0.1 | - | - | - | - | - | - | 0.36E | - | - | A. Persentase Cu, Cr, Ni, dan Mo dicantumkan ≤ 0.02% jika kandungannya tidak lebih dari 0.02% ¦ B. Jika kandungan soluble Al tidak kurang dari 0.015%, persentase minimum silikon tidak berlaku ¦ C. Untuk ketebalan < 12.5 mm kandungan minimum Mn bisa dikurangi sampai 0.70% ¦ D. Jika Nb dan Al digunakan dalam kombinasi, Nb minimum menjadi 0.010% dan acid soluble Al minimum menjadi 0.010%, atau Al total minimum 0.015%. Jika V dan Al digunakan dalam kombinasi, V minimum menjadi 0.030% dan acid soluble Al minimum menjadi 0.010%, atau Al total minimum 0.015% ¦ E. Nilai Carbon Equivalent untuk TMCP ¦ F. Impact dipersyaratkan untuk Grade A dengan thickness diatas 50 mm. Nilai minimum Impact pada temperature 0 derajat celcius yaitu Longitudinal ( 34 J) dan Transversal (24J) ¦ G. Untuk Plate dengan through thickness (Z-Test) Kandungan Sulfur maksimal 0.008%
A. B. S. (2023) | DH36 | 8 - 60 | > 50 < 70 | 50 | 70 | S. B. Q (HS) | N | RULES FOR MATERIALS AND WELDING PART 2 | 315 | - | 440 | - | 590 | - | - | - | - | - | - | - | 22 | - | - | - | - | 26 | - | - | - | - | - | - | - | - | - | 38 | - | - | - | - | - | - | - | 0.18 | 0.10B | 0.5 | 0.9 | 1.6 | 0.035 | 0.035 | - | 0.02 | - | 0.35A | - | 0.20A | - | 0.40A | 0.08A | 0.015D | - | 0.02D | 0.05 | 0.05D | 0.1 | - | - | - | - | - | - | - | - | - | A. Persentase Cu, Cr, Ni, dan Mo dicantumkan ≤ 0.02% jika kandungannya tidak lebih dari 0.02% ¦ B. Jika kandungan soluble Al tidak kurang dari 0.015%, persentase minimum silikon tidak berlaku ¦ C. Untuk ketebalan < 12.5 mm kandungan minimum Mn bisa dikurangi sampai 0.70% ¦ D. Jika Nb dan Al digunakan dalam kombinasi, Nb minimum menjadi 0.010% dan acid soluble Al minimum menjadi 0.010%, atau Al total minimum 0.015%. Jika V dan Al digunakan dalam kombinasi, V minimum menjadi 0.030% dan acid soluble Al minimum menjadi 0.010%, atau Al total minimum 0.015% ¦ E. Nilai Carbon Equivalent untuk TMCP ¦ F. Impact dipersyaratkan untuk Grade A dengan thickness diatas 50 mm. Nilai minimum Impact pada temperature 0 derajat celcius yaitu Longitudinal ( 34 J) dan Transversal (24J) ¦ G. Untuk Plate dengan through thickness (Z-Test) Kandungan Sulfur maksimal 0.008%
A. B. S. (2023) | EH32 | -70 | < 50 | 0 | 50 | S. B. Q (HS) | TMCP / N | RULES FOR MATERIALS AND WELDING PART 2 | 315 | - | 440 | - | 590 | - | - | - | - | - | - | - | 22 | - | - | - | - | - | - | 22 | - | - | - | - | - | - | - | - | - | - | 31 | - | - | - | - | 0.18 | 0.10B | 0.5 | 0.9 | 1.6 | 0.035 | 0.035 | - | 0.02 | - | 0.35A | - | 0.20A | - | 0.40A | 0.08A | 0.015D | - | 0.02D | 0.05 | 0.05D | 0.1 | - | - | - | - | - | - | 0.36E | - | - | A. Persentase Cu, Cr, Ni, dan Mo dicantumkan ≤ 0.02% jika kandungannya tidak lebih dari 0.02% ¦ B. Jika kandungan soluble Al tidak kurang dari 0.015%, persentase minimum silikon tidak berlaku ¦ C. Untuk ketebalan < 12.5 mm kandungan minimum Mn bisa dikurangi sampai 0.70% ¦ D. Jika Nb dan Al digunakan dalam kombinasi, Nb minimum menjadi 0.010% dan acid soluble Al minimum menjadi 0.010%, atau Al total minimum 0.015%. Jika V dan Al digunakan dalam kombinasi, V minimum menjadi 0.030% dan acid soluble Al minimum menjadi 0.010%, atau Al total minimum 0.015% ¦ E. Nilai Carbon Equivalent untuk TMCP ¦ F. Impact dipersyaratkan untuk Grade A dengan thickness diatas 50 mm. Nilai minimum Impact pada temperature 0 derajat celcius yaitu Longitudinal ( 34 J) dan Transversal (24J) ¦ G. Untuk Plate dengan through thickness (Z-Test) Kandungan Sulfur maksimal 0.008%
A. B. S. (2023) | EH36 | 8 - 60 | > 50 < 70 | 50 | 70 | S. B. Q (HS) | N | RULES FOR MATERIALS AND WELDING PART 2 | 315 | - | 440 | - | 590 | - | - | - | - | - | - | - | 22 | - | - | - | - | - | - | 26 | - | - | - | - | - | - | - | - | - | - | 38 | - | - | - | - | 0.18 | 0.10B | 0.5 | 0.9 | 1.6 | 0.035 | 0.035 | - | 0.02 | - | 0.35A | - | 0.20A | - | 0.40A | 0.08A | 0.015D | - | 0.02D | 0.05 | 0.05D | 0.1 | - | - | - | - | - | - | - | - | - | A. Persentase Cu, Cr, Ni, dan Mo dicantumkan ≤ 0.02% jika kandungannya tidak lebih dari 0.02% ¦ B. Jika kandungan soluble Al tidak kurang dari 0.015%, persentase minimum silikon tidak berlaku ¦ C. Untuk ketebalan < 12.5 mm kandungan minimum Mn bisa dikurangi sampai 0.70% ¦ D. Jika Nb dan Al digunakan dalam kombinasi, Nb minimum menjadi 0.010% dan acid soluble Al minimum menjadi 0.010%, atau Al total minimum 0.015%. Jika V dan Al digunakan dalam kombinasi, V minimum menjadi 0.030% dan acid soluble Al minimum menjadi 0.010%, atau Al total minimum 0.015% ¦ E. Nilai Carbon Equivalent untuk TMCP ¦ F. Impact dipersyaratkan untuk Grade A dengan thickness diatas 50 mm. Nilai minimum Impact pada temperature 0 derajat celcius yaitu Longitudinal ( 34 J) dan Transversal (24J) ¦ G. Untuk Plate dengan through thickness (Z-Test) Kandungan Sulfur maksimal 0.008%
A. B. S. (2023) | AH36 | -70 | < 50 | 0 | 50 | S. B. Q (HS) | TMCP / CR / N | RULES FOR MATERIALS AND WELDING PART 2 | 355 | - | 490 | - | 620 | - | - | - | - | - | - | - | 21 | - | - | 24 | - | - | - | - | - | - | - | 34 | - | - | - | - | - | - | - | - | - | - | - | 0.18 | 0.10B | 0.5 | 0.90C | 1.6 | 0.035 | 0.035 | - | 0.02 | - | 0.35A | - | 0.20A | - | 0.40A | 0.08A | 0.015D | - | 0.02D | 0.05 | 0.05D | 0.1 | - | - | - | - | - | - | 0.38E | - | - | A. Persentase Cu, Cr, Ni, dan Mo dicantumkan ≤ 0.02% jika kandungannya tidak lebih dari 0.02% ¦ B. Jika kandungan soluble Al tidak kurang dari 0.015%, persentase minimum silikon tidak berlaku ¦ C. Untuk ketebalan < 12.5 mm kandungan minimum Mn bisa dikurangi sampai 0.70% ¦ D. Jika Nb dan Al digunakan dalam kombinasi, Nb minimum menjadi 0.010% dan acid soluble Al minimum menjadi 0.010%, atau Al total minimum 0.015%. Jika V dan Al digunakan dalam kombinasi, V minimum menjadi 0.030% dan acid soluble Al minimum menjadi 0.010%, atau Al total minimum 0.015% ¦ E. Nilai Carbon Equivalent untuk TMCP ¦ F. Impact dipersyaratkan untuk Grade A dengan thickness diatas 50 mm. Nilai minimum Impact pada temperature 0 derajat celcius yaitu Longitudinal ( 34 J) dan Transversal (24J) ¦ G. Untuk Plate dengan through thickness (Z-Test) Kandungan Sulfur maksimal 0.008%
A. B. S. (2023) | AH36 | 8 - 60 | > 50 < 70 | 50 | 70 | S. B. Q (HS) | N | RULES FOR MATERIALS AND WELDING PART 2 | 355 | - | 490 | - | 620 | - | - | - | - | - | - | - | 21 | - | - | 27 | - | - | - | - | - | - | - | 41 | - | - | - | - | - | - | - | - | - | - | - | 0.18 | 0.10B | 0.5 | 0.90C | 1.6 | 0.035 | 0.035 | - | 0.02 | - | 0.35A | - | 0.20A | - | 0.40A | 0.08A | 0.015D | - | 0.02D | 0.05 | 0.05D | 0.1 | - | - | - | - | - | - | - | - | - | A. Persentase Cu, Cr, Ni, dan Mo dicantumkan ≤ 0.02% jika kandungannya tidak lebih dari 0.02% ¦ B. Jika kandungan soluble Al tidak kurang dari 0.015%, persentase minimum silikon tidak berlaku ¦ C. Untuk ketebalan < 12.5 mm kandungan minimum Mn bisa dikurangi sampai 0.70% ¦ D. Jika Nb dan Al digunakan dalam kombinasi, Nb minimum menjadi 0.010% dan acid soluble Al minimum menjadi 0.010%, atau Al total minimum 0.015%. Jika V dan Al digunakan dalam kombinasi, V minimum menjadi 0.030% dan acid soluble Al minimum menjadi 0.010%, atau Al total minimum 0.015% ¦ E. Nilai Carbon Equivalent untuk TMCP ¦ F. Impact dipersyaratkan untuk Grade A dengan thickness diatas 50 mm. Nilai minimum Impact pada temperature 0 derajat celcius yaitu Longitudinal ( 34 J) dan Transversal (24J) ¦ G. Untuk Plate dengan through thickness (Z-Test) Kandungan Sulfur maksimal 0.008%
A. B. S. (2023) | DH36 | -70 | < 50 | 0 | 50 | S. B. Q (HS) | TMCP / CR / N | RULES FOR MATERIALS AND WELDING PART 2 | 355 | - | 490 | - | 620 | - | - | - | - | - | - | - | 21 | - | - | - | - | 24 | - | - | - | - | - | - | - | - | - | 34 | - | - | - | - | - | - | - | 0.18 | 0.10B | 0.5 | 0.9 | 1.6 | 0.035 | 0.035 | - | 0.02 | - | 0.35A | - | 0.20A | - | 0.40A | 0.08A | 0.015D | - | 0.02D | 0.05 | 0.05D | 0.1 | - | - | - | - | - | - | 0.38E | - | - | A. Persentase Cu, Cr, Ni, dan Mo dicantumkan ≤ 0.02% jika kandungannya tidak lebih dari 0.02% ¦ B. Jika kandungan soluble Al tidak kurang dari 0.015%, persentase minimum silikon tidak berlaku ¦ C. Untuk ketebalan < 12.5 mm kandungan minimum Mn bisa dikurangi sampai 0.70% ¦ D. Jika Nb dan Al digunakan dalam kombinasi, Nb minimum menjadi 0.010% dan acid soluble Al minimum menjadi 0.010%, atau Al total minimum 0.015%. Jika V dan Al digunakan dalam kombinasi, V minimum menjadi 0.030% dan acid soluble Al minimum menjadi 0.010%, atau Al total minimum 0.015% ¦ E. Nilai Carbon Equivalent untuk TMCP ¦ F. Impact dipersyaratkan untuk Grade A dengan thickness diatas 50 mm. Nilai minimum Impact pada temperature 0 derajat celcius yaitu Longitudinal ( 34 J) dan Transversal (24J) ¦ G. Untuk Plate dengan through thickness (Z-Test) Kandungan Sulfur maksimal 0.008%
A. B. S. (2023) | DH36 | 8 - 60 | > 50 < 70 | 50 | 70 | S. B. Q (HS) | N | RULES FOR MATERIALS AND WELDING PART 2 | 355 | - | 490 | - | 620 | - | - | - | - | - | - | - | 21 | - | - | - | - | 27 | - | - | - | - | - | - | - | - | - | 41 | - | - | - | - | - | - | - | 0.18 | 0.10B | 0.5 | 0.9 | 1.6 | 0.035 | 0.035 | - | 0.02 | - | 0.35A | - | 0.20A | - | 0.40A | 0.08A | 0.015D | - | 0.02D | 0.05 | 0.05D | 0.1 | - | - | - | - | - | - | - | - | - | A. Persentase Cu, Cr, Ni, dan Mo dicantumkan ≤ 0.02% jika kandungannya tidak lebih dari 0.02% ¦ B. Jika kandungan soluble Al tidak kurang dari 0.015%, persentase minimum silikon tidak berlaku ¦ C. Untuk ketebalan < 12.5 mm kandungan minimum Mn bisa dikurangi sampai 0.70% ¦ D. Jika Nb dan Al digunakan dalam kombinasi, Nb minimum menjadi 0.010% dan acid soluble Al minimum menjadi 0.010%, atau Al total minimum 0.015%. Jika V dan Al digunakan dalam kombinasi, V minimum menjadi 0.030% dan acid soluble Al minimum menjadi 0.010%, atau Al total minimum 0.015% ¦ E. Nilai Carbon Equivalent untuk TMCP ¦ F. Impact dipersyaratkan untuk Grade A dengan thickness diatas 50 mm. Nilai minimum Impact pada temperature 0 derajat celcius yaitu Longitudinal ( 34 J) dan Transversal (24J) ¦ G. Untuk Plate dengan through thickness (Z-Test) Kandungan Sulfur maksimal 0.008%
A. B. S. (2023) | EH36 | -70 | < 50 | 0 | 50 | S. B. Q (HS) | TMCP / N | RULES FOR MATERIALS AND WELDING PART 2 | 355 | - | 490 | - | 620 | - | - | - | - | - | - | - | 21 | - | - | - | - | - | - | 24 | - | - | - | - | - | - | - | - | - | - | 34 | - | - | - | - | 0.18 | 0.10B | 0.5 | 0.9 | 1.6 | 0.035 | 0.035 | - | 0.02 | - | 0.35A | - | 0.20A | - | 0.40A | 0.08A | 0.015D | - | 0.02D | 0.05 | 0.05D | 0.1 | - | - | - | - | - | - | 0.38E | - | - | A. Persentase Cu, Cr, Ni, dan Mo dicantumkan ≤ 0.02% jika kandungannya tidak lebih dari 0.02% ¦ B. Jika kandungan soluble Al tidak kurang dari 0.015%, persentase minimum silikon tidak berlaku ¦ C. Untuk ketebalan < 12.5 mm kandungan minimum Mn bisa dikurangi sampai 0.70% ¦ D. Jika Nb dan Al digunakan dalam kombinasi, Nb minimum menjadi 0.010% dan acid soluble Al minimum menjadi 0.010%, atau Al total minimum 0.015%. Jika V dan Al digunakan dalam kombinasi, V minimum menjadi 0.030% dan acid soluble Al minimum menjadi 0.010%, atau Al total minimum 0.015% ¦ E. Nilai Carbon Equivalent untuk TMCP ¦ F. Impact dipersyaratkan untuk Grade A dengan thickness diatas 50 mm. Nilai minimum Impact pada temperature 0 derajat celcius yaitu Longitudinal ( 34 J) dan Transversal (24J) ¦ G. Untuk Plate dengan through thickness (Z-Test) Kandungan Sulfur maksimal 0.008%
A. B. S. (2023) | EH36 | 8 - 60 | > 50 < 70 | 50 | 70 | S. B. Q (HS) | N | RULES FOR MATERIALS AND WELDING PART 2 | 355 | - | 490 | - | 620 | - | - | - | - | - | - | - | 21 | - | - | - | - | - | - | 27 | - | - | - | - | - | - | - | - | - | - | 41 | - | - | - | - | 0.18 | 0.10B | 0.5 | 0.9 | 1.6 | 0.035 | 0.035 | - | 0.02 | - | 0.35A | - | 0.20A | - | 0.40A | 0.08A | 0.015D | - | 0.02D | 0.05 | 0.05D | 0.1 | - | - | - | - | - | - | - | - | - | A. Persentase Cu, Cr, Ni, dan Mo dicantumkan ≤ 0.02% jika kandungannya tidak lebih dari 0.02% ¦ B. Jika kandungan soluble Al tidak kurang dari 0.015%, persentase minimum silikon tidak berlaku ¦ C. Untuk ketebalan < 12.5 mm kandungan minimum Mn bisa dikurangi sampai 0.70% ¦ D. Jika Nb dan Al digunakan dalam kombinasi, Nb minimum menjadi 0.010% dan acid soluble Al minimum menjadi 0.010%, atau Al total minimum 0.015%. Jika V dan Al digunakan dalam kombinasi, V minimum menjadi 0.030% dan acid soluble Al minimum menjadi 0.010%, atau Al total minimum 0.015% ¦ E. Nilai Carbon Equivalent untuk TMCP ¦ F. Impact dipersyaratkan untuk Grade A dengan thickness diatas 50 mm. Nilai minimum Impact pada temperature 0 derajat celcius yaitu Longitudinal ( 34 J) dan Transversal (24J) ¦ G. Untuk Plate dengan through thickness (Z-Test) Kandungan Sulfur maksimal 0.008%
A. B. S. (2023) | AH40 | -70 | < 32 | 0 | 32 | S. B. Q (HS) | TMCP/N | RULES FOR MATERIALS AND WELDING PART 2 | 390 | - | 510 | - | 650 | - | - | - | - | - | - | - | 20 | - | - | 26 | - | - | - | - | - | - | - | 39 | - | - | - | - | - | - | - | - | - | - | - | 0.18 | 0.10B | 0.5 | 0.90C | 1.6 | 0.035 | 0.035 | - | 0.02 | - | 0.35A | - | 0.20A | - | 0.40A | 0.08A | 0.015D | - | 0.02D | 0.05 | 0.05D | 0.1 | - | - | - | - | - | - | 0.40E | - | - | A. Persentase Cu, Cr, Ni, dan Mo dicantumkan ≤ 0.02% jika kandungannya tidak lebih dari 0.02% ¦ B. Jika kandungan soluble Al tidak kurang dari 0.015%, persentase minimum silikon tidak berlaku ¦ C. Untuk ketebalan < 12.5 mm kandungan minimum Mn bisa dikurangi sampai 0.70% ¦ D. Jika Nb dan Al digunakan dalam kombinasi, Nb minimum menjadi 0.010% dan acid soluble Al minimum menjadi 0.010%, atau Al total minimum 0.015%. Jika V dan Al digunakan dalam kombinasi, V minimum menjadi 0.030% dan acid soluble Al minimum menjadi 0.010%, atau Al total minimum 0.015% ¦ E. Nilai Carbon Equivalent untuk TMCP ¦ F. Impact dipersyaratkan untuk Grade A dengan thickness diatas 50 mm. Nilai minimum Impact pada temperature 0 derajat celcius yaitu Longitudinal ( 34 J) dan Transversal (24J) ¦ G. Untuk Plate dengan through thickness (Z-Test) Kandungan Sulfur maksimal 0.008%
A. B. S. (2023) | EH36 | 8 - 60 | >32 < 70 | 32 | 70 | S. B. Q (HS) | N | RULES FOR MATERIALS AND WELDING PART 2 | 390 | - | 510 | - | 650 | - | - | - | - | - | - | - | 20 | - | - | 31 | - | - | - | - | - | - | - | 46 | - | - | - | - | - | - | - | - | - | - | - | 0.18 | 0.10B | 0.5 | 0.9 | 1.6 | 0.035 | 0.035 | - | 0.02 | - | 0.35A | - | 0.20A | - | 0.40A | 0.08A | 0.015D | - | 0.02D | 0.05 | 0.05D | 0.1 | - | - | - | - | - | - | - | - | - | A. Persentase Cu, Cr, Ni, dan Mo dicantumkan ≤ 0.02% jika kandungannya tidak lebih dari 0.02% ¦ B. Jika kandungan soluble Al tidak kurang dari 0.015%, persentase minimum silikon tidak berlaku ¦ C. Untuk ketebalan < 12.5 mm kandungan minimum Mn bisa dikurangi sampai 0.70% ¦ D. Jika Nb dan Al digunakan dalam kombinasi, Nb minimum menjadi 0.010% dan acid soluble Al minimum menjadi 0.010%, atau Al total minimum 0.015%. Jika V dan Al digunakan dalam kombinasi, V minimum menjadi 0.030% dan acid soluble Al minimum menjadi 0.010%, atau Al total minimum 0.015% ¦ E. Nilai Carbon Equivalent untuk TMCP ¦ F. Impact dipersyaratkan untuk Grade A dengan thickness diatas 50 mm. Nilai minimum Impact pada temperature 0 derajat celcius yaitu Longitudinal ( 34 J) dan Transversal (24J) ¦ G. Untuk Plate dengan through thickness (Z-Test) Kandungan Sulfur maksimal 0.008%
A. B. S. (2023) | DH40 | -70 | < 32 | 0 | 32 | S. B. Q (HS) | TMCP/N | RULES FOR MATERIALS AND WELDING PART 2 | 390 | - | 510 | - | 650 | - | - | - | - | - | - | - | 20 | - | - | - | - | 26 | - | - | - | - | - | - | - | - | - | 39 | - | - | - | - | - | - | - | 0.18 | 0.10B | 0.5 | 0.9 | 1.6 | 0.035 | 0.035 | - | 0.02 | - | 0.35A | - | 0.20A | - | 0.40A | 0.08A | 0.015D | - | 0.02D | 0.05 | 0.05D | 0.1 | - | - | - | - | - | - | 0.40E | - | - | A. Persentase Cu, Cr, Ni, dan Mo dicantumkan ≤ 0.02% jika kandungannya tidak lebih dari 0.02% ¦ B. Jika kandungan soluble Al tidak kurang dari 0.015%, persentase minimum silikon tidak berlaku ¦ C. Untuk ketebalan < 12.5 mm kandungan minimum Mn bisa dikurangi sampai 0.70% ¦ D. Jika Nb dan Al digunakan dalam kombinasi, Nb minimum menjadi 0.010% dan acid soluble Al minimum menjadi 0.010%, atau Al total minimum 0.015%. Jika V dan Al digunakan dalam kombinasi, V minimum menjadi 0.030% dan acid soluble Al minimum menjadi 0.010%, atau Al total minimum 0.015% ¦ E. Nilai Carbon Equivalent untuk TMCP ¦ F. Impact dipersyaratkan untuk Grade A dengan thickness diatas 50 mm. Nilai minimum Impact pada temperature 0 derajat celcius yaitu Longitudinal ( 34 J) dan Transversal (24J) ¦ G. Untuk Plate dengan through thickness (Z-Test) Kandungan Sulfur maksimal 0.008%
A. B. S. (2023) | EH36 | 8 - 60 | >32 < 70 | 32 | 70 | S. B. Q (HS) | N | RULES FOR MATERIALS AND WELDING PART 2 | 390 | - | 510 | - | 650 | - | - | - | - | - | - | - | 20 | - | - | - | - | 31 | - | - | - | - | - | - | - | - | - | 46 | - | - | - | - | - | - | - | 0.18 | 0.10B | 0.5 | 0.9 | 1.6 | 0.035 | 0.035 | - | 0.02 | - | 0.35A | - | 0.20A | - | 0.40A | 0.08A | 0.015D | - | 0.02D | 0.05 | 0.05D | 0.1 | - | - | - | - | - | - | - | - | - | A. Persentase Cu, Cr, Ni, dan Mo dicantumkan ≤ 0.02% jika kandungannya tidak lebih dari 0.02% ¦ B. Jika kandungan soluble Al tidak kurang dari 0.015%, persentase minimum silikon tidak berlaku ¦ C. Untuk ketebalan < 12.5 mm kandungan minimum Mn bisa dikurangi sampai 0.70% ¦ D. Jika Nb dan Al digunakan dalam kombinasi, Nb minimum menjadi 0.010% dan acid soluble Al minimum menjadi 0.010%, atau Al total minimum 0.015%. Jika V dan Al digunakan dalam kombinasi, V minimum menjadi 0.030% dan acid soluble Al minimum menjadi 0.010%, atau Al total minimum 0.015% ¦ E. Nilai Carbon Equivalent untuk TMCP ¦ F. Impact dipersyaratkan untuk Grade A dengan thickness diatas 50 mm. Nilai minimum Impact pada temperature 0 derajat celcius yaitu Longitudinal ( 34 J) dan Transversal (24J) ¦ G. Untuk Plate dengan through thickness (Z-Test) Kandungan Sulfur maksimal 0.008%
A. B. S. (2023) | EH40 | -70 | < 32 | 0 | 32 | S. B. Q (HS) | TMCP/N | RULES FOR MATERIALS AND WELDING PART 2 | 390 | - | 510 | - | 650 | - | - | - | - | - | - | - | 20 | - | - | - | - | - | - | 26 | - | - | - | - | - | - | - | - | - | - | 39 | - | - | - | - | 0.18 | 0.10B | 0.5 | 0.9 | 1.6 | 0.035 | 0.035 | - | 0.02 | - | 0.35A | - | 0.20A | - | 0.40A | 0.08A | 0.015D | - | 0.02D | 0.05 | 0.05D | 0.1 | - | - | - | - | - | - | 0.40E | - | - | A. Persentase Cu, Cr, Ni, dan Mo dicantumkan ≤ 0.02% jika kandungannya tidak lebih dari 0.02% ¦ B. Jika kandungan soluble Al tidak kurang dari 0.015%, persentase minimum silikon tidak berlaku ¦ C. Untuk ketebalan < 12.5 mm kandungan minimum Mn bisa dikurangi sampai 0.70% ¦ D. Jika Nb dan Al digunakan dalam kombinasi, Nb minimum menjadi 0.010% dan acid soluble Al minimum menjadi 0.010%, atau Al total minimum 0.015%. Jika V dan Al digunakan dalam kombinasi, V minimum menjadi 0.030% dan acid soluble Al minimum menjadi 0.010%, atau Al total minimum 0.015% ¦ E. Nilai Carbon Equivalent untuk TMCP ¦ F. Impact dipersyaratkan untuk Grade A dengan thickness diatas 50 mm. Nilai minimum Impact pada temperature 0 derajat celcius yaitu Longitudinal ( 34 J) dan Transversal (24J) ¦ G. Untuk Plate dengan through thickness (Z-Test) Kandungan Sulfur maksimal 0.008%
A. B. S. (2023) | EH40 | 8 - 60 | >32 < 70 | 32 | 70 | S. B. Q (HS) | N | RULES FOR MATERIALS AND WELDING PART 2 | 390 | - | 510 | - | 650 | - | - | - | - | - | - | - | 20 | - | - | - | - | - | - | 31 | - | - | - | - | - | - | - | - | - | - | 46 | - | - | - | - | 0.18 | 0.10B | 0.5 | 0.9 | 1.6 | 0.035 | 0.035 | - | 0.02 | - | 0.35A | - | 0.20A | - | 0.40A | 0.08A | 0.015D | - | 0.02D | 0.05 | 0.05D | 0.1 | - | - | - | - | - | - | - | - | - | A. Persentase Cu, Cr, Ni, dan Mo dicantumkan ≤ 0.02% jika kandungannya tidak lebih dari 0.02% ¦ B. Jika kandungan soluble Al tidak kurang dari 0.015%, persentase minimum silikon tidak berlaku ¦ C. Untuk ketebalan < 12.5 mm kandungan minimum Mn bisa dikurangi sampai 0.70% ¦ D. Jika Nb dan Al digunakan dalam kombinasi, Nb minimum menjadi 0.010% dan acid soluble Al minimum menjadi 0.010%, atau Al total minimum 0.015%. Jika V dan Al digunakan dalam kombinasi, V minimum menjadi 0.030% dan acid soluble Al minimum menjadi 0.010%, atau Al total minimum 0.015% ¦ E. Nilai Carbon Equivalent untuk TMCP ¦ F. Impact dipersyaratkan untuk Grade A dengan thickness diatas 50 mm. Nilai minimum Impact pada temperature 0 derajat celcius yaitu Longitudinal ( 34 J) dan Transversal (24J) ¦ G. Untuk Plate dengan through thickness (Z-Test) Kandungan Sulfur maksimal 0.008%
BKI (2022) | A | -70 | -70 | 0 | 99999 | S. B. Q (MS) | AR | RULES FOR MATERIALS AND WELDING PART 2 | 235 | - | 400 | - | 520 | - | - | - | - | - | - | - | 22 | - | - | - | - | - | - | 31 | - | - | - | See note G | - | - | - | - | - | - | 46 | - | - | - | - | 0.21 | - | - | 2.5 x C | - | 0.035 | 0.035 | - | - | - | See noteA | - | 0.20A | - | 0.40A | 0.08A | - | - | - | - | - | - | - | - | - | - | - | - | 0.4 | - | C + Mn/6 = 0.40 max | A. Persentase Cu : 0.30% , Ni : 0.40%, Cr : 0.20% Mo : 0.08 % dalam Ladle Analyses ¦ B. Jika Impact test dipersyaratkan maka kandungan minimum Mn menjadi 0.60% ¦ C. Nilai Minimum Al (Acid Soluble ) untuk tebal > 25 mm ¦ D. Untuk ketebalan < 12.5 mm kandungan minimum Mn bisa dikurangi sampai 0.70% ¦ E. Total kandungan Alumunium mungkin bisa kurang dari 0.020% ¦ F. Nilai Carbon Equivalent untuk TMCP ¦ G. Impact dipersyaratkan untuk Grade A dengan thickness diatas 50 mm. Nilai minimum Impact pada temperature 0 derajat celcius yaitu Longitudinal ( 34 J) dan Transversal (24J) ¦ F. Untuk Plate dengan through thickness (Z-Test) Kandungan Sulfur maksimal 0.008%
BKI (2022) | B | -70 | -70 | 0 | 99999 | S. B. Q (MS) | AR / CR/N/TMCP | RULES FOR MATERIALS AND WELDING PART 2 | 235 | - | 400 | - | 520 | - | - | - | - | - | - | - | 22 | - | - | 24 | - | - | - | - | - | - | - | 34 | - | - | - | - | - | - | - | - | - | - | - | 0.21 | - | - | 0.8B | - | 0.035 | 0.035 | - | - | - | See noteA | - | 0.20A | - | 0.40A | 0.08A | - | - | - | - | - | - | - | - | - | - | - | - | 0.4 | - | C + Mn/6 = 0.40 max | A. Persentase Cu : 0.30% , Ni : 0.40%, Cr : 0.20% Mo : 0.08 % dalam Ladle Analyses ¦ B. Jika Impact test dipersyaratkan maka kandungan minimum Mn menjadi 0.60% ¦ C. Nilai Minimum Al (Acid Soluble ) untuk tebal > 25 mm ¦ D. Untuk ketebalan < 12.5 mm kandungan minimum Mn bisa dikurangi sampai 0.70% ¦ E. Total kandungan Alumunium mungkin bisa kurang dari 0.020% ¦ F. Nilai Carbon Equivalent untuk TMCP ¦ G. Impact dipersyaratkan untuk Grade A dengan thickness diatas 50 mm. Nilai minimum Impact pada temperature 0 derajat celcius yaitu Longitudinal ( 34 J) dan Transversal (24J) ¦ F. Untuk Plate dengan through thickness (Z-Test) Kandungan Sulfur maksimal 0.008%
BKI (2022) | D | -70 | -30 | 0 | 99999 | S. B. Q (MS) | AR / CR/N/TMCP | RULES FOR MATERIALS AND WELDING PART 2 | 235 | - | 400 | - | 520 | - | - | - | - | - | - | - | 22 | - | - | - | - | 24 | - | - | - | - | - | - | - | - | - | 34 | - | - | - | - | - | - | - | 0.21 | - | - | 0.6 | - | 0.035 | 0.035 | - | - | - | See noteA | - | 0.20A | - | 0.40A | 0.08A | 0.015C | - | - | - | - | - | - | - | - | - | - | - | 0.4 | - | C + Mn/6 = 0.40 max | A. Persentase Cu : 0.30% , Ni : 0.40%, Cr : 0.20% Mo : 0.08 % dalam Ladle Analyses ¦ B. Jika Impact test dipersyaratkan maka kandungan minimum Mn menjadi 0.60% ¦ C. Nilai Minimum Al (Acid Soluble ) untuk tebal > 25 mm ¦ D. Untuk ketebalan < 12.5 mm kandungan minimum Mn bisa dikurangi sampai 0.70% ¦ E. Total kandungan Alumunium mungkin bisa kurang dari 0.020% ¦ F. Nilai Carbon Equivalent untuk TMCP ¦ G. Impact dipersyaratkan untuk Grade A dengan thickness diatas 50 mm. Nilai minimum Impact pada temperature 0 derajat celcius yaitu Longitudinal ( 34 J) dan Transversal (24J) ¦ F. Untuk Plate dengan through thickness (Z-Test) Kandungan Sulfur maksimal 0.008%
BKI (2022) | E | -70 | -30 | 0 | 99999 | S. B. Q (MS) | N/TMCP | RULES FOR MATERIALS AND WELDING PART 2 | 235 | - | 400 | - | 520 | - | - | - | - | - | - | - | 22 | - | - | - | - | - | - | 24 | - | - | - | - | - | - | - | - | - | - | 34 | - | - | - | - | 0.18 | - | - | 0.7 | - | 0.035 | 0.035 | - | - | - | See noteA | - | 0.20A | - | 0.40A | 0.08A | 0.015C | - | - | - | - | - | - | - | - | - | - | - | 0.4 | - | C + Mn/6 = 0.40 max | A. Persentase Cu : 0.30% , Ni : 0.40%, Cr : 0.20% Mo : 0.08 % dalam Ladle Analyses ¦ B. Jika Impact test dipersyaratkan maka kandungan minimum Mn menjadi 0.60% ¦ C. Nilai Minimum Al (Acid Soluble ) untuk tebal > 25 mm ¦ D. Untuk ketebalan < 12.5 mm kandungan minimum Mn bisa dikurangi sampai 0.70% ¦ E. Total kandungan Alumunium mungkin bisa kurang dari 0.020% ¦ F. Nilai Carbon Equivalent untuk TMCP ¦ G. Impact dipersyaratkan untuk Grade A dengan thickness diatas 50 mm. Nilai minimum Impact pada temperature 0 derajat celcius yaitu Longitudinal ( 34 J) dan Transversal (24J) ¦ F. Untuk Plate dengan through thickness (Z-Test) Kandungan Sulfur maksimal 0.008%
BKI (2022) | AH32 | 70 | < 50 | 0 | 50 | S. B. Q (HS) | TMCP/CR/N | RULES FOR MATERIALS AND WELDING PART 2 | 315 | - | 440 | - | 570 | - | - | - | - | - | - | - | 22 | - | - | 22 | - | - | - | - | - | - | - | 31 | - | - | - | - | - | - | - | - | - | - | - | 0.18 | - | - | 0.90D | 1.6 | 0.035 | 0.035 | - | 0.02 | - | 0.35 | - | 0.2 | - | 0.4 | 0.08 | 0.015E | - | 0.02 | 0.05 | 0.05 | 0.1 | - | - | - | - | - | - | 0.36F | - | - | A. Persentase Cu : 0.30% , Ni : 0.40%, Cr : 0.20% Mo : 0.08 % dalam Ladle Analyses ¦ B. Jika Impact test dipersyaratkan maka kandungan minimum Mn menjadi 0.60% ¦ C. Nilai Minimum Al (Acid Soluble ) untuk tebal > 25 mm ¦ D. Untuk ketebalan < 12.5 mm kandungan minimum Mn bisa dikurangi sampai 0.70% ¦ E. Total kandungan Alumunium mungkin bisa kurang dari 0.020% ¦ F. Nilai Carbon Equivalent untuk TMCP ¦ G. Impact dipersyaratkan untuk Grade A dengan thickness diatas 50 mm. Nilai minimum Impact pada temperature 0 derajat celcius yaitu Longitudinal ( 34 J) dan Transversal (24J) ¦ F. Untuk Plate dengan through thickness (Z-Test) Kandungan Sulfur maksimal 0.008%
BKI (2022) | AH32 | 8 - 60 | > 50 < 70 | 50 | 70 | S. B. Q (HS) | CR/N | RULES FOR MATERIALS AND WELDING PART 2 | 315 | - | 440 | - | 570 | - | - | - | - | - | - | - | 22 | - | - | 26 | - | - | - | - | - | - | - | 38 | - | - | - | - | - | - | - | - | - | - | - | 0.18 | - | - | 0.90D | 1.6 | 0.035 | 0.035 | - | 0.02 | - | 0.35 | - | 0.2 | - | 0.4 | 0.08 | 0.015E | - | 0.02 | 0.05 | 0.05 | 0.1 | - | - | - | - | - | - | - | - | - | A. Persentase Cu : 0.30% , Ni : 0.40%, Cr : 0.20% Mo : 0.08 % dalam Ladle Analyses ¦ B. Jika Impact test dipersyaratkan maka kandungan minimum Mn menjadi 0.60% ¦ C. Nilai Minimum Al (Acid Soluble ) untuk tebal > 25 mm ¦ D. Untuk ketebalan < 12.5 mm kandungan minimum Mn bisa dikurangi sampai 0.70% ¦ E. Total kandungan Alumunium mungkin bisa kurang dari 0.020% ¦ F. Nilai Carbon Equivalent untuk TMCP ¦ G. Impact dipersyaratkan untuk Grade A dengan thickness diatas 50 mm. Nilai minimum Impact pada temperature 0 derajat celcius yaitu Longitudinal ( 34 J) dan Transversal (24J) ¦ F. Untuk Plate dengan through thickness (Z-Test) Kandungan Sulfur maksimal 0.008%
BKI (2022) | DH32 | -70 | < 50 | 0 | 50 | S. B. Q (HS) | TMCP / CR / N | RULES FOR MATERIALS AND WELDING PART 2 | 315 | - | 440 | - | 570 | - | - | - | - | - | - | - | 22 | - | - | - | - | 22 | - | - | - | - | - | - | - | - | - | 31 | - | - | - | - | - | - | - | 0.18 | - | - | 0.90D | 1.6 | 0.035 | 0.035 | - | 0.02 | - | 0.35 | - | 0.2 | - | 0.4 | 0.08 | 0.015E | - | 0.02 | 0.05 | 0.05 | 0.1 | - | - | - | - | - | - | 0.36F | - | - | A. Persentase Cu : 0.30% , Ni : 0.40%, Cr : 0.20% Mo : 0.08 % dalam Ladle Analyses ¦ B. Jika Impact test dipersyaratkan maka kandungan minimum Mn menjadi 0.60% ¦ C. Nilai Minimum Al (Acid Soluble ) untuk tebal > 25 mm ¦ D. Untuk ketebalan < 12.5 mm kandungan minimum Mn bisa dikurangi sampai 0.70% ¦ E. Total kandungan Alumunium mungkin bisa kurang dari 0.020% ¦ F. Nilai Carbon Equivalent untuk TMCP ¦ G. Impact dipersyaratkan untuk Grade A dengan thickness diatas 50 mm. Nilai minimum Impact pada temperature 0 derajat celcius yaitu Longitudinal ( 34 J) dan Transversal (24J) ¦ F. Untuk Plate dengan through thickness (Z-Test) Kandungan Sulfur maksimal 0.008%
BKI (2022) | DH36 | 8 - 60 | > 50 < 70 | 50 | 70 | S. B. Q (HS) | CR/N | RULES FOR MATERIALS AND WELDING PART 2 | 315 | - | 440 | - | 570 | - | - | - | - | - | - | - | 22 | - | - | - | - | 26 | - | - | - | - | - | - | - | - | - | 38 | - | - | - | - | - | - | - | 0.18 | - | - | 0.90D | 1.6 | 0.035 | 0.035 | - | 0.02 | - | 0.35 | - | 0.2 | - | 0.4 | 0.08 | 0.015E | - | 0.02 | 0.05 | 0.05 | 0.1 | - | - | - | - | - | - | - | - | - | A. Persentase Cu : 0.30% , Ni : 0.40%, Cr : 0.20% Mo : 0.08 % dalam Ladle Analyses ¦ B. Jika Impact test dipersyaratkan maka kandungan minimum Mn menjadi 0.60% ¦ C. Nilai Minimum Al (Acid Soluble ) untuk tebal > 25 mm ¦ D. Untuk ketebalan < 12.5 mm kandungan minimum Mn bisa dikurangi sampai 0.70% ¦ E. Total kandungan Alumunium mungkin bisa kurang dari 0.020% ¦ F. Nilai Carbon Equivalent untuk TMCP ¦ G. Impact dipersyaratkan untuk Grade A dengan thickness diatas 50 mm. Nilai minimum Impact pada temperature 0 derajat celcius yaitu Longitudinal ( 34 J) dan Transversal (24J) ¦ F. Untuk Plate dengan through thickness (Z-Test) Kandungan Sulfur maksimal 0.008%
BKI (2022) | EH32 | -70 | < 50 | 0 | 50 | S. B. Q (HS) | TMCP / N | RULES FOR MATERIALS AND WELDING PART 2 | 315 | - | 440 | - | 570 | - | - | - | - | - | - | - | 22 | - | - | - | - | - | - | 22 | - | - | - | - | - | - | - | - | - | - | 31 | - | - | - | - | 0.18 | - | - | 0.90D | 1.6 | 0.035 | 0.035 | - | 0.02 | - | 0.35 | - | 0.2 | - | 0.4 | 0.08 | 0.015E | - | 0.02 | 0.05 | 0.05 | 0.1 | - | - | - | - | - | - | 0.36F | - | - | A. Persentase Cu : 0.30% , Ni : 0.40%, Cr : 0.20% Mo : 0.08 % dalam Ladle Analyses ¦ B. Jika Impact test dipersyaratkan maka kandungan minimum Mn menjadi 0.60% ¦ C. Nilai Minimum Al (Acid Soluble ) untuk tebal > 25 mm ¦ D. Untuk ketebalan < 12.5 mm kandungan minimum Mn bisa dikurangi sampai 0.70% ¦ E. Total kandungan Alumunium mungkin bisa kurang dari 0.020% ¦ F. Nilai Carbon Equivalent untuk TMCP ¦ G. Impact dipersyaratkan untuk Grade A dengan thickness diatas 50 mm. Nilai minimum Impact pada temperature 0 derajat celcius yaitu Longitudinal ( 34 J) dan Transversal (24J) ¦ F. Untuk Plate dengan through thickness (Z-Test) Kandungan Sulfur maksimal 0.008%
BKI (2022) | EH36 | 8 - 60 | > 50 < 70 | 50 | 70 | S. B. Q (HS) | N | RULES FOR MATERIALS AND WELDING PART 2 | 315 | - | 440 | - | 570 | - | - | - | - | - | - | - | 22 | - | - | - | - | - | - | 26 | - | - | - | - | - | - | - | - | - | - | 38 | - | - | - | - | 0.18 | - | - | 0.90D | 1.6 | 0.035 | 0.035 | - | 0.02 | - | 0.35 | - | 0.2 | - | 0.4 | 0.08 | 0.015E | - | 0.02 | 0.05 | 0.05 | 0.1 | - | - | - | - | - | - | - | - | - | A. Persentase Cu : 0.30% , Ni : 0.40%, Cr : 0.20% Mo : 0.08 % dalam Ladle Analyses ¦ B. Jika Impact test dipersyaratkan maka kandungan minimum Mn menjadi 0.60% ¦ C. Nilai Minimum Al (Acid Soluble ) untuk tebal > 25 mm ¦ D. Untuk ketebalan < 12.5 mm kandungan minimum Mn bisa dikurangi sampai 0.70% ¦ E. Total kandungan Alumunium mungkin bisa kurang dari 0.020% ¦ F. Nilai Carbon Equivalent untuk TMCP ¦ G. Impact dipersyaratkan untuk Grade A dengan thickness diatas 50 mm. Nilai minimum Impact pada temperature 0 derajat celcius yaitu Longitudinal ( 34 J) dan Transversal (24J) ¦ F. Untuk Plate dengan through thickness (Z-Test) Kandungan Sulfur maksimal 0.008%
BKI (2022) | AH36 | -70 | < 50 | 0 | 50 | S. B. Q (HS) | TMCP / CR / N | RULES FOR MATERIALS AND WELDING PART 2 | 355 | - | 490 | - | 630 | - | - | - | - | - | - | - | 21 | - | - | 24 | - | - | - | - | - | - | - | 34 | - | - | - | - | - | - | - | - | - | - | - | 0.18 | - | - | 0.90D | 1.6 | 0.035 | 0.035 | - | 0.02 | - | 0.35 | - | 0.2 | - | 0.4 | 0.08 | 0.015E | - | 0.02 | 0.05 | 0.05 | 0.1 | - | - | - | - | - | - | 0.38F | - | - | A. Persentase Cu : 0.30% , Ni : 0.40%, Cr : 0.20% Mo : 0.08 % dalam Ladle Analyses ¦ B. Jika Impact test dipersyaratkan maka kandungan minimum Mn menjadi 0.60% ¦ C. Nilai Minimum Al (Acid Soluble ) untuk tebal > 25 mm ¦ D. Untuk ketebalan < 12.5 mm kandungan minimum Mn bisa dikurangi sampai 0.70% ¦ E. Total kandungan Alumunium mungkin bisa kurang dari 0.020% ¦ F. Nilai Carbon Equivalent untuk TMCP ¦ G. Impact dipersyaratkan untuk Grade A dengan thickness diatas 50 mm. Nilai minimum Impact pada temperature 0 derajat celcius yaitu Longitudinal ( 34 J) dan Transversal (24J) ¦ F. Untuk Plate dengan through thickness (Z-Test) Kandungan Sulfur maksimal 0.008%
BKI (2022) | AH36 | 8 - 60 | > 50 < 70 | 50 | 70 | S. B. Q (HS) | CR/N | RULES FOR MATERIALS AND WELDING PART 2 | 355 | - | 490 | - | 630 | - | - | - | - | - | - | - | 21 | - | - | 27 | - | - | - | - | - | - | - | 41 | - | - | - | - | - | - | - | - | - | - | - | 0.18 | - | - | 0.90D | 1.6 | 0.035 | 0.035 | - | 0.02 | - | 0.35 | - | 0.2 | - | 0.4 | 0.08 | 0.015E | - | 0.02 | 0.05 | 0.05 | 0.1 | - | - | - | - | - | - | - | - | - | A. Persentase Cu : 0.30% , Ni : 0.40%, Cr : 0.20% Mo : 0.08 % dalam Ladle Analyses ¦ B. Jika Impact test dipersyaratkan maka kandungan minimum Mn menjadi 0.60% ¦ C. Nilai Minimum Al (Acid Soluble ) untuk tebal > 25 mm ¦ D. Untuk ketebalan < 12.5 mm kandungan minimum Mn bisa dikurangi sampai 0.70% ¦ E. Total kandungan Alumunium mungkin bisa kurang dari 0.020% ¦ F. Nilai Carbon Equivalent untuk TMCP ¦ G. Impact dipersyaratkan untuk Grade A dengan thickness diatas 50 mm. Nilai minimum Impact pada temperature 0 derajat celcius yaitu Longitudinal ( 34 J) dan Transversal (24J) ¦ F. Untuk Plate dengan through thickness (Z-Test) Kandungan Sulfur maksimal 0.008%
BKI (2022) | DH36 | -70 | < 50 | 0 | 50 | S. B. Q (HS) | TMCP / CR / N | RULES FOR MATERIALS AND WELDING PART 2 | 355 | - | 490 | - | 630 | - | - | - | - | - | - | - | 21 | - | - | - | - | 24 | - | - | - | - | - | - | - | - | - | 34 | - | - | - | - | - | - | - | 0.18 | - | - | 0.90D | 1.6 | 0.035 | 0.035 | - | 0.02 | - | 0.35 | - | 0.2 | - | 0.4 | 0.08 | 0.015E | - | 0.02 | 0.05 | 0.05 | 0.1 | - | - | - | - | - | - | 0.38F | - | - | A. Persentase Cu : 0.30% , Ni : 0.40%, Cr : 0.20% Mo : 0.08 % dalam Ladle Analyses ¦ B. Jika Impact test dipersyaratkan maka kandungan minimum Mn menjadi 0.60% ¦ C. Nilai Minimum Al (Acid Soluble ) untuk tebal > 25 mm ¦ D. Untuk ketebalan < 12.5 mm kandungan minimum Mn bisa dikurangi sampai 0.70% ¦ E. Total kandungan Alumunium mungkin bisa kurang dari 0.020% ¦ F. Nilai Carbon Equivalent untuk TMCP ¦ G. Impact dipersyaratkan untuk Grade A dengan thickness diatas 50 mm. Nilai minimum Impact pada temperature 0 derajat celcius yaitu Longitudinal ( 34 J) dan Transversal (24J) ¦ F. Untuk Plate dengan through thickness (Z-Test) Kandungan Sulfur maksimal 0.008%
BKI (2022) | DH36 | 8 - 60 | > 50 < 70 | 50 | 70 | S. B. Q (HS) | CR/N | RULES FOR MATERIALS AND WELDING PART 2 | 355 | - | 490 | - | 630 | - | - | - | - | - | - | - | 21 | - | - | - | - | 27 | - | - | - | - | - | - | - | - | - | 41 | - | - | - | - | - | - | - | 0.18 | - | - | 0.90D | 1.6 | 0.035 | 0.035 | - | 0.02 | - | 0.35 | - | 0.2 | - | 0.4 | 0.08 | 0.015E | - | 0.02 | 0.05 | 0.05 | 0.1 | - | - | - | - | - | - | - | - | - | A. Persentase Cu : 0.30% , Ni : 0.40%, Cr : 0.20% Mo : 0.08 % dalam Ladle Analyses ¦ B. Jika Impact test dipersyaratkan maka kandungan minimum Mn menjadi 0.60% ¦ C. Nilai Minimum Al (Acid Soluble ) untuk tebal > 25 mm ¦ D. Untuk ketebalan < 12.5 mm kandungan minimum Mn bisa dikurangi sampai 0.70% ¦ E. Total kandungan Alumunium mungkin bisa kurang dari 0.020% ¦ F. Nilai Carbon Equivalent untuk TMCP ¦ G. Impact dipersyaratkan untuk Grade A dengan thickness diatas 50 mm. Nilai minimum Impact pada temperature 0 derajat celcius yaitu Longitudinal ( 34 J) dan Transversal (24J) ¦ F. Untuk Plate dengan through thickness (Z-Test) Kandungan Sulfur maksimal 0.008%
BKI (2022) | EH36 | -70 | < 50 | 0 | 50 | S. B. Q (HS) | TMCP / N | RULES FOR MATERIALS AND WELDING PART 2 | 355 | - | 490 | - | 630 | - | - | - | - | - | - | - | 21 | - | - | - | - | - | - | 24 | - | - | - | - | - | - | - | - | - | - | 34 | - | - | - | - | 0.18 | - | - | 0.90D | 1.6 | 0.035 | 0.035 | - | 0.02 | - | 0.35 | - | 0.2 | - | 0.4 | 0.08 | 0.015E | - | 0.02 | 0.05 | 0.05 | 0.1 | - | - | - | - | - | - | 0.38F | - | - | A. Persentase Cu : 0.30% , Ni : 0.40%, Cr : 0.20% Mo : 0.08 % dalam Ladle Analyses ¦ B. Jika Impact test dipersyaratkan maka kandungan minimum Mn menjadi 0.60% ¦ C. Nilai Minimum Al (Acid Soluble ) untuk tebal > 25 mm ¦ D. Untuk ketebalan < 12.5 mm kandungan minimum Mn bisa dikurangi sampai 0.70% ¦ E. Total kandungan Alumunium mungkin bisa kurang dari 0.020% ¦ F. Nilai Carbon Equivalent untuk TMCP ¦ G. Impact dipersyaratkan untuk Grade A dengan thickness diatas 50 mm. Nilai minimum Impact pada temperature 0 derajat celcius yaitu Longitudinal ( 34 J) dan Transversal (24J) ¦ F. Untuk Plate dengan through thickness (Z-Test) Kandungan Sulfur maksimal 0.008%
BKI (2022) | EH36 | 8 - 60 | > 50 < 70 | 50 | 70 | S. B. Q (HS) | N | RULES FOR MATERIALS AND WELDING PART 2 | 355 | - | 490 | - | 630 | - | - | - | - | - | - | - | 21 | - | - | - | - | - | - | 27 | - | - | - | - | - | - | - | - | - | - | 41 | - | - | - | - | 0.18 | - | - | 0.90D | 1.6 | 0.035 | 0.035 | - | 0.02 | - | 0.35 | - | 0.2 | - | 0.4 | 0.08 | 0.015E | - | 0.02 | 0.05 | 0.05 | 0.1 | - | - | - | - | - | - | - | - | - | A. Persentase Cu : 0.30% , Ni : 0.40%, Cr : 0.20% Mo : 0.08 % dalam Ladle Analyses ¦ B. Jika Impact test dipersyaratkan maka kandungan minimum Mn menjadi 0.60% ¦ C. Nilai Minimum Al (Acid Soluble ) untuk tebal > 25 mm ¦ D. Untuk ketebalan < 12.5 mm kandungan minimum Mn bisa dikurangi sampai 0.70% ¦ E. Total kandungan Alumunium mungkin bisa kurang dari 0.020% ¦ F. Nilai Carbon Equivalent untuk TMCP ¦ G. Impact dipersyaratkan untuk Grade A dengan thickness diatas 50 mm. Nilai minimum Impact pada temperature 0 derajat celcius yaitu Longitudinal ( 34 J) dan Transversal (24J) ¦ F. Untuk Plate dengan through thickness (Z-Test) Kandungan Sulfur maksimal 0.008%
BKI (2022) | AH40 | -70 | < 32 | 0 | 32 | S. B. Q (HS) | TMCP/N | RULES FOR MATERIALS AND WELDING PART 2 | 390 | - | 510 | - | 660 | - | - | - | - | - | - | - | 20 | - | - | 26 | - | - | - | - | - | - | - | 39 | - | - | - | - | - | - | - | - | - | - | - | 0.18 | - | - | 0.90D | 1.6 | 0.035 | 0.035 | - | 0.02 | - | 0.35 | - | 0.2 | - | 0.4 | 0.08 | 0.015E | - | 0.02 | 0.05 | 0.05 | 0.1 | - | - | - | - | - | - | 0.40F | - | - | A. Persentase Cu : 0.30% , Ni : 0.40%, Cr : 0.20% Mo : 0.08 % dalam Ladle Analyses ¦ B. Jika Impact test dipersyaratkan maka kandungan minimum Mn menjadi 0.60% ¦ C. Nilai Minimum Al (Acid Soluble ) untuk tebal > 25 mm ¦ D. Untuk ketebalan < 12.5 mm kandungan minimum Mn bisa dikurangi sampai 0.70% ¦ E. Total kandungan Alumunium mungkin bisa kurang dari 0.020% ¦ F. Nilai Carbon Equivalent untuk TMCP ¦ G. Impact dipersyaratkan untuk Grade A dengan thickness diatas 50 mm. Nilai minimum Impact pada temperature 0 derajat celcius yaitu Longitudinal ( 34 J) dan Transversal (24J) ¦ F. Untuk Plate dengan through thickness (Z-Test) Kandungan Sulfur maksimal 0.008%
BKI (2022) | EH36 | 8 - 60 | >32 < 70 | 32 | 70 | S. B. Q (HS) | CR/N | RULES FOR MATERIALS AND WELDING PART 2 | 390 | - | 510 | - | 660 | - | - | - | - | - | - | - | 20 | - | - | 31 | - | - | - | - | - | - | - | 46 | - | - | - | - | - | - | - | - | - | - | - | 0.18 | - | - | 0.90D | 1.6 | 0.035 | 0.035 | - | 0.02 | - | 0.35 | - | 0.2 | - | 0.4 | 0.08 | 0.015E | - | 0.02 | 0.05 | 0.05 | 0.1 | - | - | - | - | - | - | - | - | - | A. Persentase Cu : 0.30% , Ni : 0.40%, Cr : 0.20% Mo : 0.08 % dalam Ladle Analyses ¦ B. Jika Impact test dipersyaratkan maka kandungan minimum Mn menjadi 0.60% ¦ C. Nilai Minimum Al (Acid Soluble ) untuk tebal > 25 mm ¦ D. Untuk ketebalan < 12.5 mm kandungan minimum Mn bisa dikurangi sampai 0.70% ¦ E. Total kandungan Alumunium mungkin bisa kurang dari 0.020% ¦ F. Nilai Carbon Equivalent untuk TMCP ¦ G. Impact dipersyaratkan untuk Grade A dengan thickness diatas 50 mm. Nilai minimum Impact pada temperature 0 derajat celcius yaitu Longitudinal ( 34 J) dan Transversal (24J) ¦ F. Untuk Plate dengan through thickness (Z-Test) Kandungan Sulfur maksimal 0.008%
BKI (2022) | DH40 | -70 | < 32 | 0 | 32 | S. B. Q (HS) | TMCP/N | RULES FOR MATERIALS AND WELDING PART 2 | 390 | - | 510 | - | 660 | - | - | - | - | - | - | - | 20 | - | - | - | - | 26 | - | - | - | - | - | - | - | - | - | 39 | - | - | - | - | - | - | - | 0.18 | - | - | 0.90D | 1.6 | 0.035 | 0.035 | - | 0.02 | - | 0.35 | - | 0.2 | - | 0.4 | 0.08 | 0.015E | - | 0.02 | 0.05 | 0.05 | 0.1 | - | - | - | - | - | - | 0.40F | - | - | A. Persentase Cu : 0.30% , Ni : 0.40%, Cr : 0.20% Mo : 0.08 % dalam Ladle Analyses ¦ B. Jika Impact test dipersyaratkan maka kandungan minimum Mn menjadi 0.60% ¦ C. Nilai Minimum Al (Acid Soluble ) untuk tebal > 25 mm ¦ D. Untuk ketebalan < 12.5 mm kandungan minimum Mn bisa dikurangi sampai 0.70% ¦ E. Total kandungan Alumunium mungkin bisa kurang dari 0.020% ¦ F. Nilai Carbon Equivalent untuk TMCP ¦ G. Impact dipersyaratkan untuk Grade A dengan thickness diatas 50 mm. Nilai minimum Impact pada temperature 0 derajat celcius yaitu Longitudinal ( 34 J) dan Transversal (24J) ¦ F. Untuk Plate dengan through thickness (Z-Test) Kandungan Sulfur maksimal 0.008%
BKI (2022) | EH36 | 8 - 60 | >32 < 70 | 32 | 70 | S. B. Q (HS) | CR/N | RULES FOR MATERIALS AND WELDING PART 2 | 390 | - | 510 | - | 660 | - | - | - | - | - | - | - | 20 | - | - | - | - | 31 | - | - | - | - | - | - | - | - | - | 46 | - | - | - | - | - | - | - | 0.18 | - | - | 0.90D | 1.6 | 0.035 | 0.035 | - | 0.02 | - | 0.35 | - | 0.2 | - | 0.4 | 0.08 | 0.015E | - | 0.02 | 0.05 | 0.05 | 0.1 | - | - | - | - | - | - | - | - | - | A. Persentase Cu : 0.30% , Ni : 0.40%, Cr : 0.20% Mo : 0.08 % dalam Ladle Analyses ¦ B. Jika Impact test dipersyaratkan maka kandungan minimum Mn menjadi 0.60% ¦ C. Nilai Minimum Al (Acid Soluble ) untuk tebal > 25 mm ¦ D. Untuk ketebalan < 12.5 mm kandungan minimum Mn bisa dikurangi sampai 0.70% ¦ E. Total kandungan Alumunium mungkin bisa kurang dari 0.020% ¦ F. Nilai Carbon Equivalent untuk TMCP ¦ G. Impact dipersyaratkan untuk Grade A dengan thickness diatas 50 mm. Nilai minimum Impact pada temperature 0 derajat celcius yaitu Longitudinal ( 34 J) dan Transversal (24J) ¦ F. Untuk Plate dengan through thickness (Z-Test) Kandungan Sulfur maksimal 0.008%
BKI (2022) | EH40 | -70 | < 32 | 0 | 32 | S. B. Q (HS) | TMCP/N | RULES FOR MATERIALS AND WELDING PART 2 | 390 | - | 510 | - | 660 | - | - | - | - | - | - | - | 20 | - | - | - | - | - | - | 26 | - | - | - | - | - | - | - | - | - | - | 39 | - | - | - | - | 0.18 | - | - | 0.90D | 1.6 | 0.035 | 0.035 | - | 0.02 | - | 0.35 | - | 0.2 | - | 0.4 | 0.08 | 0.015E | - | 0.02 | 0.05 | 0.05 | 0.1 | - | - | - | - | - | - | 0.40F | - | - | A. Persentase Cu : 0.30% , Ni : 0.40%, Cr : 0.20% Mo : 0.08 % dalam Ladle Analyses ¦ B. Jika Impact test dipersyaratkan maka kandungan minimum Mn menjadi 0.60% ¦ C. Nilai Minimum Al (Acid Soluble ) untuk tebal > 25 mm ¦ D. Untuk ketebalan < 12.5 mm kandungan minimum Mn bisa dikurangi sampai 0.70% ¦ E. Total kandungan Alumunium mungkin bisa kurang dari 0.020% ¦ F. Nilai Carbon Equivalent untuk TMCP ¦ G. Impact dipersyaratkan untuk Grade A dengan thickness diatas 50 mm. Nilai minimum Impact pada temperature 0 derajat celcius yaitu Longitudinal ( 34 J) dan Transversal (24J) ¦ F. Untuk Plate dengan through thickness (Z-Test) Kandungan Sulfur maksimal 0.008%
BKI (2022) | EH40 | 8 - 60 | >32 < 70 | 32 | 70 | S. B. Q (HS) | N | RULES FOR MATERIALS AND WELDING PART 2 | 390 | - | 510 | - | 660 | - | - | - | - | - | - | - | 20 | - | - | - | - | - | - | 31 | - | - | - | - | - | - | - | - | - | - | 46 | - | - | - | - | 0.18 | - | - | 0.90D | 1.6 | 0.035 | 0.035 | - | 0.02 | - | 0.35 | - | 0.2 | - | 0.4 | 0.08 | 0.015E | - | 0.02 | 0.05 | 0.05 | 0.1 | - | - | - | - | - | - | - | - | - | A. Persentase Cu : 0.30% , Ni : 0.40%, Cr : 0.20% Mo : 0.08 % dalam Ladle Analyses ¦ B. Jika Impact test dipersyaratkan maka kandungan minimum Mn menjadi 0.60% ¦ C. Nilai Minimum Al (Acid Soluble ) untuk tebal > 25 mm ¦ D. Untuk ketebalan < 12.5 mm kandungan minimum Mn bisa dikurangi sampai 0.70% ¦ E. Total kandungan Alumunium mungkin bisa kurang dari 0.020% ¦ F. Nilai Carbon Equivalent untuk TMCP ¦ G. Impact dipersyaratkan untuk Grade A dengan thickness diatas 50 mm. Nilai minimum Impact pada temperature 0 derajat celcius yaitu Longitudinal ( 34 J) dan Transversal (24J) ¦ F. Untuk Plate dengan through thickness (Z-Test) Kandungan Sulfur maksimal 0.008%
BV (2023) | A | -70 | -70 | 0 | 99999 | S. B. Q (MS) | AR | RULES FOR MATERIALS AND WELDING PART 2 | 235 | - | 400 | - | 520 | - | - | - | - | - | - | - | 22 | - | - | - | - | - | - | 31 | - | - | - | See note E | - | - | - | - | - | - | 46 | - | - | - | - | 0.21 | - | 0.5 | 2.5 x C | - | 0.035 | 0.035 | - | - | - | See noteA | - | 0.2 | - | 0.4 | 0.08 | - | - | - | - | - | - | - | - | - | - | - | - | 0.4 | - | C + Mn/6 = 0.40 max | A. Persentase Cu, Cr, Ni, dan Mo dicantumkan < 0.02% jika kandungannya tidak lebih dari 0.02% ¦ B. Jika kandungan soluble Al tidak kurang dari 0.015%, persentase minimum silikon tidak berlaku ¦ C. Untuk ketebalan < 12.5 mm kandungan minimum Mn bisa dikurangi sampai 0.70% ¦ D. Nilai Carbon Equivalent untuk TMCP ¦ E. Impact dipersyaratkan untuk Grade A dengan thickness diatas 50 mm. Nilai minimum Impact pada temperature 0 derajat celcius yaitu Longitudinal ( 34 J) dan Transversal (24J) ¦ F. Untuk Plate dengan through thickness (Z-Test) Kandungan Sulfur maksimal 0.008%
BV (2023) | B | -70 | -70 | 0 | 99999 | S. B. Q (MS) | AR | RULES FOR MATERIALS AND WELDING PART 2 | 235 | - | 400 | - | 520 | - | - | - | - | - | - | - | 22 | - | - | 24 | - | - | - | - | - | - | - | 34 | - | - | - | - | - | - | - | - | - | - | - | 0.21 | - | 0.35 | 0.8 | - | 0.035 | 0.035 | - | - | - | See noteA | - | 0.2 | - | 0.4 | 0.08 | - | - | - | - | - | - | - | - | - | - | - | - | 0.4 | - | C + Mn/6 = 0.40 max | A. Persentase Cu, Cr, Ni, dan Mo dicantumkan < 0.02% jika kandungannya tidak lebih dari 0.02% ¦ B. Jika kandungan soluble Al tidak kurang dari 0.015%, persentase minimum silikon tidak berlaku ¦ C. Untuk ketebalan < 12.5 mm kandungan minimum Mn bisa dikurangi sampai 0.70% ¦ D. Nilai Carbon Equivalent untuk TMCP ¦ E. Impact dipersyaratkan untuk Grade A dengan thickness diatas 50 mm. Nilai minimum Impact pada temperature 0 derajat celcius yaitu Longitudinal ( 34 J) dan Transversal (24J) ¦ F. Untuk Plate dengan through thickness (Z-Test) Kandungan Sulfur maksimal 0.008%
BV (2023) | D | -70 | -30 | 0 | 99999 | S. B. Q (MS) | AR | RULES FOR MATERIALS AND WELDING PART 2 | 235 | - | 400 | - | 520 | - | - | - | - | - | - | - | 22 | - | - | - | - | 24 | - | - | - | - | - | - | - | - | - | 34 | - | - | - | - | - | - | - | 0.21 | 0.10B | 0.35 | 0.6 | - | 0.035 | 0.035 | - | - | - | See noteA | - | 0.2 | - | 0.4 | 0.08 | - | - | - | - | - | - | - | - | - | - | - | - | 0.4 | - | C + Mn/6 = 0.40 max | A. Persentase Cu, Cr, Ni, dan Mo dicantumkan < 0.02% jika kandungannya tidak lebih dari 0.02% ¦ B. Jika kandungan soluble Al tidak kurang dari 0.015%, persentase minimum silikon tidak berlaku ¦ C. Untuk ketebalan < 12.5 mm kandungan minimum Mn bisa dikurangi sampai 0.70% ¦ D. Nilai Carbon Equivalent untuk TMCP ¦ E. Impact dipersyaratkan untuk Grade A dengan thickness diatas 50 mm. Nilai minimum Impact pada temperature 0 derajat celcius yaitu Longitudinal ( 34 J) dan Transversal (24J) ¦ F. Untuk Plate dengan through thickness (Z-Test) Kandungan Sulfur maksimal 0.008%
BV (2023) | E | -70 | -30 | 0 | 99999 | S. B. Q (MS) | N | RULES FOR MATERIALS AND WELDING PART 2 | 235 | - | 400 | - | 520 | - | - | - | - | - | - | - | 22 | - | - | - | - | - | - | 24 | - | - | - | - | - | - | - | - | - | - | 34 | - | - | - | - | 0.18 | 0.10B | 0.35 | 0.7 | - | 0.035 | 0.035 | - | - | - | See noteA | - | 0.2 | - | 0.4 | 0.08 | - | - | - | - | - | - | - | - | - | - | - | - | 0.4 | - | C + Mn/6 = 0.40 max | A. Persentase Cu, Cr, Ni, dan Mo dicantumkan < 0.02% jika kandungannya tidak lebih dari 0.02% ¦ B. Jika kandungan soluble Al tidak kurang dari 0.015%, persentase minimum silikon tidak berlaku ¦ C. Untuk ketebalan < 12.5 mm kandungan minimum Mn bisa dikurangi sampai 0.70% ¦ D. Nilai Carbon Equivalent untuk TMCP ¦ E. Impact dipersyaratkan untuk Grade A dengan thickness diatas 50 mm. Nilai minimum Impact pada temperature 0 derajat celcius yaitu Longitudinal ( 34 J) dan Transversal (24J) ¦ F. Untuk Plate dengan through thickness (Z-Test) Kandungan Sulfur maksimal 0.008%
BV (2023) | AH32 | 70 | < 50 | 0 | 50 | S. B. Q (HS) | TMCP | RULES FOR MATERIALS AND WELDING PART 2 | 315 | - | 440 | - | 570 | - | - | - | - | - | - | - | 22 | - | - | 22 | - | - | - | - | - | - | - | 31 | - | - | - | - | - | - | - | - | - | - | - | 0.18 | 0.10B | 0.5 | 0.90C | 1.6 | 0.035 | 0.035 | - | 0.02 | - | 0.35A | - | 0.20A | - | 0.40A | 0.08A | 0.015D | - | 0.02D | 0.05 | 0.05D | 0.1 | - | - | - | - | - | - | 0.36E | - | Nb + V + Ti = 0.12 max | A. Persentase Cu, Cr, Ni, dan Mo dicantumkan < 0.02% jika kandungannya tidak lebih dari 0.02% ¦ B. Jika kandungan soluble Al tidak kurang dari 0.015%, persentase minimum silikon tidak berlaku ¦ C. Untuk ketebalan < 12.5 mm kandungan minimum Mn bisa dikurangi sampai 0.70% ¦ D. Nilai Carbon Equivalent untuk TMCP ¦ E. Impact dipersyaratkan untuk Grade A dengan thickness diatas 50 mm. Nilai minimum Impact pada temperature 0 derajat celcius yaitu Longitudinal ( 34 J) dan Transversal (24J) ¦ F. Untuk Plate dengan through thickness (Z-Test) Kandungan Sulfur maksimal 0.008%
BV (2023) | AH32 | 8 - 60 | > 50 < 70 | 50 | 70 | S. B. Q (HS) | N | RULES FOR MATERIALS AND WELDING PART 2 | 315 | - | 440 | - | 570 | - | - | - | - | - | - | - | 22 | - | - | 26 | - | - | - | - | - | - | - | 38 | - | - | - | - | - | - | - | - | - | - | - | 0.18 | 0.10B | 0.5 | 0.90C | 1.6 | 0.035 | 0.035 | - | 0.02 | - | 0.35A | - | 0.20A | - | 0.40A | 0.08A | 0.015D | - | 0.02D | 0.05 | 0.05D | 0.1 | - | - | - | - | - | - | 0.38E | - | Nb + V + Ti = 0.12 max | A. Persentase Cu, Cr, Ni, dan Mo dicantumkan < 0.02% jika kandungannya tidak lebih dari 0.02% ¦ B. Jika kandungan soluble Al tidak kurang dari 0.015%, persentase minimum silikon tidak berlaku ¦ C. Untuk ketebalan < 12.5 mm kandungan minimum Mn bisa dikurangi sampai 0.70% ¦ D. Nilai Carbon Equivalent untuk TMCP ¦ E. Impact dipersyaratkan untuk Grade A dengan thickness diatas 50 mm. Nilai minimum Impact pada temperature 0 derajat celcius yaitu Longitudinal ( 34 J) dan Transversal (24J) ¦ F. Untuk Plate dengan through thickness (Z-Test) Kandungan Sulfur maksimal 0.008%
BV (2023) | DH32 | -70 | < 50 | 0 | 50 | S. B. Q (HS) | TMCP | RULES FOR MATERIALS AND WELDING PART 2 | 315 | - | 440 | - | 570 | - | - | - | - | - | - | - | 22 | - | - | - | - | 22 | - | - | - | - | - | - | - | - | - | 31 | - | - | - | - | - | - | - | 0.18 | 0.10B | 0.5 | 0.9 | 1.6 | 0.035 | 0.035 | - | 0.02 | - | 0.35A | - | 0.20A | - | 0.40A | 0.08A | 0.015D | - | 0.02D | 0.05 | 0.05D | 0.1 | - | - | - | - | - | - | 0.36E | - | Nb + V + Ti = 0.12 max | A. Persentase Cu, Cr, Ni, dan Mo dicantumkan < 0.02% jika kandungannya tidak lebih dari 0.02% ¦ B. Jika kandungan soluble Al tidak kurang dari 0.015%, persentase minimum silikon tidak berlaku ¦ C. Untuk ketebalan < 12.5 mm kandungan minimum Mn bisa dikurangi sampai 0.70% ¦ D. Nilai Carbon Equivalent untuk TMCP ¦ E. Impact dipersyaratkan untuk Grade A dengan thickness diatas 50 mm. Nilai minimum Impact pada temperature 0 derajat celcius yaitu Longitudinal ( 34 J) dan Transversal (24J) ¦ F. Untuk Plate dengan through thickness (Z-Test) Kandungan Sulfur maksimal 0.008%
BV (2023) | DH32 | 8 - 60 | > 50 < 70 | 50 | 70 | S. B. Q (HS) | N | RULES FOR MATERIALS AND WELDING PART 2 | 315 | - | 440 | - | 570 | - | - | - | - | - | - | - | 22 | - | - | - | - | 26 | - | - | - | - | - | - | - | - | - | 38 | - | - | - | - | - | - | - | 0.18 | 0.10B | 0.5 | 0.9 | 1.6 | 0.035 | 0.035 | - | 0.02 | - | 0.35A | - | 0.20A | - | 0.40A | 0.08A | 0.015D | - | 0.02D | 0.05 | 0.05D | 0.1 | - | - | - | - | - | - | 0.38E | - | Nb + V + Ti = 0.12 max | A. Persentase Cu, Cr, Ni, dan Mo dicantumkan < 0.02% jika kandungannya tidak lebih dari 0.02% ¦ B. Jika kandungan soluble Al tidak kurang dari 0.015%, persentase minimum silikon tidak berlaku ¦ C. Untuk ketebalan < 12.5 mm kandungan minimum Mn bisa dikurangi sampai 0.70% ¦ D. Nilai Carbon Equivalent untuk TMCP ¦ E. Impact dipersyaratkan untuk Grade A dengan thickness diatas 50 mm. Nilai minimum Impact pada temperature 0 derajat celcius yaitu Longitudinal ( 34 J) dan Transversal (24J) ¦ F. Untuk Plate dengan through thickness (Z-Test) Kandungan Sulfur maksimal 0.008%
BV (2023) | EH32 | -70 | < 50 | 0 | 50 | S. B. Q (HS) | TMCP | RULES FOR MATERIALS AND WELDING PART 2 | 315 | - | 440 | - | 570 | - | - | - | - | - | - | - | 22 | - | - | - | - | - | - | 22 | - | - | - | - | - | - | - | - | - | - | 31 | - | - | - | - | 0.18 | 0.10B | 0.5 | 0.9 | 1.6 | 0.035 | 0.035 | - | 0.02 | - | 0.35A | - | 0.20A | - | 0.40A | 0.08A | 0.015D | - | 0.02D | 0.05 | 0.05D | 0.1 | - | - | - | - | - | - | 0.36E | - | Nb + V + Ti = 0.12 max | A. Persentase Cu, Cr, Ni, dan Mo dicantumkan < 0.02% jika kandungannya tidak lebih dari 0.02% ¦ B. Jika kandungan soluble Al tidak kurang dari 0.015%, persentase minimum silikon tidak berlaku ¦ C. Untuk ketebalan < 12.5 mm kandungan minimum Mn bisa dikurangi sampai 0.70% ¦ D. Nilai Carbon Equivalent untuk TMCP ¦ E. Impact dipersyaratkan untuk Grade A dengan thickness diatas 50 mm. Nilai minimum Impact pada temperature 0 derajat celcius yaitu Longitudinal ( 34 J) dan Transversal (24J) ¦ F. Untuk Plate dengan through thickness (Z-Test) Kandungan Sulfur maksimal 0.008%
BV (2023) | EH32 | 8 - 60 | > 50 < 70 | 50 | 70 | S. B. Q (HS) | N | RULES FOR MATERIALS AND WELDING PART 2 | 315 | - | 440 | - | 570 | - | - | - | - | - | - | - | 22 | - | - | - | - | - | - | 26 | - | - | - | - | - | - | - | - | - | - | 38 | - | - | - | - | 0.18 | 0.10B | 0.5 | 0.9 | 1.6 | 0.035 | 0.035 | - | 0.02 | - | 0.35A | - | 0.20A | - | 0.40A | 0.08A | 0.015D | - | 0.02D | 0.05 | 0.05D | 0.1 | - | - | - | - | - | - | 0.38E | - | Nb + V + Ti = 0.12 max | A. Persentase Cu, Cr, Ni, dan Mo dicantumkan < 0.02% jika kandungannya tidak lebih dari 0.02% ¦ B. Jika kandungan soluble Al tidak kurang dari 0.015%, persentase minimum silikon tidak berlaku ¦ C. Untuk ketebalan < 12.5 mm kandungan minimum Mn bisa dikurangi sampai 0.70% ¦ D. Nilai Carbon Equivalent untuk TMCP ¦ E. Impact dipersyaratkan untuk Grade A dengan thickness diatas 50 mm. Nilai minimum Impact pada temperature 0 derajat celcius yaitu Longitudinal ( 34 J) dan Transversal (24J) ¦ F. Untuk Plate dengan through thickness (Z-Test) Kandungan Sulfur maksimal 0.008%
BV (2023) | AH36 | -70 | < 50 | 0 | 50 | S. B. Q (HS) | TMCP | RULES FOR MATERIALS AND WELDING PART 2 | 355 | - | 490 | - | 630 | - | - | - | - | - | - | - | 21 | - | - | 24 | - | - | - | - | - | - | - | 34 | - | - | - | - | - | - | - | - | - | - | - | 0.18 | 0.10B | 0.5 | 0.90C | 1.6 | 0.035 | 0.035 | - | 0.02 | - | 0.35A | - | 0.20A | - | 0.40A | 0.08A | 0.015D | - | 0.02D | 0.05 | 0.05D | 0.1 | - | - | - | - | - | - | 0.38E | - | Nb + V + Ti = 0.12 max | A. Persentase Cu, Cr, Ni, dan Mo dicantumkan < 0.02% jika kandungannya tidak lebih dari 0.02% ¦ B. Jika kandungan soluble Al tidak kurang dari 0.015%, persentase minimum silikon tidak berlaku ¦ C. Untuk ketebalan < 12.5 mm kandungan minimum Mn bisa dikurangi sampai 0.70% ¦ D. Nilai Carbon Equivalent untuk TMCP ¦ E. Impact dipersyaratkan untuk Grade A dengan thickness diatas 50 mm. Nilai minimum Impact pada temperature 0 derajat celcius yaitu Longitudinal ( 34 J) dan Transversal (24J) ¦ F. Untuk Plate dengan through thickness (Z-Test) Kandungan Sulfur maksimal 0.008%
BV (2023) | AH36 | 8 - 60 | > 50 < 70 | 50 | 70 | S. B. Q (HS) | N | RULES FOR MATERIALS AND WELDING PART 2 | 355 | - | 490 | - | 630 | - | - | - | - | - | - | - | 21 | - | - | 27 | - | - | - | - | - | - | - | 41 | - | - | - | - | - | - | - | - | - | - | - | 0.18 | 0.10B | 0.5 | 0.90C | 1.6 | 0.035 | 0.035 | - | 0.02 | - | 0.35A | - | 0.20A | - | 0.40A | 0.08A | 0.015D | - | 0.02D | 0.05 | 0.05D | 0.1 | - | - | - | - | - | - | 0.40E | - | Nb + V + Ti = 0.12 max | A. Persentase Cu, Cr, Ni, dan Mo dicantumkan < 0.02% jika kandungannya tidak lebih dari 0.02% ¦ B. Jika kandungan soluble Al tidak kurang dari 0.015%, persentase minimum silikon tidak berlaku ¦ C. Untuk ketebalan < 12.5 mm kandungan minimum Mn bisa dikurangi sampai 0.70% ¦ D. Nilai Carbon Equivalent untuk TMCP ¦ E. Impact dipersyaratkan untuk Grade A dengan thickness diatas 50 mm. Nilai minimum Impact pada temperature 0 derajat celcius yaitu Longitudinal ( 34 J) dan Transversal (24J) ¦ F. Untuk Plate dengan through thickness (Z-Test) Kandungan Sulfur maksimal 0.008%
BV (2023) | DH36 | -70 | < 50 | 0 | 50 | S. B. Q (HS) | TMCP | RULES FOR MATERIALS AND WELDING PART 2 | 355 | - | 490 | - | 630 | - | - | - | - | - | - | - | 21 | - | - | - | - | 24 | - | - | - | - | - | - | - | - | - | 34 | - | - | - | - | - | - | - | 0.18 | 0.10B | 0.5 | 0.9 | 1.6 | 0.035 | 0.035 | - | 0.02 | - | 0.35A | - | 0.20A | - | 0.40A | 0.08A | 0.015D | - | 0.02D | 0.05 | 0.05D | 0.1 | - | - | - | - | - | - | 0.38E | - | Nb + V + Ti = 0.12 max | A. Persentase Cu, Cr, Ni, dan Mo dicantumkan < 0.02% jika kandungannya tidak lebih dari 0.02% ¦ B. Jika kandungan soluble Al tidak kurang dari 0.015%, persentase minimum silikon tidak berlaku ¦ C. Untuk ketebalan < 12.5 mm kandungan minimum Mn bisa dikurangi sampai 0.70% ¦ D. Nilai Carbon Equivalent untuk TMCP ¦ E. Impact dipersyaratkan untuk Grade A dengan thickness diatas 50 mm. Nilai minimum Impact pada temperature 0 derajat celcius yaitu Longitudinal ( 34 J) dan Transversal (24J) ¦ F. Untuk Plate dengan through thickness (Z-Test) Kandungan Sulfur maksimal 0.008%
BV (2023) | DH36 | 8 - 60 | > 50 < 70 | 50 | 70 | S. B. Q (HS) | N | RULES FOR MATERIALS AND WELDING PART 2 | 355 | - | 490 | - | 630 | - | - | - | - | - | - | - | 21 | - | - | - | - | 27 | - | - | - | - | - | - | - | - | - | 41 | - | - | - | - | - | - | - | 0.18 | 0.10B | 0.5 | 0.9 | 1.6 | 0.035 | 0.035 | - | 0.02 | - | 0.35A | - | 0.20A | - | 0.40A | 0.08A | 0.015D | - | 0.02D | 0.05 | 0.05D | 0.1 | - | - | - | - | - | - | 0.40E | - | Nb + V + Ti = 0.12 max | A. Persentase Cu, Cr, Ni, dan Mo dicantumkan < 0.02% jika kandungannya tidak lebih dari 0.02% ¦ B. Jika kandungan soluble Al tidak kurang dari 0.015%, persentase minimum silikon tidak berlaku ¦ C. Untuk ketebalan < 12.5 mm kandungan minimum Mn bisa dikurangi sampai 0.70% ¦ D. Nilai Carbon Equivalent untuk TMCP ¦ E. Impact dipersyaratkan untuk Grade A dengan thickness diatas 50 mm. Nilai minimum Impact pada temperature 0 derajat celcius yaitu Longitudinal ( 34 J) dan Transversal (24J) ¦ F. Untuk Plate dengan through thickness (Z-Test) Kandungan Sulfur maksimal 0.008%
BV (2023) | EH36 | -70 | < 50 | 0 | 50 | S. B. Q (HS) | TMCP | RULES FOR MATERIALS AND WELDING PART 2 | 355 | - | 490 | - | 630 | - | - | - | - | - | - | - | 21 | - | - | - | - | - | - | 24 | - | - | - | - | - | - | - | - | - | - | 34 | - | - | - | - | 0.18 | 0.10B | 0.5 | 0.9 | 1.6 | 0.035 | 0.035 | - | 0.02 | - | 0.35A | - | 0.20A | - | 0.40A | 0.08A | 0.015D | - | 0.02D | 0.05 | 0.05D | 0.1 | - | - | - | - | - | - | 0.38E | - | Nb + V + Ti = 0.12 max | A. Persentase Cu, Cr, Ni, dan Mo dicantumkan < 0.02% jika kandungannya tidak lebih dari 0.02% ¦ B. Jika kandungan soluble Al tidak kurang dari 0.015%, persentase minimum silikon tidak berlaku ¦ C. Untuk ketebalan < 12.5 mm kandungan minimum Mn bisa dikurangi sampai 0.70% ¦ D. Nilai Carbon Equivalent untuk TMCP ¦ E. Impact dipersyaratkan untuk Grade A dengan thickness diatas 50 mm. Nilai minimum Impact pada temperature 0 derajat celcius yaitu Longitudinal ( 34 J) dan Transversal (24J) ¦ F. Untuk Plate dengan through thickness (Z-Test) Kandungan Sulfur maksimal 0.008%
BV (2023) | EH36 | 8 - 60 | > 50 < 70 | 50 | 70 | S. B. Q (HS) | N | RULES FOR MATERIALS AND WELDING PART 2 | 355 | - | 490 | - | 630 | - | - | - | - | - | - | - | 21 | - | - | - | - | - | - | 27 | - | - | - | - | - | - | - | - | - | - | 41 | - | - | - | - | 0.18 | 0.10B | 0.5 | 0.9 | 1.6 | 0.035 | 0.035 | - | 0.02 | - | 0.35A | - | 0.20A | - | 0.40A | 0.08A | 0.015D | - | 0.02D | 0.05 | 0.05D | 0.1 | - | - | - | - | - | - | 0.40E | - | Nb + V + Ti = 0.12 max | A. Persentase Cu, Cr, Ni, dan Mo dicantumkan < 0.02% jika kandungannya tidak lebih dari 0.02% ¦ B. Jika kandungan soluble Al tidak kurang dari 0.015%, persentase minimum silikon tidak berlaku ¦ C. Untuk ketebalan < 12.5 mm kandungan minimum Mn bisa dikurangi sampai 0.70% ¦ D. Nilai Carbon Equivalent untuk TMCP ¦ E. Impact dipersyaratkan untuk Grade A dengan thickness diatas 50 mm. Nilai minimum Impact pada temperature 0 derajat celcius yaitu Longitudinal ( 34 J) dan Transversal (24J) ¦ F. Untuk Plate dengan through thickness (Z-Test) Kandungan Sulfur maksimal 0.008%
BV (2023) | AH40 | -70 | < 32 | 0 | 32 | S. B. Q (HS) | TMCP | RULES FOR MATERIALS AND WELDING PART 2 | 390 | - | 510 | - | 660 | - | - | - | - | - | - | - | 20 | - | - | 26 | - | - | - | - | - | - | - | 39 | - | - | - | - | - | - | - | - | - | - | - | 0.18 | 0.10B | 0.5 | 0.90C | 1.6 | 0.035 | 0.035 | - | 0.02 | - | 0.35A | - | 0.20A | - | 0.40A | 0.08A | 0.015D | - | 0.02D | 0.05 | 0.05D | 0.1 | - | - | - | - | - | - | 0.40E | - | Nb + V + Ti = 0.12 max | A. Persentase Cu, Cr, Ni, dan Mo dicantumkan < 0.02% jika kandungannya tidak lebih dari 0.02% ¦ B. Jika kandungan soluble Al tidak kurang dari 0.015%, persentase minimum silikon tidak berlaku ¦ C. Untuk ketebalan < 12.5 mm kandungan minimum Mn bisa dikurangi sampai 0.70% ¦ D. Nilai Carbon Equivalent untuk TMCP ¦ E. Impact dipersyaratkan untuk Grade A dengan thickness diatas 50 mm. Nilai minimum Impact pada temperature 0 derajat celcius yaitu Longitudinal ( 34 J) dan Transversal (24J) ¦ F. Untuk Plate dengan through thickness (Z-Test) Kandungan Sulfur maksimal 0.008%
BV (2023) | AH40 | 8 - 60 | >32 < 70 | 32 | 70 | S. B. Q (HS) | N | RULES FOR MATERIALS AND WELDING PART 2 | 390 | - | 510 | - | 660 | - | - | - | - | - | - | - | 20 | - | - | 31 | - | - | - | - | - | - | - | 46 | - | - | - | - | - | - | - | - | - | - | - | 0.18 | 0.10B | 0.5 | 0.90C | 1.6 | 0.035 | 0.035 | - | 0.02 | - | 0.35A | - | 0.20A | - | 0.40A | 0.08A | 0.015D | - | 0.02D | 0.05 | 0.05D | 0.1 | - | - | - | - | - | - | 0.42E | - | Nb + V + Ti = 0.12 max | A. Persentase Cu, Cr, Ni, dan Mo dicantumkan < 0.02% jika kandungannya tidak lebih dari 0.02% ¦ B. Jika kandungan soluble Al tidak kurang dari 0.015%, persentase minimum silikon tidak berlaku ¦ C. Untuk ketebalan < 12.5 mm kandungan minimum Mn bisa dikurangi sampai 0.70% ¦ D. Nilai Carbon Equivalent untuk TMCP ¦ E. Impact dipersyaratkan untuk Grade A dengan thickness diatas 50 mm. Nilai minimum Impact pada temperature 0 derajat celcius yaitu Longitudinal ( 34 J) dan Transversal (24J) ¦ F. Untuk Plate dengan through thickness (Z-Test) Kandungan Sulfur maksimal 0.008%
BV (2023) | DH40 | -70 | < 32 | 0 | 32 | S. B. Q (HS) | TMCP | RULES FOR MATERIALS AND WELDING PART 2 | 390 | - | 510 | - | 660 | - | - | - | - | - | - | - | 20 | - | - | - | - | 26 | - | - | - | - | - | - | - | - | - | 39 | - | - | - | - | - | - | - | 0.18 | 0.10B | 0.5 | 0.9 | 1.6 | 0.035 | 0.035 | - | 0.02 | - | 0.35A | - | 0.20A | - | 0.40A | 0.08A | 0.015D | - | 0.02D | 0.05 | 0.05D | 0.1 | - | - | - | - | - | - | 0.40E | - | Nb + V + Ti = 0.12 max | A. Persentase Cu, Cr, Ni, dan Mo dicantumkan < 0.02% jika kandungannya tidak lebih dari 0.02% ¦ B. Jika kandungan soluble Al tidak kurang dari 0.015%, persentase minimum silikon tidak berlaku ¦ C. Untuk ketebalan < 12.5 mm kandungan minimum Mn bisa dikurangi sampai 0.70% ¦ D. Nilai Carbon Equivalent untuk TMCP ¦ E. Impact dipersyaratkan untuk Grade A dengan thickness diatas 50 mm. Nilai minimum Impact pada temperature 0 derajat celcius yaitu Longitudinal ( 34 J) dan Transversal (24J) ¦ F. Untuk Plate dengan through thickness (Z-Test) Kandungan Sulfur maksimal 0.008%
BV (2023) | DH40 | 8 - 60 | >32 < 70 | 32 | 70 | S. B. Q (HS) | N | RULES FOR MATERIALS AND WELDING PART 2 | 390 | - | 510 | - | 660 | - | - | - | - | - | - | - | 20 | - | - | - | - | 31 | - | - | - | - | - | - | - | - | - | 46 | - | - | - | - | - | - | - | 0.18 | 0.10B | 0.5 | 0.9 | 1.6 | 0.035 | 0.035 | - | 0.02 | - | 0.35A | - | 0.20A | - | 0.40A | 0.08A | 0.015D | - | 0.02D | 0.05 | 0.05D | 0.1 | - | - | - | - | - | - | 0.42E | - | Nb + V + Ti = 0.12 max | A. Persentase Cu, Cr, Ni, dan Mo dicantumkan < 0.02% jika kandungannya tidak lebih dari 0.02% ¦ B. Jika kandungan soluble Al tidak kurang dari 0.015%, persentase minimum silikon tidak berlaku ¦ C. Untuk ketebalan < 12.5 mm kandungan minimum Mn bisa dikurangi sampai 0.70% ¦ D. Nilai Carbon Equivalent untuk TMCP ¦ E. Impact dipersyaratkan untuk Grade A dengan thickness diatas 50 mm. Nilai minimum Impact pada temperature 0 derajat celcius yaitu Longitudinal ( 34 J) dan Transversal (24J) ¦ F. Untuk Plate dengan through thickness (Z-Test) Kandungan Sulfur maksimal 0.008%
BV (2023) | EH40 | -70 | < 32 | 0 | 32 | S. B. Q (HS) | TMCP | RULES FOR MATERIALS AND WELDING PART 2 | 390 | - | 510 | - | 660 | - | - | - | - | - | - | - | 20 | - | - | - | - | - | - | 26 | - | - | - | - | - | - | - | - | - | - | 39 | - | - | - | - | 0.18 | 0.10B | 0.5 | 0.9 | 1.6 | 0.035 | 0.035 | - | 0.02 | - | 0.35A | - | 0.20A | - | 0.40A | 0.08A | 0.015D | - | 0.02D | 0.05 | 0.05D | 0.1 | - | - | - | - | - | - | 0.40E | - | Nb + V + Ti = 0.12 max | A. Persentase Cu, Cr, Ni, dan Mo dicantumkan < 0.02% jika kandungannya tidak lebih dari 0.02% ¦ B. Jika kandungan soluble Al tidak kurang dari 0.015%, persentase minimum silikon tidak berlaku ¦ C. Untuk ketebalan < 12.5 mm kandungan minimum Mn bisa dikurangi sampai 0.70% ¦ D. Nilai Carbon Equivalent untuk TMCP ¦ E. Impact dipersyaratkan untuk Grade A dengan thickness diatas 50 mm. Nilai minimum Impact pada temperature 0 derajat celcius yaitu Longitudinal ( 34 J) dan Transversal (24J) ¦ F. Untuk Plate dengan through thickness (Z-Test) Kandungan Sulfur maksimal 0.008%
BV (2023) | EH40 | 8 - 60 | >32 < 70 | 32 | 70 | S. B. Q (HS) | N | RULES FOR MATERIALS AND WELDING PART 2 | 390 | - | 510 | - | 660 | - | - | - | - | - | - | - | 20 | - | - | - | - | - | - | 31 | - | - | - | - | - | - | - | - | - | - | 46 | - | - | - | - | 0.18 | 0.10B | 0.5 | 0.9 | 1.6 | 0.035 | 0.035 | - | 0.02 | - | 0.35A | - | 0.20A | - | 0.40A | 0.08A | 0.015D | - | 0.02D | 0.05 | 0.05D | 0.1 | - | - | - | - | - | - | 0.42E | - | Nb + V + Ti = 0.12 max | A. Persentase Cu, Cr, Ni, dan Mo dicantumkan < 0.02% jika kandungannya tidak lebih dari 0.02% ¦ B. Jika kandungan soluble Al tidak kurang dari 0.015%, persentase minimum silikon tidak berlaku ¦ C. Untuk ketebalan < 12.5 mm kandungan minimum Mn bisa dikurangi sampai 0.70% ¦ D. Nilai Carbon Equivalent untuk TMCP ¦ E. Impact dipersyaratkan untuk Grade A dengan thickness diatas 50 mm. Nilai minimum Impact pada temperature 0 derajat celcius yaitu Longitudinal ( 34 J) dan Transversal (24J) ¦ F. Untuk Plate dengan through thickness (Z-Test) Kandungan Sulfur maksimal 0.008%
DNV (2023) | A | -50 | 8 - 50 | 8 | 50 | S. B. Q (MS) | AR | RULES FOR CLASSIFICATION OF SHIPS / HIGH SPEED, LIGHT CRAFT AND NAVAL SURFACE CRAFT - NEW BUILDINGS - MATERIALS AND WELDING - PART 2 : METALLIC MATERIALS | 235 | - | 400 | - | 520 | - | - | - | - | - | - | - | 22 | - | - | - | - | - | - | 31 | - | - | - | See note A | - | - | - | - | - | - | 46 | - | - | - | - | 0.21 | - | 0.5 | 2.5 x C | - | 0.035 | 0.035 | - | - | - | 0.35 | - | 0.2 | - | 0.4 | 0.08 | - | - | - | - | - | - | - | - | - | - | - | - | 0.4 | - | C + Mn/6 = 0.40 max | A. Charpy V-notch impact test umumnya tidak diperlukan untuk ketebalan < 25 mm. Impact dipersyaratkan untuk Grade A dengan thickness diatas 50 mm. Nilai minimum Impact pada temperature 0 derajat celcius yaitu Longitudinal ( 34 J) dan Transversal (24J) ¦ B. Jika Impact test dipersyaratkan maka kandungan minimum Mn menjadi 0.60% ¦ C. Untuk ketebalan < 12.5 mm kandungan minimum Mn bisa dikurangi menjadi 0.70% ¦ D. Al, Nb, V atau Ti dapat digunakan secara single atau kombinasi. Jika digunakan secara single, harus mengandung kandungan minimum element yang telah ditentukan. Jika Nb dan Al digunakan dalam kombinasi, Nb minimum menjadi 0.010% dan Al total minimum 0.015 ¦ Al total minimum 0.015% ¦ E. Nilai Carbon Equivalent untuk TMCP ¦ F. Untuk Plate dengan through thickness (Z-Test) Kandungan Sulfur maksimal 0.008%
DNV (2023) | B | 50 | 8 - 50 | 8 | 50 | S. B. Q (MS) | AR | RULES FOR CLASSIFICATION OF SHIPS / HIGH SPEED, LIGHT CRAFT AND NAVAL SURFACE CRAFT - NEW BUILDINGS - MATERIALS AND WELDING - PART 2 : METALLIC MATERIALS | 235 | - | 400 | - | 520 | - | - | - | - | - | - | - | 22 | - | - | 20 | - | - | - | - | - | - | - | 27 | - | - | - | - | - | - | - | - | - | - | - | 0.21 | - | 0.35 | 0.80B | - | 0.035 | 0.035 | - | - | - | 0.35 | - | 0.2 | - | 0.4 | 0.08 | - | - | - | - | - | - | - | - | - | - | - | - | 0.4 | - | C + Mn/6 = 0.40 max | A. Charpy V-notch impact test umumnya tidak diperlukan untuk ketebalan < 25 mm. Impact dipersyaratkan untuk Grade A dengan thickness diatas 50 mm. Nilai minimum Impact pada temperature 0 derajat celcius yaitu Longitudinal ( 34 J) dan Transversal (24J) ¦ B. Jika Impact test dipersyaratkan maka kandungan minimum Mn menjadi 0.60% ¦ C. Untuk ketebalan < 12.5 mm kandungan minimum Mn bisa dikurangi menjadi 0.70% ¦ D. Al, Nb, V atau Ti dapat digunakan secara single atau kombinasi. Jika digunakan secara single, harus mengandung kandungan minimum element yang telah ditentukan. Jika Nb dan Al digunakan dalam kombinasi, Nb minimum menjadi 0.010% dan Al total minimum 0.015 ¦ Al total minimum 0.015% ¦ E. Nilai Carbon Equivalent untuk TMCP ¦ F. Untuk Plate dengan through thickness (Z-Test) Kandungan Sulfur maksimal 0.008%
DNV (2023) | D | 35 | 8 - 35 | 8 | 35 | S. B. Q (MS) | AR | RULES FOR CLASSIFICATION OF SHIPS / HIGH SPEED, LIGHT CRAFT AND NAVAL SURFACE CRAFT - NEW BUILDINGS - MATERIALS AND WELDING - PART 2 : METALLIC MATERIALS | 235 | - | 400 | - | 520 | - | - | - | - | - | - | - | 22 | - | - | 20 | - | - | - | - | - | - | - | - | - | - | - | 27 | - | - | - | - | - | - | - | 0.21 | 0.1 | 0.35 | 0.6 | - | 0.035 | 0.035 | - | - | - | 0.35 | - | 0.2 | - | 0.4 | 0.08 | 0.020 | - | - | - | - | - | - | - | - | - | - | - | 0.4 | - | C + Mn/6 = 0.40 max | A. Charpy V-notch impact test umumnya tidak diperlukan untuk ketebalan < 25 mm. Impact dipersyaratkan untuk Grade A dengan thickness diatas 50 mm. Nilai minimum Impact pada temperature 0 derajat celcius yaitu Longitudinal ( 34 J) dan Transversal (24J) ¦ B. Jika Impact test dipersyaratkan maka kandungan minimum Mn menjadi 0.60% ¦ C. Untuk ketebalan < 12.5 mm kandungan minimum Mn bisa dikurangi menjadi 0.70% ¦ D. Al, Nb, V atau Ti dapat digunakan secara single atau kombinasi. Jika digunakan secara single, harus mengandung kandungan minimum element yang telah ditentukan. Jika Nb dan Al digunakan dalam kombinasi, Nb minimum menjadi 0.010% dan Al total minimum 0.015 ¦ Al total minimum 0.015% ¦ E. Nilai Carbon Equivalent untuk TMCP ¦ F. Untuk Plate dengan through thickness (Z-Test) Kandungan Sulfur maksimal 0.008%
DNV (2023) | AH36 | 8 - 50 | < 14 | 0 | 14 | S. B. Q (HS) | NR/AR/TMCP | RULES FOR CLASSIFICATION OF SHIPS / HIGH SPEED, LIGHT CRAFT AND NAVAL SURFACE CRAFT - NEW BUILDINGS - MATERIALS AND WELDING - PART 2 : METALLIC MATERIALS | 355 | - | 490 | - | 630 | - | - | - | - | - | - | - | 21 | - | - | 24 | - | - | - | - | - | - | - | 34 | - | - | - | - | - | - | - | - | - | - | - | 0.18 | - | 0.5 | 0.90C | 1.6 | 0.035 | 0.035 | 0.007D | 0.02 | - | 0.35 | - | 0.2 | - | 0.4 | 0.08 | 0.02D | - | 0.02D | 0.05 | 0.05D | 0.1 | - | - | - | - | - | - | 0.38E | - | Nb + V + Ti = 0.12 max | A. Charpy V-notch impact test umumnya tidak diperlukan untuk ketebalan < 25 mm. Impact dipersyaratkan untuk Grade A dengan thickness diatas 50 mm. Nilai minimum Impact pada temperature 0 derajat celcius yaitu Longitudinal ( 34 J) dan Transversal (24J) ¦ B. Jika Impact test dipersyaratkan maka kandungan minimum Mn menjadi 0.60% ¦ C. Untuk ketebalan < 12.5 mm kandungan minimum Mn bisa dikurangi menjadi 0.70% ¦ D. Al, Nb, V atau Ti dapat digunakan secara single atau kombinasi. Jika digunakan secara single, harus mengandung kandungan minimum element yang telah ditentukan. Jika Nb dan Al digunakan dalam kombinasi, Nb minimum menjadi 0.010% dan Al total minimum 0.015 ¦ Al total minimum 0.015% ¦ E. Nilai Carbon Equivalent untuk TMCP ¦ F. Untuk Plate dengan through thickness (Z-Test) Kandungan Sulfur maksimal 0.008%
DNV (2023) | AH36 | 8 - 50 | > 14 < 50 | 14 | 50 | S. B. Q (HS) | NR/AR/TMCP | RULES FOR CLASSIFICATION OF SHIPS / HIGH SPEED, LIGHT CRAFT AND NAVAL SURFACE CRAFT - NEW BUILDINGS - MATERIALS AND WELDING - PART 2 : METALLIC MATERIALS | 355 | - | 490 | - | 630 | - | - | - | - | - | - | - | 21 | - | - | 24 | - | - | - | - | - | - | - | 34 | - | - | - | - | - | - | - | - | - | - | - | 0.18 | - | 0.5 | 0.90C | 1.6 | 0.035 | 0.035 | 0.007D | 0.02 | - | 0.35 | - | 0.2 | - | 0.4 | 0.08 | 0.02D | - | 0.02D | 0.05 | 0.05D | 0.1 | - | - | - | - | - | - | 0.38E | - | Nb + V + Ti = 0.12 max | A. Charpy V-notch impact test umumnya tidak diperlukan untuk ketebalan < 25 mm. Impact dipersyaratkan untuk Grade A dengan thickness diatas 50 mm. Nilai minimum Impact pada temperature 0 derajat celcius yaitu Longitudinal ( 34 J) dan Transversal (24J) ¦ B. Jika Impact test dipersyaratkan maka kandungan minimum Mn menjadi 0.60% ¦ C. Untuk ketebalan < 12.5 mm kandungan minimum Mn bisa dikurangi menjadi 0.70% ¦ D. Al, Nb, V atau Ti dapat digunakan secara single atau kombinasi. Jika digunakan secara single, harus mengandung kandungan minimum element yang telah ditentukan. Jika Nb dan Al digunakan dalam kombinasi, Nb minimum menjadi 0.010% dan Al total minimum 0.015 ¦ Al total minimum 0.015% ¦ E. Nilai Carbon Equivalent untuk TMCP ¦ F. Untuk Plate dengan through thickness (Z-Test) Kandungan Sulfur maksimal 0.008%
DNV (2023) | DH36 | 8 - 50 | < 14 | 0 | 14 | S. B. Q (HS) | NR/AR/TMCP | RULES FOR CLASSIFICATION OF SHIPS / HIGH SPEED, LIGHT CRAFT AND NAVAL SURFACE CRAFT - NEW BUILDINGS - MATERIALS AND WELDING - PART 2 : METALLIC MATERIALS | 355 | - | 490 | - | 630 | - | - | - | - | - | - | - | 21 | - | - | - | - | 24 | - | - | - | - | - | - | - | - | - | 34 | - | - | - | - | - | - | - | 0.18 | - | 0.5 | 0.90C | 1.6 | 0.035 | 0.035 | 0.007D | 0.02 | - | 0.35 | - | 0.2 | - | 0.4 | 0.08 | 0.02D | - | 0.02D | 0.05 | 0.05D | 0.1 | - | - | - | - | - | - | 0.38E | - | Nb + V + Ti = 0.12 max | A. Charpy V-notch impact test umumnya tidak diperlukan untuk ketebalan < 25 mm. Impact dipersyaratkan untuk Grade A dengan thickness diatas 50 mm. Nilai minimum Impact pada temperature 0 derajat celcius yaitu Longitudinal ( 34 J) dan Transversal (24J) ¦ B. Jika Impact test dipersyaratkan maka kandungan minimum Mn menjadi 0.60% ¦ C. Untuk ketebalan < 12.5 mm kandungan minimum Mn bisa dikurangi menjadi 0.70% ¦ D. Al, Nb, V atau Ti dapat digunakan secara single atau kombinasi. Jika digunakan secara single, harus mengandung kandungan minimum element yang telah ditentukan. Jika Nb dan Al digunakan dalam kombinasi, Nb minimum menjadi 0.010% dan Al total minimum 0.015 ¦ Al total minimum 0.015% ¦ E. Nilai Carbon Equivalent untuk TMCP ¦ F. Untuk Plate dengan through thickness (Z-Test) Kandungan Sulfur maksimal 0.008%
DNV (2023) | DH36 | 8 - 50 | > 14 < 50 | 14 | 50 | S. B. Q (HS) | NR/AR/TMCP | RULES FOR CLASSIFICATION OF SHIPS / HIGH SPEED, LIGHT CRAFT AND NAVAL SURFACE CRAFT - NEW BUILDINGS - MATERIALS AND WELDING - PART 2 : METALLIC MATERIALS | 355 | - | 490 | - | 630 | - | - | - | - | - | - | - | 21 | - | - | - | - | 24 | - | - | - | - | - | - | - | - | - | 34 | - | - | - | - | - | - | - | 0.18 | - | 0.5 | 0.90C | 1.6 | 0.035 | 0.035 | 0.007D | 0.05 | - | 0.35 | - | 0.2 | - | 0.4 | 0.08 | 0.02D | - | 0.02D | 0.05 | 0.05D | 0.1 | - | - | - | - | - | - | 0.38E | - | Nb + V + Ti = 0.12 max | A. Charpy V-notch impact test umumnya tidak diperlukan untuk ketebalan < 25 mm. Impact dipersyaratkan untuk Grade A dengan thickness diatas 50 mm. Nilai minimum Impact pada temperature 0 derajat celcius yaitu Longitudinal ( 34 J) dan Transversal (24J) ¦ B. Jika Impact test dipersyaratkan maka kandungan minimum Mn menjadi 0.60% ¦ C. Untuk ketebalan < 12.5 mm kandungan minimum Mn bisa dikurangi menjadi 0.70% ¦ D. Al, Nb, V atau Ti dapat digunakan secara single atau kombinasi. Jika digunakan secara single, harus mengandung kandungan minimum element yang telah ditentukan. Jika Nb dan Al digunakan dalam kombinasi, Nb minimum menjadi 0.010% dan Al total minimum 0.015 ¦ Al total minimum 0.015% ¦ E. Nilai Carbon Equivalent untuk TMCP ¦ F. Untuk Plate dengan through thickness (Z-Test) Kandungan Sulfur maksimal 0.008%
DNV (2023) | EH36 | 8 - 50 | 8 - 50 | 8 | 50 | S. B. Q (HS) | TMCP | RULES FOR CLASSIFICATION OF SHIPS / HIGH SPEED, LIGHT CRAFT AND NAVAL SURFACE CRAFT - NEW BUILDINGS - MATERIALS AND WELDING - PART 2 : METALLIC MATERIALS | 355 | - | 490 | - | 630 | - | - | - | - | - | - | - | 21 | - | - | - | - | - | - | 24 | - | - | - | - | - | - | - | - | - | - | 34 | - | - | - | - | 0.18 | - | 0.5 | 0.90C | 1.6 | 0.035 | 0.035 | 0.007D | 0.05 | - | 0.35 | - | 0.2 | - | 0.4 | 0.08 | 0.02D | - | 0.02D | 0.05 | 0.05D | 0.1 | - | - | - | - | - | - | 0.38E | - | Nb + V + Ti = 0.12 max | A. Charpy V-notch impact test umumnya tidak diperlukan untuk ketebalan < 25 mm. Impact dipersyaratkan untuk Grade A dengan thickness diatas 50 mm. Nilai minimum Impact pada temperature 0 derajat celcius yaitu Longitudinal ( 34 J) dan Transversal (24J) ¦ B. Jika Impact test dipersyaratkan maka kandungan minimum Mn menjadi 0.60% ¦ C. Untuk ketebalan < 12.5 mm kandungan minimum Mn bisa dikurangi menjadi 0.70% ¦ D. Al, Nb, V atau Ti dapat digunakan secara single atau kombinasi. Jika digunakan secara single, harus mengandung kandungan minimum element yang telah ditentukan. Jika Nb dan Al digunakan dalam kombinasi, Nb minimum menjadi 0.010% dan Al total minimum 0.015 ¦ Al total minimum 0.015% ¦ E. Nilai Carbon Equivalent untuk TMCP ¦ F. Untuk Plate dengan through thickness (Z-Test) Kandungan Sulfur maksimal 0.008%
DNV (2023) | AH40 | 8 - 30 | 8 - 30 | 8 | 30 | S. B. Q (HS) | TMCP | RULES FOR CLASSIFICATION OF SHIPS / HIGH SPEED, LIGHT CRAFT AND NAVAL SURFACE CRAFT - NEW BUILDINGS - MATERIALS AND WELDING - PART 2 : METALLIC MATERIALS | 390 | - | 510 | - | 660 | - | - | - | - | - | - | - | 20 | - | - | 26 | - | - | - | - | - | - | - | 39 | - | - | - | - | - | - | - | - | - | - | - | 0.18 | - | 0.5 | 0.90C | 1.6 | 0.035 | 0.035 | 0.007D | 0.05 | - | 0.35 | - | 0.2 | - | 0.4 | 0.08 | 0.02D | - | 0.02D | 0.05 | 0.05D | 0.1 | - | - | - | - | - | - | 0.40E | - | Nb + V + Ti = 0.12 max | A. Charpy V-notch impact test umumnya tidak diperlukan untuk ketebalan < 25 mm. Impact dipersyaratkan untuk Grade A dengan thickness diatas 50 mm. Nilai minimum Impact pada temperature 0 derajat celcius yaitu Longitudinal ( 34 J) dan Transversal (24J) ¦ B. Jika Impact test dipersyaratkan maka kandungan minimum Mn menjadi 0.60% ¦ C. Untuk ketebalan < 12.5 mm kandungan minimum Mn bisa dikurangi menjadi 0.70% ¦ D. Al, Nb, V atau Ti dapat digunakan secara single atau kombinasi. Jika digunakan secara single, harus mengandung kandungan minimum element yang telah ditentukan. Jika Nb dan Al digunakan dalam kombinasi, Nb minimum menjadi 0.010% dan Al total minimum 0.015 ¦ Al total minimum 0.015% ¦ E. Nilai Carbon Equivalent untuk TMCP ¦ F. Untuk Plate dengan through thickness (Z-Test) Kandungan Sulfur maksimal 0.008%
DNV (2023) | DH40 | 8 - 30 | 8 - 30 | 8 | 30 | S. B. Q (HS) | TMCP | RULES FOR CLASSIFICATION OF SHIPS / HIGH SPEED, LIGHT CRAFT AND NAVAL SURFACE CRAFT - NEW BUILDINGS - MATERIALS AND WELDING - PART 2 : METALLIC MATERIALS | 390 | - | 510 | - | 660 | - | - | - | - | - | - | - | 20 | - | - | - | - | 26 | - | - | - | - | - | - | - | - | - | 39 | - | - | - | - | - | - | - | 0.18 | - | 0.5 | 0.90C | 1.6 | 0.035 | 0.035 | 0.007D | 0.05 | - | 0.35 | - | 0.2 | - | 0.4 | 0.08 | 0.02D | - | 0.02D | 0.05 | 0.05D | 0.1 | - | - | - | - | - | - | 0.40E | - | Nb + V + Ti = 0.12 max | A. Charpy V-notch impact test umumnya tidak diperlukan untuk ketebalan < 25 mm. Impact dipersyaratkan untuk Grade A dengan thickness diatas 50 mm. Nilai minimum Impact pada temperature 0 derajat celcius yaitu Longitudinal ( 34 J) dan Transversal (24J) ¦ B. Jika Impact test dipersyaratkan maka kandungan minimum Mn menjadi 0.60% ¦ C. Untuk ketebalan < 12.5 mm kandungan minimum Mn bisa dikurangi menjadi 0.70% ¦ D. Al, Nb, V atau Ti dapat digunakan secara single atau kombinasi. Jika digunakan secara single, harus mengandung kandungan minimum element yang telah ditentukan. Jika Nb dan Al digunakan dalam kombinasi, Nb minimum menjadi 0.010% dan Al total minimum 0.015 ¦ Al total minimum 0.015% ¦ E. Nilai Carbon Equivalent untuk TMCP ¦ F. Untuk Plate dengan through thickness (Z-Test) Kandungan Sulfur maksimal 0.008%
DNV (2023) | EH40 | 8 - 30 | 8 - 30 | 8 | 30 | S. B. Q (HS) | TMCP | RULES FOR CLASSIFICATION OF SHIPS / HIGH SPEED, LIGHT CRAFT AND NAVAL SURFACE CRAFT - NEW BUILDINGS - MATERIALS AND WELDING - PART 2 : METALLIC MATERIALS | 390 | - | 510 | - | 660 | - | - | - | - | - | - | - | 20 | - | - | - | - | - | - | 26 | - | - | - | - | - | - | - | - | - | - | 39 | - | - | - | - | 0.18 | - | 0.5 | 0.90C | 1.6 | 0.035 | 0.035 | 0.007D | 0.05 | - | 0.35 | - | 0.2 | - | 0.4 | 0.08 | 0.02D | - | 0.02D | 0.05 | 0.05D | 0.1 | - | - | - | - | - | - | 0.40E | - | Nb + V + Ti = 0.12 max | A. Charpy V-notch impact test umumnya tidak diperlukan untuk ketebalan < 25 mm. Impact dipersyaratkan untuk Grade A dengan thickness diatas 50 mm. Nilai minimum Impact pada temperature 0 derajat celcius yaitu Longitudinal ( 34 J) dan Transversal (24J) ¦ B. Jika Impact test dipersyaratkan maka kandungan minimum Mn menjadi 0.60% ¦ C. Untuk ketebalan < 12.5 mm kandungan minimum Mn bisa dikurangi menjadi 0.70% ¦ D. Al, Nb, V atau Ti dapat digunakan secara single atau kombinasi. Jika digunakan secara single, harus mengandung kandungan minimum element yang telah ditentukan. Jika Nb dan Al digunakan dalam kombinasi, Nb minimum menjadi 0.010% dan Al total minimum 0.015 ¦ Al total minimum 0.015% ¦ E. Nilai Carbon Equivalent untuk TMCP ¦ F. Untuk Plate dengan through thickness (Z-Test) Kandungan Sulfur maksimal 0.008%
L.R. (2023) | A | -70 | -70 | 0 | 99999 | S. B. Q (MS) | AR / N | LLOYD'S REGISTER RULEFINDER - VERSION 9.13 | 235 | - | 400 | - | 520 | - | - | - | - | - | - | - | 22 | - | - | - | - | - | - | - | - | - | - | - | - | - | - | - | - | - | - | - | - | - | - | 0.21 | - | 0.5 | 2.5 x C | - | 0.035 | 0.035 | - | - | - | - | - | - | - | - | - | - | - | - | - | - | - | - | - | - | - | - | - | 0.4 | - | C + Mn/6 = 0.40 max | -
L.R. (2023) | B | -70 | -50 | 0 | 99999 | S. B. Q (MS) | AR / N | LLOYD'S REGISTER RULEFINDER - VERSION 9.13 | 235 | - | 400 | - | 520 | - | - | - | - | - | - | - | 22 | - | - | 20U | - | - | - | - | - | - | - | 27U | - | - | - | - | - | - | - | - | - | - | - | 0.21 | - | 0.35 | 0.80V | - | 0.035 | 0.035 | - | - | - | - | - | - | - | - | - | - | - | - | - | - | - | - | - | - | - | - | - | 0.4 | - | C + Mn/6 = 0.40 max | -
L.R. (2023) | B | -70 | >50 - 70 | 50 | 70 | S. B. Q (MS) | AR / N | LLOYD'S REGISTER RULEFINDER - VERSION 9.13 | 235 | - | 400 | - | 520 | - | - | - | - | - | - | - | 22 | - | - | 24 | - | - | - | - | - | - | - | 34 | - | - | - | - | - | - | - | - | - | - | - | 0.21 | - | 0.35 | 0.80V | - | 0.035 | 0.035 | - | - | - | - | - | - | - | - | - | - | - | - | - | - | - | - | - | - | - | - | - | 0.4 | - | C + Mn/6 = 0.40 max | -
L.R. (2023) | D | -70 | -50 | 0 | 99999 | S. B. Q (MS) | AR / N | LLOYD'S REGISTER RULEFINDER - VERSION 9.13 | 235 | - | 400 | - | 520 | - | - | - | - | - | - | - | 22 | - | - | - | - | 20 | - | - | - | - | - | - | - | - | - | 27 | - | - | - | - | - | - | - | 0.21 | 0.10 | 0.35 | 0.60 | - | 0.035 | 0.035 | - | - | - | - | - | - | - | - | - | 0.015WW | - | - | - | - | - | - | - | - | - | - | - | 0.4 | - | C + Mn/6 = 0.40 max | -
L.R. (2023) | D | -70 | >50 - 70 | 50 | 70 | S. B. Q (MS) | AR / N | LLOYD'S REGISTER RULEFINDER - VERSION 9.13 | 235 | - | 400 | - | 520 | - | - | - | - | - | - | - | 22 | - | - | - | - | 24 | - | - | - | - | - | - | - | - | - | 34 | - | - | - | - | - | - | - | 0.21 | 0.10 | 0.35 | 0.60 | - | 0.035 | 0.035 | - | - | - | - | - | - | - | - | - | 0.015WW | - | - | - | - | - | - | - | - | - | - | - | 0.4 | - | C + Mn/6 = 0.40 max | -
L.R. (2023) | E | -70 | -50 | 0 | 99999 | S. B. Q (MS) | N / TMCP | LLOYD'S REGISTER RULEFINDER - VERSION 9.13 | 235 | - | 400 | - | 520 | - | - | - | - | - | - | - | 22 | - | - | - | - | - | - | 20 | - | - | - | - | - | - | - | - | - | - | 27 | - | - | - | - | 0.18 | 0.10 | 0.35 | 0.70 | - | 0.035 | 0.035 | - | - | - | - | - | - | - | - | - | 0.015WW | - | - | - | - | - | - | - | - | - | - | - | 0.4 | - | C + Mn/6 = 0.40 max | -
L.R. (2023) | E | -70 | >50 - 70 | 50 | 70 | S. B. Q (MS) | N / TMCP | LLOYD'S REGISTER RULEFINDER - VERSION 9.13 | 235 | - | 400 | - | 520 | - | - | - | - | - | - | - | 22 | - | - | - | - | - | - | 24 | - | - | - | - | - | - | - | - | - | - | 34 | - | - | - | - | 0.18 | 0.10 | 0.35 | 0.70 | - | 0.035 | 0.035 | - | - | - | - | - | - | - | - | - | 0.015WW | - | - | - | - | - | - | - | - | - | - | - | 0.4 | - | C + Mn/6 = 0.40 max | -
L.R. (2023) | AH32 | -14 | -50 | 0 | 99999 | S. B. Q (HS) | TMCP | LLOYD'S REGISTER RULEFINDER - VERSION 9.13 | 315 | - | 440 | - | 570 | - | - | - | - | - | - | - | 22 | - | - | 22 | - | - | - | - | - | - | - | 31 | - | - | - | - | - | - | - | - | - | - | - | 0.18 | - | 0.5 | 0.90W | 1.60 | 0.035 | 0.035 | - | 0.02 | - | 0.35 | - | 0.2 | - | 0.4 | 0.08 | 0.015X | - | 0.02X | 0.05 | 0,05 | 0.10 | - | - | - | - | - | - | 0.36E | - | Nb + V + Ti = 0.12 max | -
L.R. (2023) | DH32 | -14 | -50 | 0 | 99999 | S. B. Q (HS) | TMCP | LLOYD'S REGISTER RULEFINDER - VERSION 9.13 | 315 | - | 440 | - | 570 | - | - | - | - | - | - | - | 22 | - | - | - | - | 22 | - | - | - | - | - | - | - | - | - | 31 | - | - | - | - | - | - | - | 0.18 | - | 0.5 | 0.90 | 1.60 | 0.035 | 0.035 | - | 0.02 | - | 0.35 | - | 0.2 | - | 0.4 | 0.08 | 0.015X | - | 0.02X | 0.05 | 0,05 | 0.10 | - | - | - | - | - | - | 0.36E | - | Nb + V + Ti = 0.12 max | -
L.R. (2023) | AH36 | -50 | < 14 | 0 | 14 | S. B. Q (HS) | AR / TMCP | LLOYD'S REGISTER RULEFINDER - VERSION 9.13 | 355 | - | 490 | - | 630 | - | - | - | - | - | - | - | 21 | - | - | 24 | - | - | - | - | - | - | - | 34 | - | - | - | - | - | - | - | - | - | - | - | 0.18 | - | 0.5 | 0.90W | 1.60 | 0.035 | 0.035 | - | 0.02 | - | 0.35 | - | 0.2 | - | 0.4 | 0.08 | 0.015X | - | 0.02X | 0.05 | 0,05 | 0.10 | - | - | - | - | - | - | 0.38E | - | Nb + V + Ti = 0.12 max | -
L.R. (2023) | AH36 | -50 | > 14 < 50 | 14 | 50 | S. B. Q (HS) | TMCP | LLOYD'S REGISTER RULEFINDER - VERSION 9.13 | 355 | - | 490 | - | 630 | - | - | - | - | - | - | - | 21 | - | - | 24 | - | - | - | - | - | - | - | 34 | - | - | - | - | - | - | - | - | - | - | - | 0.18 | - | 0.5 | 0.90W | 1.60 | 0.035 | 0.035 | - | 0.02 | - | 0.35 | - | 0.2 | - | 0.4 | 0.08 | 0.015X | - | 0.02X | 0.05 | 0,05 | 0.10 | - | - | - | - | - | - | 0.38E | - | Nb + V + Ti = 0.12 max | -
L.R. (2023) | DH36 | -50 | < 14 | 0 | 14 | S. B. Q (HS) | AR / TMCP | LLOYD'S REGISTER RULEFINDER - VERSION 9.13 | 355 | - | 490 | - | 630 | - | - | - | - | - | - | - | 21 | - | - | - | - | 24 | - | - | - | - | - | - | - | - | - | 34 | - | - | - | - | - | - | - | 0.18 | - | 0.5 | 0.90 | 1.60 | 0.035 | 0.035 | - | 0.02 | - | 0.35 | - | 0.2 | - | 0.4 | 0.08 | 0.015X | - | 0.02X | 0.05 | 0,05 | 0.10 | - | - | - | - | - | - | 0.38E | - | Nb + V + Ti = 0.12 max | U. Impact test tidak diperlukan untuk ketebalan < 25 mm ¦ V. Jika dilakukan impact test, kandungan minimum Mn bisa dikurangi menjadi 0.60% ¦ W. Untuk grade AH thickness < 12.5 mm, kandungan minimum Mn 0.70% ¦ X. Jika Al, Nb, V dikombinasikan, persentase kandungan minimum tidak berlaku ¦ W. WKandungan aluminium total dapat ditentukan, bukan kandungan yang larut dalam asam. Dalam hal ini kandungan aluminium total tidak boleh kurang dari 0,020%.
L.R. (2023) | DH36 | -50 | > 14 < 50 | 14 | 50 | S. B. Q (HS) | TMCP | LLOYD'S REGISTER RULEFINDER - VERSION 9.13 | 355 | - | 490 | - | 630 | - | - | - | - | - | - | - | 21 | - | - | - | - | 24 | - | - | - | - | - | - | - | - | - | 34 | - | - | - | - | - | - | - | 0.18 | - | 0.5 | 0.90 | 1.60 | 0.035 | 0.035 | - | 0.02 | - | 0.35 | - | 0.2 | - | 0.4 | 0.08 | 0.015X | - | 0.02X | 0.05 | 0,05 | 0.10 | - | - | - | - | - | - | 0.38E | - | Nb + V + Ti = 0.12 max | U. Impact test tidak diperlukan untuk ketebalan < 25 mm ¦ V. Jika dilakukan impact test, kandungan minimum Mn bisa dikurangi menjadi 0.60% ¦ W. Untuk grade AH thickness < 12.5 mm, kandungan minimum Mn 0.70% ¦ X. Jika Al, Nb, V dikombinasikan, persentase kandungan minimum tidak berlaku ¦ W. WKandungan aluminium total dapat ditentukan, bukan kandungan yang larut dalam asam. Dalam hal ini kandungan aluminium total tidak boleh kurang dari 0,020%.
L.R. (2023) | EH36 | 8 - 50 | -50 | 0 | 99999 | S. B. Q (HS) | TMCP | LLOYD'S REGISTER RULEFINDER - VERSION 9.13 | 355 | - | 490 | - | 630 | - | - | - | - | - | - | - | 21 | - | - | - | - | - | - | 24 | - | - | - | - | - | - | - | - | - | - | 34 | - | - | - | - | 0.18 | - | 0.5 | 0.90 | 1.60 | 0.035 | 0.035 | - | 0.02 | - | 0.35 | - | 0.2 | - | 0.4 | 0.08 | 0.015X | - | 0.02X | 0.05 | 0,05 | 0.10 | - | - | - | - | - | - | 0.38E | - | Nb + V + Ti = 0.12 max | U. Impact test tidak diperlukan untuk ketebalan < 25 mm ¦ V. Jika dilakukan impact test, kandungan minimum Mn bisa dikurangi menjadi 0.60% ¦ W. Untuk grade AH thickness < 12.5 mm, kandungan minimum Mn 0.70% ¦ X. Jika Al, Nb, V dikombinasikan, persentase kandungan minimum tidak berlaku ¦ W. WKandungan aluminium total dapat ditentukan, bukan kandungan yang larut dalam asam. Dalam hal ini kandungan aluminium total tidak boleh kurang dari 0,020%.
L.R. (2023) | AH40 | 8 - 50 | -50 | 0 | 99999 | S. B. Q (HS) | TMCP | LLOYD'S REGISTER RULEFINDER - VERSION 9.13 | 390 | - | 510 | - | 650 | - | - | - | - | - | - | - | 20 | - | - | 26 | - | - | - | - | - | - | - | 39 | - | - | - | - | - | - | - | - | - | - | - | 0.18 | - | 0.5 | 0.90W | 1.60 | 0.035 | 0.035 | - | 0.02 | - | 0.35 | - | 0.2 | - | 0.4 | 0.08 | 0.015X | - | 0.02X | 0.05 | 0,05 | 0.10 | - | - | - | - | - | - | 0.40E | - | Nb + V + Ti = 0.12 max | U. Impact test tidak diperlukan untuk ketebalan < 25 mm ¦ V. Jika dilakukan impact test, kandungan minimum Mn bisa dikurangi menjadi 0.60% ¦ W. Untuk grade AH thickness < 12.5 mm, kandungan minimum Mn 0.70% ¦ X. Jika Al, Nb, V dikombinasikan, persentase kandungan minimum tidak berlaku ¦ W. WKandungan aluminium total dapat ditentukan, bukan kandungan yang larut dalam asam. Dalam hal ini kandungan aluminium total tidak boleh kurang dari 0,020%.
L.R. (2023) | DH40 | 8 - 50 | -50 | 0 | 99999 | S. B. Q (HS) | TMCP | LLOYD'S REGISTER RULEFINDER - VERSION 9.13 | 390 | - | 510 | - | 650 | - | - | - | - | - | - | - | 20 | - | - | - | - | 26 | - | - | - | - | - | - | - | - | - | 39 | - | - | - | - | - | - | - | 0.18 | - | 0.5 | 0.90 | 1.60 | 0.035 | 0.035 | - | 0.02 | - | 0.35 | - | 0.2 | - | 0.4 | 0.08 | 0.015X | - | 0.02X | 0.05 | 0,05 | 0.10 | - | - | - | - | - | - | 0.40E | - | Nb + V + Ti = 0.12 max | U. Impact test tidak diperlukan untuk ketebalan < 25 mm ¦ V. Jika dilakukan impact test, kandungan minimum Mn bisa dikurangi menjadi 0.60% ¦ W. Untuk grade AH thickness < 12.5 mm, kandungan minimum Mn 0.70% ¦ X. Jika Al, Nb, V dikombinasikan, persentase kandungan minimum tidak berlaku ¦ W. WKandungan aluminium total dapat ditentukan, bukan kandungan yang larut dalam asam. Dalam hal ini kandungan aluminium total tidak boleh kurang dari 0,020%.
L.R. (2023) | EH40 | 8 - 50 | -50 | 0 | 99999 | S. B. Q (HS) | TMCP | LLOYD'S REGISTER RULEFINDER - VERSION 9.13 | 390 | - | 510 | - | 650 | - | - | - | - | - | - | - | 20 | - | - | - | - | - | - | 26 | - | - | - | - | - | - | - | - | - | - | 39 | - | - | - | - | 0.18 | - | 0.5 | 0.90 | 1.60 | 0.035 | 0.035 | - | 0.02 | - | 0.35 | - | 0.2 | - | 0.4 | 0.08 | 0.015X | - | 0.02X | 0.05 | 0,05 | 0.10 | - | - | - | - | - | - | 0.40E | - | Nb + V + Ti = 0.12 max | U. Impact test tidak diperlukan untuk ketebalan < 25 mm ¦ V. Jika dilakukan impact test, kandungan minimum Mn bisa dikurangi menjadi 0.60% ¦ W. Untuk grade AH thickness < 12.5 mm, kandungan minimum Mn 0.70% ¦ X. Jika Al, Nb, V dikombinasikan, persentase kandungan minimum tidak berlaku ¦ W. WKandungan aluminium total dapat ditentukan, bukan kandungan yang larut dalam asam. Dalam hal ini kandungan aluminium total tidak boleh kurang dari 0,020%.
L.R. (2023) | 360 AR | -40 | -40 | 0 | 99999 | Boiler (MS) | AR | LLOYD'S REGISTER RULEFINDER - VERSION 9.13 | 190 | - | 360 | - | 480 | - | - | - | - | - | - | - | 24 | - | - | - | - | - | - | - | - | - | - | - | - | - | - | - | - | - | - | - | - | - | - | 0.18 | - | 0.5 | 0.40 | 1.20 | 0.040 | 0.040 | - | - | - | 0.30 | - | 0.25 | - | 0.30 | 0.10 | - | - | - | - | - | - | - | - | - | - | - | - | - | - | Cu+Cr+Ni+Mo = 0.70 max | U. Impact test tidak diperlukan untuk ketebalan < 25 mm ¦ V. Jika dilakukan impact test, kandungan minimum Mn bisa dikurangi menjadi 0.60% ¦ W. Untuk grade AH thickness < 12.5 mm, kandungan minimum Mn 0.70% ¦ X. Jika Al, Nb, V dikombinasikan, persentase kandungan minimum tidak berlaku ¦ W. WKandungan aluminium total dapat ditentukan, bukan kandungan yang larut dalam asam. Dalam hal ini kandungan aluminium total tidak boleh kurang dari 0,020%.
L.R. (2023) | 410 AR | -40 | -40 | 0 | 99999 | Boiler (MS) | AR | LLOYD'S REGISTER RULEFINDER - VERSION 9.13 | 215 | - | 410 | - | 530 | - | - | - | - | - | - | - | 22 | - | - | - | - | - | - | - | - | - | - | - | - | - | - | - | - | - | - | - | - | - | - | 0.21 | - | 0.5 | 0.40 | 1.30 | 0.040 | 0.040 | - | - | - | 0.30 | - | 0.25 | - | 0.30 | 0.10 | - | - | - | - | - | - | - | - | - | - | - | - | - | - | Cu+Cr+Ni+Mo = 0.70 max | U. Impact test tidak diperlukan untuk ketebalan < 25 mm ¦ V. Jika dilakukan impact test, kandungan minimum Mn bisa dikurangi menjadi 0.60% ¦ W. Untuk grade AH thickness < 12.5 mm, kandungan minimum Mn 0.70% ¦ X. Jika Al, Nb, V dikombinasikan, persentase kandungan minimum tidak berlaku ¦ W. WKandungan aluminium total dapat ditentukan, bukan kandungan yang larut dalam asam. Dalam hal ini kandungan aluminium total tidak boleh kurang dari 0,020%.
N.K. (2023) | A | -50 | -50 | 0 | 99999 | S. B. Q (MS) | AR | RULES FOR THE SURVEY AND CONSTRUCTION OF STEEL SHIPS | 235 | - | 400 | - | 520 | - | - | - | - | - | - | - | 22 | - | - | - | - | - | - | - | - | - | - | - | - | - | - | - | - | - | - | - | - | - | - | 0.21 | - | 0.50 | 2.5 x C | - | 0.035 | 0.035 | - | - | - | - | - | - | - | - | - | - | - | - | - | - | - | - | - | - | - | - | - | - | - | C + Mn/6 = 0.40 max | Y. Charpy V-notch impact test umumnya tidak diperlukan untuk ketebalan < 25 mm ¦ Z. Jika dilakukan impact test atau jika kandungan Si tidak kurang dari 0.10%, kandungan minimum Mn bisa dikurangi menjadi 0.60% ¦ A. AUntuk ketebalan < 12.5 mm kandungan minimum Mn bisa dikurangi menjadi 0.70% ¦ A. BJika Al, Nb, V dikombinasikan, persentase kandungan minimum tidak berlaku
N.K. (2023) | B | -50 | -50 | 0 | 99999 | S. B. Q (MS) | AR | RULES FOR THE SURVEY AND CONSTRUCTION OF STEEL SHIPS | 235 | - | 400 | - | 520 | - | - | - | - | - | - | - | 22 | - | - | 20Y | - | - | - | - | - | - | - | 27Y | - | - | - | - | - | - | - | - | - | - | - | 0.21 | - | 0.35 | 0.80Z | - | 0.035 | 0.035 | - | - | - | - | - | - | - | - | - | - | - | - | - | - | - | - | - | - | - | - | - | - | - | C + Mn/6 = 0.40 max | Y. Charpy V-notch impact test umumnya tidak diperlukan untuk ketebalan < 25 mm ¦ Z. Jika dilakukan impact test atau jika kandungan Si tidak kurang dari 0.10%, kandungan minimum Mn bisa dikurangi menjadi 0.60% ¦ A. AUntuk ketebalan < 12.5 mm kandungan minimum Mn bisa dikurangi menjadi 0.70% ¦ A. BJika Al, Nb, V dikombinasikan, persentase kandungan minimum tidak berlaku
N.K. (2023) | D | -50 | < 35 | 0 | 35 | S. B. Q (MS) | AR / CR | RULES FOR THE SURVEY AND CONSTRUCTION OF STEEL SHIPS | 235 | - | 400 | - | 520 | - | - | - | - | - | - | - | 22 | - | - | - | - | 20 | - | - | - | - | - | - | - | - | - | 27 | - | - | - | - | - | - | - | 0.21 | - | 0.35 | 0.60 | - | 0.035 | 0.035 | - | - | - | - | - | - | - | - | - | 0.015 | - | - | - | - | - | - | - | - | - | - | - | - | - | C + Mn/6 = 0.40 max | Y. Charpy V-notch impact test umumnya tidak diperlukan untuk ketebalan < 25 mm ¦ Z. Jika dilakukan impact test atau jika kandungan Si tidak kurang dari 0.10%, kandungan minimum Mn bisa dikurangi menjadi 0.60% ¦ A. AUntuk ketebalan < 12.5 mm kandungan minimum Mn bisa dikurangi menjadi 0.70% ¦ A. BJika Al, Nb, V dikombinasikan, persentase kandungan minimum tidak berlaku
N.K. (2023) | D | -50 | > 35 < 50 | 35 | 50 | S. B. Q (MS) | CR | RULES FOR THE SURVEY AND CONSTRUCTION OF STEEL SHIPS | 235 | - | 400 | - | 520 | - | - | - | - | - | - | - | 22 | - | - | - | - | 20 | - | - | - | - | - | - | - | - | - | 27 | - | - | - | - | - | - | - | 0.21 | - | 0.35 | 0.60 | - | 0.035 | 0.035 | - | - | - | - | - | - | - | - | - | 0.015 | - | - | - | - | - | - | - | - | - | - | - | - | - | C + Mn/6 = 0.40 max | Y. Charpy V-notch impact test umumnya tidak diperlukan untuk ketebalan < 25 mm ¦ Z. Jika dilakukan impact test atau jika kandungan Si tidak kurang dari 0.10%, kandungan minimum Mn bisa dikurangi menjadi 0.60% ¦ A. AUntuk ketebalan < 12.5 mm kandungan minimum Mn bisa dikurangi menjadi 0.70% ¦ A. BJika Al, Nb, V dikombinasikan, persentase kandungan minimum tidak berlaku
N.K. (2023) | AH32 | -50 | 8-50 | 8 | 50 | S. B. Q (HS) | CR | RULES FOR THE SURVEY AND CONSTRUCTION OF STEEL SHIPS | 315 | - | 440 | - | 590 | - | - | - | - | - | - | - | 22 | - | - | 22 | - | - | - | - | - | - | - | 31 | - | - | - | - | - | - | - | - | - | - | - | 0.18 | - | 0.50 | 0.90AA | 1.60 | 0.035 | 0.035 | - | 0.02 | - | 0.35 | - | 0.20 | - | 0.40 | 0.08 | 0.015AB | - | 0.02AB | 0.05 | 0.05AB | 0.10 | - | - | - | - | - | - | 0.36E | - | Nb + V + Ti = 0.12 max | Y. Charpy V-notch impact test umumnya tidak diperlukan untuk ketebalan < 25 mm ¦ Z. Jika dilakukan impact test atau jika kandungan Si tidak kurang dari 0.10%, kandungan minimum Mn bisa dikurangi menjadi 0.60% ¦ A. AUntuk ketebalan < 12.5 mm kandungan minimum Mn bisa dikurangi menjadi 0.70% ¦ A. BJika Al, Nb, V dikombinasikan, persentase kandungan minimum tidak berlaku
N.K. (2023) | DH32 | -50 | 8-50 | 8 | 50 | S. B. Q (HS) | CR | RULES FOR THE SURVEY AND CONSTRUCTION OF STEEL SHIPS | 315 | - | 440 | - | 590 | - | - | - | - | - | - | - | 22 | - | - | - | - | 22 | - | - | - | - | - | - | - | - | - | 31 | - | - | - | - | - | - | - | 0.18 | - | 0.50 | 0.90AA | 1.60 | 0.035 | 0.035 | - | 0.02 | - | 0.35 | - | 0.20 | - | 0.40 | 0.08 | 0.015AB | - | 0.02AB | 0.05 | 0.05AB | 0.10 | - | - | - | - | - | - | 0.36E | - | Nb + V + Ti = 0.12 max | Y. Charpy V-notch impact test umumnya tidak diperlukan untuk ketebalan < 25 mm ¦ Z. Jika dilakukan impact test atau jika kandungan Si tidak kurang dari 0.10%, kandungan minimum Mn bisa dikurangi menjadi 0.60% ¦ A. AUntuk ketebalan < 12.5 mm kandungan minimum Mn bisa dikurangi menjadi 0.70% ¦ A. BJika Al, Nb, V dikombinasikan, persentase kandungan minimum tidak berlaku
N.K. (2023) | AH36 | -50 | 8-50 | 8 | 50 | S. B. Q (HS) | CR | RULES FOR THE SURVEY AND CONSTRUCTION OF STEEL SHIPS | 355 | - | 490 | - | 620 | - | - | - | - | - | - | - | 21 | - | - | 24 | - | - | - | - | - | - | - | 34 | - | - | - | - | - | - | - | - | - | - | - | 0.18 | - | 0.50 | 0.90AA | 1.60 | 0.035 | 0.035 | - | 0.02 | - | 0.35 | - | 0.20 | - | 0.40 | 0.08 | 0.015AB | - | 0.02AB | 0.05 | 0.05AB | 0.10 | - | - | - | - | - | - | 0.38E | - | Nb + V + Ti = 0.12 max | Y. Charpy V-notch impact test umumnya tidak diperlukan untuk ketebalan < 25 mm ¦ Z. Jika dilakukan impact test atau jika kandungan Si tidak kurang dari 0.10%, kandungan minimum Mn bisa dikurangi menjadi 0.60% ¦ A. AUntuk ketebalan < 12.5 mm kandungan minimum Mn bisa dikurangi menjadi 0.70% ¦ A. BJika Al, Nb, V dikombinasikan, persentase kandungan minimum tidak berlaku
N.K. (2023) | DH36 | -50 | 8-50 | 8 | 50 | S. B. Q (HS) | CR | RULES FOR THE SURVEY AND CONSTRUCTION OF STEEL SHIPS | 355 | - | 490 | - | 620 | - | - | - | - | - | - | - | 21 | - | - | - | - | 24 | - | - | - | - | - | - | - | - | - | 34 | - | - | - | - | - | - | - | 0.18 | - | 0.50 | 0.90AA | 1.60 | 0.035 | 0.035 | - | 0.02 | - | 0.35 | - | 0.20 | - | 0.40 | 0.08 | 0.015AB | - | 0.02AB | 0.05 | 0.05AB | 0.10 | - | - | - | - | - | - | 0.38E | - | Nb + V + Ti = 0.12 max | Y. Charpy V-notch impact test umumnya tidak diperlukan untuk ketebalan < 25 mm ¦ Z. Jika dilakukan impact test atau jika kandungan Si tidak kurang dari 0.10%, kandungan minimum Mn bisa dikurangi menjadi 0.60% ¦ A. AUntuk ketebalan < 12.5 mm kandungan minimum Mn bisa dikurangi menjadi 0.70% ¦ A. BJika Al, Nb, V dikombinasikan, persentase kandungan minimum tidak berlaku
N.K. (2023) | EH36 | 8-50 | 8-50 | 8 | 50 | S. B. Q (HS) | TMCP | RULES FOR THE SURVEY AND CONSTRUCTION OF STEEL SHIPS | 355 | - | 490 | - | 620 | - | - | - | - | - | - | - | 21 | - | - | - | - | - | - | 24 | - | - | - | - | - | - | - | - | - | - | 34 | - | - | - | - | 0.18 | - | 0.50 | 0.90AA | 1.60 | 0.035 | 0.035 | - | 0.02 | - | 0.35 | - | 0.20 | - | 0.40 | 0.08 | 0.015AB | - | 0.02AB | 0.05 | 0.05AB | 0.10 | - | - | - | - | - | - | 0.38E | - | Nb + V + Ti = 0.12 max | Y. Charpy V-notch impact test umumnya tidak diperlukan untuk ketebalan < 25 mm ¦ Z. Jika dilakukan impact test atau jika kandungan Si tidak kurang dari 0.10%, kandungan minimum Mn bisa dikurangi menjadi 0.60% ¦ A. AUntuk ketebalan < 12.5 mm kandungan minimum Mn bisa dikurangi menjadi 0.70% ¦ A. BJika Al, Nb, V dikombinasikan, persentase kandungan minimum tidak berlaku
STEEL GROUP I LOW STRENGTH STEEL (LS) | S 235 K +20 | 6-50 | ≤ 16 | 0 | 16 | - | - | OFFSHORE STRUCTURAL STEEL | 235 | - | 340 | - | 470 | - | - | - | - | - | - | - | - | - | 28 | - | - | - | - | - | - | - | - | - | - | - | - | - | - | - | - | - | - | - | - | 0.21 | - | 0.4 | - | 1.35 | 0.035 | 0.03 | - | 0.03 | - | 0.4 | - | 0.2 | - | 0.7 | 0.08 | - | 0.06 | - | 0.05 | - | 0.08 | - | 0.009 | - | - | - | - | 0.4 | 0.22 | Nb + V ≤ 0.10% B addition not permitted N ≤ 0.014% if Al > 0.02% | -
STEEL GROUP I LOW STRENGTH STEEL (LS) | S 235 K +20 | 6-50 | > 16 ≤ 40 | 16 | 40 | - | - | OFFSHORE STRUCTURAL STEEL | 225 | - | 340 | - | 470 | - | - | - | - | - | - | - | - | - | 28 | - | - | - | - | - | - | - | - | - | - | - | - | - | - | - | - | - | - | - | - | 0.21 | - | 0.4 | - | 1.35 | 0.035 | 0.03 | - | 0.03 | - | 0.4 | - | 0.2 | - | 0.7 | 0.08 | - | 0.06 | - | 0.05 | - | 0.08 | - | 0.009 | - | - | - | - | 0.41 | 0.23 | Nb + V ≤ 0.10% B addition not permitted N ≤ 0.014% if Al > 0.02% | -
STEEL GROUP I LOW STRENGTH STEEL (LS) | S 235 K +20 | 6-50 | > 40 ≤ 63 | 40 | 63 | - | - | OFFSHORE STRUCTURAL STEEL | 215 | - | 340 | - | 470 | - | - | - | - | - | - | - | - | - | 28 | - | - | - | - | - | - | - | - | - | - | - | - | - | - | - | - | - | - | - | - | 0.21 | - | 0.4 | - | 1.35 | 0.035 | 0.03 | - | 0.03 | - | 0.4 | - | 0.2 | - | 0.7 | 0.08 | - | 0.06 | - | 0.05 | - | 0.08 | - | 0.009 | - | - | - | - | 0.42 | 0.23 | Nb + V ≤ 0.10% B addition not permitted N ≤ 0.014% if Al > 0.02% | -
STEEL GROUP I LOW STRENGTH STEEL (LS) | S 235 K +20 | 6-50 | > 63 ≤ 80 | 63 | 80 | - | - | OFFSHORE STRUCTURAL STEEL | 215 | - | 340 | - | 470 | - | - | - | - | - | - | - | - | - | 28 | - | - | - | - | - | - | - | - | - | - | - | - | - | - | - | - | - | - | - | - | 0.21 | - | 0.4 | - | 1.35 | 0.035 | 0.03 | - | 0.03 | - | 0.4 | - | 0.2 | - | 0.7 | 0.08 | - | 0.06 | - | 0.05 | - | 0.08 | - | 0.009 | - | - | - | - | 0.43 | 0.24 | Nb + V ≤ 0.10% B addition not permitted N ≤ 0.014% if Al > 0.02% | -
STEEL GROUP I LOW STRENGTH STEEL (LS) | S 235 K +20 | 6-50 | > 80 ≤ 100 | 80 | 100 | - | - | OFFSHORE STRUCTURAL STEEL | 215 | - | 340 | - | 470 | - | - | - | - | - | - | - | - | - | 28 | - | - | - | - | - | - | - | - | - | - | - | - | - | - | - | - | - | - | - | - | 0.21 | - | 0.4 | - | 1.35 | 0.035 | 0.03 | - | 0.03 | - | 0.4 | - | 0.2 | - | 0.7 | 0.08 | - | 0.06 | - | 0.05 | - | 0.08 | - | 0.009 | - | - | - | - | 0.44 | 0.24 | Nb + V ≤ 0.10% B addition not permitted N ≤ 0.014% if Al > 0.02% | -
STEEL GROUP I LOW STRENGTH STEEL (LS) | S 235 K +20 | 6-50 | > 100 ≤ 150 | 100 | 150 | - | - | OFFSHORE STRUCTURAL STEEL | 195 | - | 340 | - | 470 | - | - | - | - | - | - | - | - | - | 28 | - | - | - | - | - | - | - | - | - | - | - | - | - | - | - | - | - | - | - | - | 0.21 | - | 0.4 | - | 1.35 | 0.035 | 0.03 | - | 0.03 | - | 0.4 | - | 0.2 | - | 0.7 | 0.08 | - | 0.06 | - | 0.05 | - | 0.08 | - | 0.009 | - | - | - | - | 0.44 | 0.24 | Nb + V ≤ 0.10% B addition not permitted N ≤ 0.014% if Al > 0.02% | -
STEEL GROUP I LOW STRENGTH STEEL (LS) | S 235 K 0 | 6-50 | ≤ 16 | 0 | 16 | - | - | OFFSHORE STRUCTURAL STEEL | 235 | - | 340 | - | 470 | - | - | - | - | - | - | - | - | - | - | 28 | - | - | - | - | - | - | - | - | - | - | - | - | - | - | - | - | - | - | - | 0.18 | - | 0.35 | - | 1.35 | 0.035 | 0.03 | - | 0.03 | - | 0.4 | - | 0.2 | - | 0.7 | 0.08 | - | 0.06 | - | 0.05 | - | 0.08 | - | 0.009 | - | - | - | - | 0.4 | 0.22 | Nb + V ≤ 0.10% B addition not permitted N ≤ 0.014% if Al > 0.02% | -
STEEL GROUP I LOW STRENGTH STEEL (LS) | S 235 K 0 | 6-50 | > 16 ≤ 40 | 16 | 40 | - | - | OFFSHORE STRUCTURAL STEEL | 225 | - | 340 | - | 470 | - | - | - | - | - | - | - | - | - | - | 28 | - | - | - | - | - | - | - | - | - | - | - | - | - | - | - | - | - | - | - | 0.18 | - | 0.35 | - | 1.35 | 0.035 | 0.03 | - | 0.03 | - | 0.4 | - | 0.2 | - | 0.7 | 0.08 | - | 0.06 | - | 0.05 | - | 0.08 | - | 0.009 | - | - | - | - | 0.41 | 0.23 | Nb + V ≤ 0.10% B addition not permitted N ≤ 0.014% if Al > 0.02% | -
STEEL GROUP I LOW STRENGTH STEEL (LS) | S 235 K 0 | 6-50 | > 40 ≤ 63 | 40 | 63 | - | - | OFFSHORE STRUCTURAL STEEL | 215 | - | 340 | - | 470 | - | - | - | - | - | - | - | - | - | - | 28 | - | - | - | - | - | - | - | - | - | - | - | - | - | - | - | - | - | - | - | 0.18 | - | 0.35 | - | 1.35 | 0.035 | 0.03 | - | 0.03 | - | 0.4 | - | 0.2 | - | 0.7 | 0.08 | - | 0.06 | - | 0.05 | - | 0.08 | - | 0.009 | - | - | - | - | 0.42 | 0.23 | Nb + V ≤ 0.10% B addition not permitted N ≤ 0.014% if Al > 0.02% | -
STEEL GROUP I LOW STRENGTH STEEL (LS) | S 235 K 0 | 6-50 | > 63 ≤ 80 | 63 | 80 | - | - | OFFSHORE STRUCTURAL STEEL | 215 | - | 340 | - | 470 | - | - | - | - | - | - | - | - | - | - | 28 | - | - | - | - | - | - | - | - | - | - | - | - | - | - | - | - | - | - | - | 0.18 | - | 0.35 | - | 1.35 | 0.035 | 0.03 | - | 0.03 | - | 0.4 | - | 0.2 | - | 0.7 | 0.08 | - | 0.06 | - | 0.05 | - | 0.08 | - | 0.009 | - | - | - | - | 0.43 | 0.24 | Nb + V ≤ 0.10% B addition not permitted N ≤ 0.014% if Al > 0.02% | -
STEEL GROUP I LOW STRENGTH STEEL (LS) | S 235 K 0 | 6-50 | > 80 ≤ 100 | 80 | 100 | - | - | OFFSHORE STRUCTURAL STEEL | 215 | - | 340 | - | 470 | - | - | - | - | - | - | - | - | - | - | 28 | - | - | - | - | - | - | - | - | - | - | - | - | - | - | - | - | - | - | - | 0.18 | - | 0.35 | - | 1.35 | 0.035 | 0.03 | - | 0.03 | - | 0.4 | - | 0.2 | - | 0.7 | 0.08 | - | 0.06 | - | 0.05 | - | 0.08 | - | 0.009 | - | - | - | - | 0.44 | 0.24 | Nb + V ≤ 0.10% B addition not permitted N ≤ 0.014% if Al > 0.02% | -
STEEL GROUP I LOW STRENGTH STEEL (LS) | S 235 K 0 | 6-50 | > 100 ≤ 150 | 100 | 150 | - | - | OFFSHORE STRUCTURAL STEEL | 195 | - | 340 | - | 470 | - | - | - | - | - | - | - | - | - | - | 28 | - | - | - | - | - | - | - | - | - | - | - | - | - | - | - | - | - | - | - | 0.18 | - | 0.35 | - | 1.35 | 0.035 | 0.03 | - | 0.03 | - | 0.4 | - | 0.2 | - | 0.7 | 0.08 | - | 0.06 | - | 0.05 | - | 0.08 | - | 0.009 | - | - | - | - | 0.44 | 0.24 | Nb + V ≤ 0.10% B addition not permitted N ≤ 0.014% if Al > 0.02% | -
STEEL GROUP I LOW STRENGTH STEEL (LS) | S 235 K -20 | 6-50 | ≤ 16 | 0 | 16 | - | - | OFFSHORE STRUCTURAL STEEL | 235 | - | 340 | - | 470 | - | - | - | - | - | - | - | - | - | - | - | - | 28 | - | - | - | - | - | - | - | - | - | - | - | - | - | - | - | - | - | 0.17 | - | 0.35 | - | 1.35 | 0.035 | 0.03 | - | 0.03 | - | 0.4 | - | 0.2 | - | 0.7 | 0.08 | 0.02 | 0.06 | - | 0.05 | - | 0.08 | - | 0.014 | - | - | - | - | 0.4 | 0.22 | Nb + V ≤ 0.10% B addition not permitted N ≤ 0.014% if Al > 0.02% | -
STEEL GROUP I LOW STRENGTH STEEL (LS) | S 235 K -20 | 6-50 | > 16 ≤ 40 | 16 | 40 | - | - | OFFSHORE STRUCTURAL STEEL | 225 | - | 340 | - | 470 | - | - | - | - | - | - | - | - | - | - | - | - | 28 | - | - | - | - | - | - | - | - | - | - | - | - | - | - | - | - | - | 0.17 | - | 0.35 | - | 1.35 | 0.035 | 0.03 | - | 0.03 | - | 0.4 | - | 0.2 | - | 0.7 | 0.08 | 0.02 | 0.06 | - | 0.05 | - | 0.08 | - | 0.014 | - | - | - | - | 0.41 | 0.23 | Nb + V ≤ 0.10% B addition not permitted N ≤ 0.014% if Al > 0.02% | -
STEEL GROUP I LOW STRENGTH STEEL (LS) | S 235 K -20 | 6-50 | > 40 ≤ 63 | 40 | 63 | - | - | OFFSHORE STRUCTURAL STEEL | 215 | - | 340 | - | 470 | - | - | - | - | - | - | - | - | - | - | - | - | 28 | - | - | - | - | - | - | - | - | - | - | - | - | - | - | - | - | - | 0.17 | - | 0.35 | - | 1.35 | 0.035 | 0.03 | - | 0.03 | - | 0.4 | - | 0.2 | - | 0.7 | 0.08 | 0.02 | 0.06 | - | 0.05 | - | 0.08 | - | 0.014 | - | - | - | - | 0.42 | 0.23 | Nb + V ≤ 0.10% B addition not permitted N ≤ 0.014% if Al > 0.02% | -
STEEL GROUP I LOW STRENGTH STEEL (LS) | S 235 K -20 | 6-50 | > 63 ≤ 80 | 63 | 80 | - | - | OFFSHORE STRUCTURAL STEEL | 215 | - | 340 | - | 470 | - | - | - | - | - | - | - | - | - | - | - | - | 28 | - | - | - | - | - | - | - | - | - | - | - | - | - | - | - | - | - | 0.17 | - | 0.35 | - | 1.35 | 0.035 | 0.03 | - | 0.03 | - | 0.4 | - | 0.2 | - | 0.7 | 0.08 | 0.02 | 0.06 | - | 0.05 | - | 0.08 | - | 0.014 | - | - | - | - | 0.43 | 0.24 | Nb + V ≤ 0.10% B addition not permitted N ≤ 0.014% if Al > 0.02% | -
STEEL GROUP I LOW STRENGTH STEEL (LS) | S 235 K -20 | 6-50 | > 80 ≤ 100 | 80 | 100 | - | - | OFFSHORE STRUCTURAL STEEL | 215 | - | 340 | - | 470 | - | - | - | - | - | - | - | - | - | - | - | - | 28 | - | - | - | - | - | - | - | - | - | - | - | - | - | - | - | - | - | 0.17 | - | 0.35 | - | 1.35 | 0.035 | 0.03 | - | 0.03 | - | 0.4 | - | 0.2 | - | 0.7 | 0.08 | 0.02 | 0.06 | - | 0.05 | - | 0.08 | - | 0.014 | - | - | - | - | 0.44 | 0.24 | Nb + V ≤ 0.10% B addition not permitted N ≤ 0.014% if Al > 0.02% | -
STEEL GROUP I LOW STRENGTH STEEL (LS) | S 235 K -20 | 6-50 | > 100 ≤ 150 | 100 | 150 | - | - | OFFSHORE STRUCTURAL STEEL | 195 | - | 340 | - | 470 | - | - | - | - | - | - | - | - | - | - | - | - | 28 | - | - | - | - | - | - | - | - | - | - | - | - | - | - | - | - | - | 0.17 | - | 0.35 | - | 1.35 | 0.035 | 0.03 | - | 0.03 | - | 0.4 | - | 0.2 | - | 0.7 | 0.08 | 0.02 | 0.06 | - | 0.05 | - | 0.08 | - | 0.014 | - | - | - | - | 0.44 | 0.24 | Nb + V ≤ 0.10% B addition not permitted N ≤ 0.014% if Al > 0.02% | -
STEEL GROUP I LOW STRENGTH STEEL (LS) | S 235 K -40 | 6-50 | ≤ 16 | 0 | 16 | - | - | OFFSHORE STRUCTURAL STEEL | 235 | - | 340 | - | 470 | - | - | - | - | - | - | - | - | - | - | - | - | - | - | 28 | - | - | - | - | - | - | - | - | - | - | - | - | - | - | - | 0.17 | - | 0.35 | - | 1.35 | 0.035 | 0.03 | - | 0.03 | - | 0.4 | - | 0.2 | - | 0.7 | 0.08 | 0.02 | 0.06 | - | 0.05 | - | 0.08 | - | 0.014 | - | - | - | - | 0.4 | 0.22 | Nb + V ≤ 0.10% B addition not permitted N ≤ 0.014% if Al > 0.02% | -
STEEL GROUP I LOW STRENGTH STEEL (LS) | S 235 K -40 | 6-50 | > 16 ≤ 40 | 16 | 40 | - | - | OFFSHORE STRUCTURAL STEEL | 225 | - | 340 | - | 470 | - | - | - | - | - | - | - | - | - | - | - | - | - | - | 28 | - | - | - | - | - | - | - | - | - | - | - | - | - | - | - | 0.17 | - | 0.35 | - | 1.35 | 0.035 | 0.03 | - | 0.03 | - | 0.4 | - | 0.2 | - | 0.7 | 0.08 | 0.02 | 0.06 | - | 0.05 | - | 0.08 | - | 0.014 | - | - | - | - | 0.41 | 0.23 | Nb + V ≤ 0.10% B addition not permitted N ≤ 0.014% if Al > 0.02% | -
STEEL GROUP I LOW STRENGTH STEEL (LS) | S 235 K -40 | 6-50 | > 40 ≤ 63 | 40 | 63 | - | - | OFFSHORE STRUCTURAL STEEL | 215 | - | 340 | - | 470 | - | - | - | - | - | - | - | - | - | - | - | - | - | - | 28 | - | - | - | - | - | - | - | - | - | - | - | - | - | - | - | 0.17 | - | 0.35 | - | 1.35 | 0.035 | 0.03 | - | 0.03 | - | 0.4 | - | 0.2 | - | 0.7 | 0.08 | 0.02 | 0.06 | - | 0.05 | - | 0.08 | - | 0.014 | - | - | - | - | 0.42 | 0.23 | Nb + V ≤ 0.10% B addition not permitted N ≤ 0.014% if Al > 0.02% | -
STEEL GROUP I LOW STRENGTH STEEL (LS) | S 235 K -40 | 6-50 | > 63 ≤ 80 | 63 | 80 | - | - | OFFSHORE STRUCTURAL STEEL | 215 | - | 340 | - | 470 | - | - | - | - | - | - | - | - | - | - | - | - | - | - | 28 | - | - | - | - | - | - | - | - | - | - | - | - | - | - | - | 0.17 | - | 0.35 | - | 1.35 | 0.035 | 0.03 | - | 0.03 | - | 0.4 | - | 0.2 | - | 0.7 | 0.08 | 0.02 | 0.06 | - | 0.05 | - | 0.08 | - | 0.014 | - | - | - | - | 0.43 | 0.24 | Nb + V ≤ 0.10% B addition not permitted N ≤ 0.014% if Al > 0.02% | -
STEEL GROUP I LOW STRENGTH STEEL (LS) | S 235 K -40 | 6-50 | > 80 ≤ 100 | 80 | 100 | - | - | OFFSHORE STRUCTURAL STEEL | 215 | - | 340 | - | 470 | - | - | - | - | - | - | - | - | - | - | - | - | - | - | 28 | - | - | - | - | - | - | - | - | - | - | - | - | - | - | - | 0.17 | - | 0.35 | - | 1.35 | 0.035 | 0.03 | - | 0.03 | - | 0.4 | - | 0.2 | - | 0.7 | 0.08 | 0.02 | 0.06 | - | 0.05 | - | 0.08 | - | 0.014 | - | - | - | - | 0.44 | 0.24 | Nb + V ≤ 0.10% B addition not permitted N ≤ 0.014% if Al > 0.02% | -
STEEL GROUP I LOW STRENGTH STEEL (LS) | S 235 K -40 | 6-50 | > 100 ≤ 150 | 100 | 150 | - | - | OFFSHORE STRUCTURAL STEEL | 195 | - | 340 | - | 470 | - | - | - | - | - | - | - | - | - | - | - | - | - | - | 28 | - | - | - | - | - | - | - | - | - | - | - | - | - | - | - | 0.17 | - | 0.35 | - | 1.35 | 0.035 | 0.03 | - | 0.03 | - | 0.4 | - | 0.2 | - | 0.7 | 0.08 | 0.02 | 0.06 | - | 0.05 | - | 0.08 | - | 0.014 | - | - | - | - | 0.44 | 0.24 | Nb + V ≤ 0.10% B addition not permitted N ≤ 0.014% if Al > 0.02% | -
STEEL GROUP I LOW STRENGTH STEEL (LS) | S 235 K -50 | 6-50 | ≤ 16 | 0 | 16 | - | - | OFFSHORE STRUCTURAL STEEL | 235 | - | 340 | - | 470 | - | - | - | - | - | - | - | - | - | - | - | - | - | - | - | 28 | - | - | - | - | - | - | - | - | - | - | - | - | - | - | 0.17 | - | 0.35 | - | 1.35 | 0.03 | 0.03 | - | 0.03 | - | 0.4 | - | 0.2 | - | 0.7 | 0.08 | 0.02 | 0.06 | - | 0.05 | - | 0.08 | - | 0.014 | - | - | - | - | 0.4 | 0.22 | Nb + V ≤ 0.10% B addition not permitted N ≤ 0.014% if Al > 0.02% | -
STEEL GROUP I LOW STRENGTH STEEL (LS) | S 235 K -50 | 6-50 | > 16 ≤ 40 | 16 | 40 | - | - | OFFSHORE STRUCTURAL STEEL | 225 | - | 340 | - | 470 | - | - | - | - | - | - | - | - | - | - | - | - | - | - | - | 28 | - | - | - | - | - | - | - | - | - | - | - | - | - | - | 0.17 | - | 0.35 | - | 1.35 | 0.03 | 0.03 | - | 0.03 | - | 0.4 | - | 0.2 | - | 0.7 | 0.08 | 0.02 | 0.06 | - | 0.05 | - | 0.08 | - | 0.014 | - | - | - | - | 0.41 | 0.23 | Nb + V ≤ 0.10% B addition not permitted N ≤ 0.014% if Al > 0.02% | -
STEEL GROUP I LOW STRENGTH STEEL (LS) | S 235 K -50 | 6-50 | > 40 ≤ 63 | 40 | 63 | - | - | OFFSHORE STRUCTURAL STEEL | 215 | - | 340 | - | 470 | - | - | - | - | - | - | - | - | - | - | - | - | - | - | - | 28 | - | - | - | - | - | - | - | - | - | - | - | - | - | - | 0.17 | - | 0.35 | - | 1.35 | 0.03 | 0.03 | - | 0.03 | - | 0.4 | - | 0.2 | - | 0.7 | 0.08 | 0.02 | 0.06 | - | 0.05 | - | 0.08 | - | 0.014 | - | - | - | - | 0.42 | 0.23 | Nb + V ≤ 0.10% B addition not permitted N ≤ 0.014% if Al > 0.02% | -
STEEL GROUP I LOW STRENGTH STEEL (LS) | S 235 K -50 | 6-50 | > 63 ≤ 80 | 63 | 80 | - | - | OFFSHORE STRUCTURAL STEEL | 215 | - | 340 | - | 470 | - | - | - | - | - | - | - | - | - | - | - | - | - | - | - | 28 | - | - | - | - | - | - | - | - | - | - | - | - | - | - | 0.17 | - | 0.35 | - | 1.35 | 0.03 | 0.03 | - | 0.03 | - | 0.4 | - | 0.2 | - | 0.7 | 0.08 | 0.02 | 0.06 | - | 0.05 | - | 0.08 | - | 0.014 | - | - | - | - | 0.43 | 0.24 | Nb + V ≤ 0.10% B addition not permitted N ≤ 0.014% if Al > 0.02% | -
STEEL GROUP I LOW STRENGTH STEEL (LS) | S 235 K -50 | 6-50 | > 80 ≤ 100 | 80 | 100 | - | - | OFFSHORE STRUCTURAL STEEL | 215 | - | 340 | - | 470 | - | - | - | - | - | - | - | - | - | - | - | - | - | - | - | 28 | - | - | - | - | - | - | - | - | - | - | - | - | - | - | 0.17 | - | 0.35 | - | 1.35 | 0.03 | 0.03 | - | 0.03 | - | 0.4 | - | 0.2 | - | 0.7 | 0.08 | 0.02 | 0.06 | - | 0.05 | - | 0.08 | - | 0.014 | - | - | - | - | 0.44 | 0.24 | Nb + V ≤ 0.10% B addition not permitted N ≤ 0.014% if Al > 0.02% | -
STEEL GROUP I LOW STRENGTH STEEL (LS) | S 235 K -50 | 6-50 | > 100 ≤ 150 | 100 | 150 | - | - | OFFSHORE STRUCTURAL STEEL | 195 | - | 340 | - | 470 | - | - | - | - | - | - | - | - | - | - | - | - | - | - | - | 28 | - | - | - | - | - | - | - | - | - | - | - | - | - | - | 0.17 | - | 0.35 | - | 1.35 | 0.03 | 0.03 | - | 0.03 | - | 0.4 | - | 0.2 | - | 0.7 | 0.08 | 0.02 | 0.06 | - | 0.05 | - | 0.08 | - | 0.014 | - | - | - | - | 0.44 | 0.24 | Nb + V ≤ 0.10% B addition not permitted N ≤ 0.014% if Al > 0.02% | -
STEEL GROUP II MEDIUM STRENGTH STEEL (MS) | S 275 K +20 | 6-50 | ≤ 16 | 0 | 16 | - | - | OFFSHORE STRUCTURAL STEEL | 275 | - | 410 | - | 560 | - | - | - | - | - | - | - | - | - | 32 | - | - | - | - | - | - | - | - | - | - | - | - | - | - | - | - | - | - | - | - | 0.21 | - | 0.4 | - | 1.45 | 0.035 | 0.02 | - | 0.03 | - | 0.4 | - | 0.2 | - | 0.7 | 0.08 | - | 0.06 | - | 0.05 | - | 0.08 | - | 0.009 | - | - | - | - | 0.4 | 0.22 | Nb + V ≤ 0.10% B addition not permitted N ≤ 0.014% if Al > 0.02% | -
STEEL GROUP II MEDIUM STRENGTH STEEL (MS) | S 275 K +20 | 6-50 | > 16 ≤ 40 | 16 | 40 | - | - | OFFSHORE STRUCTURAL STEEL | 265 | - | 410 | - | 560 | - | - | - | - | - | - | - | - | - | 32 | - | - | - | - | - | - | - | - | - | - | - | - | - | - | - | - | - | - | - | - | 0.21 | - | 0.4 | - | 1.45 | 0.035 | 0.02 | - | 0.03 | - | 0.4 | - | 0.2 | - | 0.7 | 0.08 | - | 0.06 | - | 0.05 | - | 0.08 | - | 0.009 | - | - | - | - | 0.41 | 0.23 | Nb + V ≤ 0.10% B addition not permitted N ≤ 0.014% if Al > 0.02% | -
STEEL GROUP II MEDIUM STRENGTH STEEL (MS) | S 275 K +20 | 6-50 | > 40 ≤ 63 | 40 | 63 | - | - | OFFSHORE STRUCTURAL STEEL | 255 | - | 410 | - | 560 | - | - | - | - | - | - | - | - | - | 32 | - | - | - | - | - | - | - | - | - | - | - | - | - | - | - | - | - | - | - | - | 0.21 | - | 0.4 | - | 1.45 | 0.035 | 0.02 | - | 0.03 | - | 0.4 | - | 0.2 | - | 0.7 | 0.08 | - | 0.06 | - | 0.05 | - | 0.08 | - | 0.009 | - | - | - | - | 0.42 | 0.23 | Nb + V ≤ 0.10% B addition not permitted N ≤ 0.014% if Al > 0.02% | -
STEEL GROUP II MEDIUM STRENGTH STEEL (MS) | S 275 K +20 | 6-50 | > 63 ≤ 80 | 63 | 80 | - | - | OFFSHORE STRUCTURAL STEEL | 245 | - | 410 | - | 560 | - | - | - | - | - | - | - | - | - | 32 | - | - | - | - | - | - | - | - | - | - | - | - | - | - | - | - | - | - | - | - | 0.21 | - | 0.4 | - | 1.45 | 0.035 | 0.02 | - | 0.03 | - | 0.4 | - | 0.2 | - | 0.7 | 0.08 | - | 0.06 | - | 0.05 | - | 0.08 | - | 0.009 | - | - | - | - | 0.43 | 0.24 | Nb + V ≤ 0.10% B addition not permitted N ≤ 0.014% if Al > 0.02% | -
STEEL GROUP II MEDIUM STRENGTH STEEL (MS) | S 275 K +20 | 6-50 | > 80 ≤ 100 | 80 | 100 | - | - | OFFSHORE STRUCTURAL STEEL | 235 | - | 410 | - | 560 | - | - | - | - | - | - | - | - | - | 32 | - | - | - | - | - | - | - | - | - | - | - | - | - | - | - | - | - | - | - | - | 0.21 | - | 0.4 | - | 1.45 | 0.035 | 0.02 | - | 0.03 | - | 0.4 | - | 0.2 | - | 0.7 | 0.08 | - | 0.06 | - | 0.05 | - | 0.08 | - | 0.009 | - | - | - | - | 0.44 | 0.24 | Nb + V ≤ 0.10% B addition not permitted N ≤ 0.014% if Al > 0.02% | -
STEEL GROUP II MEDIUM STRENGTH STEEL (MS) | S 275 K +20 | 6-50 | > 100 ≤ 150 | 100 | 150 | - | - | OFFSHORE STRUCTURAL STEEL | 225 | - | 400 | - | 540 | - | - | - | - | - | - | - | - | - | 32 | - | - | - | - | - | - | - | - | - | - | - | - | - | - | - | - | - | - | - | - | 0.21 | - | 0.4 | - | 1.45 | 0.035 | 0.02 | - | 0.03 | - | 0.4 | - | 0.2 | - | 0.7 | 0.08 | - | 0.06 | - | 0.05 | - | 0.08 | - | 0.009 | - | - | - | - | 0.44 | 0.24 | Nb + V ≤ 0.10% B addition not permitted N ≤ 0.014% if Al > 0.02% | -
STEEL GROUP II MEDIUM STRENGTH STEEL (MS) | S 275 K 0 | 6-50 | ≤ 16 | 0 | 16 | - | - | OFFSHORE STRUCTURAL STEEL | 275 | - | 410 | - | 560 | - | - | - | - | - | - | - | - | - | - | 32 | - | - | - | - | - | - | - | - | - | - | - | - | - | - | - | - | - | - | - | 0.19 | - | 0.35 | - | 1.45 | 0.035 | 0.02 | - | 0.03 | - | 0.4 | - | 0.2 | - | 0.7 | 0.08 | - | 0.06 | - | 0.05 | - | 0.08 | - | 0.009 | - | - | - | - | 0.4 | 0.22 | Nb + V ≤ 0.10% B addition not permitted N ≤ 0.014% if Al > 0.02% | -
STEEL GROUP II MEDIUM STRENGTH STEEL (MS) | S 275 K 0 | 6-50 | > 16 ≤ 40 | 16 | 40 | - | - | OFFSHORE STRUCTURAL STEEL | 265 | - | 410 | - | 560 | - | - | - | - | - | - | - | - | - | - | 32 | - | - | - | - | - | - | - | - | - | - | - | - | - | - | - | - | - | - | - | 0.19 | - | 0.35 | - | 1.45 | 0.035 | 0.02 | - | 0.03 | - | 0.4 | - | 0.2 | - | 0.7 | 0.08 | - | 0.06 | - | 0.05 | - | 0.08 | - | 0.009 | - | - | - | - | 0.41 | 0.23 | Nb + V ≤ 0.10% B addition not permitted N ≤ 0.014% if Al > 0.02% | -
STEEL GROUP II MEDIUM STRENGTH STEEL (MS) | S 275 K 0 | 6-50 | > 40 ≤ 63 | 40 | 63 | - | - | OFFSHORE STRUCTURAL STEEL | 255 | - | 410 | - | 560 | - | - | - | - | - | - | - | - | - | - | 32 | - | - | - | - | - | - | - | - | - | - | - | - | - | - | - | - | - | - | - | 0.19 | - | 0.35 | - | 1.45 | 0.035 | 0.02 | - | 0.03 | - | 0.4 | - | 0.2 | - | 0.7 | 0.08 | - | 0.06 | - | 0.05 | - | 0.08 | - | 0.009 | - | - | - | - | 0.42 | 0.23 | Nb + V ≤ 0.10% B addition not permitted N ≤ 0.014% if Al > 0.02% | -
STEEL GROUP II MEDIUM STRENGTH STEEL (MS) | S 275 K 0 | 6-50 | > 63 ≤ 80 | 63 | 80 | - | - | OFFSHORE STRUCTURAL STEEL | 245 | - | 410 | - | 560 | - | - | - | - | - | - | - | - | - | - | 32 | - | - | - | - | - | - | - | - | - | - | - | - | - | - | - | - | - | - | - | 0.19 | - | 0.35 | - | 1.45 | 0.035 | 0.02 | - | 0.03 | - | 0.4 | - | 0.2 | - | 0.7 | 0.08 | - | 0.06 | - | 0.05 | - | 0.08 | - | 0.009 | - | - | - | - | 0.43 | 0.24 | Nb + V ≤ 0.10% B addition not permitted N ≤ 0.014% if Al > 0.02% | -
STEEL GROUP II MEDIUM STRENGTH STEEL (MS) | S 275 K 0 | 6-50 | > 80 ≤ 100 | 80 | 100 | - | - | OFFSHORE STRUCTURAL STEEL | 235 | - | 410 | - | 560 | - | - | - | - | - | - | - | - | - | - | 32 | - | - | - | - | - | - | - | - | - | - | - | - | - | - | - | - | - | - | - | 0.19 | - | 0.35 | - | 1.45 | 0.035 | 0.02 | - | 0.03 | - | 0.4 | - | 0.2 | - | 0.7 | 0.08 | - | 0.06 | - | 0.05 | - | 0.08 | - | 0.009 | - | - | - | - | 0.44 | 0.24 | Nb + V ≤ 0.10% B addition not permitted N ≤ 0.014% if Al > 0.02% | -
STEEL GROUP II MEDIUM STRENGTH STEEL (MS) | S 275 K 0 | 6-50 | > 100 ≤ 150 | 100 | 150 | - | - | OFFSHORE STRUCTURAL STEEL | 225 | - | 400 | - | 540 | - | - | - | - | - | - | - | - | - | - | 32 | - | - | - | - | - | - | - | - | - | - | - | - | - | - | - | - | - | - | - | 0.19 | - | 0.35 | - | 1.45 | 0.035 | 0.02 | - | 0.03 | - | 0.4 | - | 0.2 | - | 0.7 | 0.08 | - | 0.06 | - | 0.05 | - | 0.08 | - | 0.009 | - | - | - | - | 0.44 | 0.24 | Nb + V ≤ 0.10% B addition not permitted N ≤ 0.014% if Al > 0.02% | -
STEEL GROUP II MEDIUM STRENGTH STEEL (MS) | S 275 K -20 | 6-50 | ≤ 16 | 0 | 16 | - | - | OFFSHORE STRUCTURAL STEEL | 275 | - | 410 | - | 560 | - | - | - | - | - | - | - | - | - | - | - | - | 32 | - | - | - | - | - | - | - | - | - | - | - | - | - | - | - | - | - | 0.18 | - | 0.35 | - | 1.45 | 0.035 | 0.02 | - | 0.03 | - | 0.4 | - | 0.2 | - | 0.7 | 0.08 | 0.02 | 0.06 | - | 0.05 | - | 0.08 | - | 0.014 | - | - | - | - | 0.4 | 0.22 | Nb + V ≤ 0.10% B addition not permitted N ≤ 0.014% if Al > 0.02% | -
STEEL GROUP II MEDIUM STRENGTH STEEL (MS) | S 275 K -20 | 6-50 | > 16 ≤ 40 | 16 | 40 | - | - | OFFSHORE STRUCTURAL STEEL | 265 | - | 410 | - | 560 | - | - | - | - | - | - | - | - | - | - | - | - | 32 | - | - | - | - | - | - | - | - | - | - | - | - | - | - | - | - | - | 0.18 | - | 0.35 | - | 1.45 | 0.035 | 0.02 | - | 0.03 | - | 0.4 | - | 0.2 | - | 0.7 | 0.08 | 0.02 | 0.06 | - | 0.05 | - | 0.08 | - | 0.014 | - | - | - | - | 0.41 | 0.23 | Nb + V ≤ 0.10% B addition not permitted N ≤ 0.014% if Al > 0.02% | -
STEEL GROUP II MEDIUM STRENGTH STEEL (MS) | S 275 K -20 | 6-50 | > 40 ≤ 63 | 40 | 63 | - | - | OFFSHORE STRUCTURAL STEEL | 255 | - | 410 | - | 560 | - | - | - | - | - | - | - | - | - | - | - | - | 32 | - | - | - | - | - | - | - | - | - | - | - | - | - | - | - | - | - | 0.18 | - | 0.35 | - | 1.45 | 0.035 | 0.02 | - | 0.03 | - | 0.4 | - | 0.2 | - | 0.7 | 0.08 | 0.02 | 0.06 | - | 0.05 | - | 0.08 | - | 0.014 | - | - | - | - | 0.42 | 0.23 | Nb + V ≤ 0.10% B addition not permitted N ≤ 0.014% if Al > 0.02% | -
STEEL GROUP II MEDIUM STRENGTH STEEL (MS) | S 275 K -20 | 6-50 | > 63 ≤ 80 | 63 | 80 | - | - | OFFSHORE STRUCTURAL STEEL | 245 | - | 410 | - | 560 | - | - | - | - | - | - | - | - | - | - | - | - | 32 | - | - | - | - | - | - | - | - | - | - | - | - | - | - | - | - | - | 0.18 | - | 0.35 | - | 1.45 | 0.035 | 0.02 | - | 0.03 | - | 0.4 | - | 0.2 | - | 0.7 | 0.08 | 0.02 | 0.06 | - | 0.05 | - | 0.08 | - | 0.014 | - | - | - | - | 0.43 | 0.24 | Nb + V ≤ 0.10% B addition not permitted N ≤ 0.014% if Al > 0.02% | -
STEEL GROUP II MEDIUM STRENGTH STEEL (MS) | S 275 K -20 | 6-50 | > 80 ≤ 100 | 80 | 100 | - | - | OFFSHORE STRUCTURAL STEEL | 235 | - | 410 | - | 560 | - | - | - | - | - | - | - | - | - | - | - | - | 32 | - | - | - | - | - | - | - | - | - | - | - | - | - | - | - | - | - | 0.18 | - | 0.35 | - | 1.45 | 0.035 | 0.02 | - | 0.03 | - | 0.4 | - | 0.2 | - | 0.7 | 0.08 | 0.02 | 0.06 | - | 0.05 | - | 0.08 | - | 0.014 | - | - | - | - | 0.44 | 0.24 | Nb + V ≤ 0.10% B addition not permitted N ≤ 0.014% if Al > 0.02% | -
STEEL GROUP II MEDIUM STRENGTH STEEL (MS) | S 275 K -20 | 6-50 | > 100 ≤ 150 | 100 | 150 | - | - | OFFSHORE STRUCTURAL STEEL | 225 | - | 400 | - | 540 | - | - | - | - | - | - | - | - | - | - | - | - | 32 | - | - | - | - | - | - | - | - | - | - | - | - | - | - | - | - | - | 0.18 | - | 0.35 | - | 1.45 | 0.035 | 0.02 | - | 0.03 | - | 0.4 | - | 0.2 | - | 0.7 | 0.08 | 0.02 | 0.06 | - | 0.05 | - | 0.08 | - | 0.014 | - | - | - | - | 0.44 | 0.24 | Nb + V ≤ 0.10% B addition not permitted N ≤ 0.014% if Al > 0.02% | -
STEEL GROUP II MEDIUM STRENGTH STEEL (MS) | S 275 K -40 | 6-50 | ≤ 16 | 0 | 16 | - | - | OFFSHORE STRUCTURAL STEEL | 275 | - | 410 | - | 560 | - | - | - | - | - | - | - | - | - | - | - | - | - | - | 32 | - | - | - | - | - | - | - | - | - | - | - | - | - | - | - | 0.18 | - | 0.35 | - | 1.45 | 0.035 | 0.02 | - | 0.03 | - | 0.4 | - | 0.2 | - | 0.7 | 0.08 | 0.02 | 0.06 | - | 0.05 | - | 0.08 | - | 0.014 | - | - | - | - | 0.4 | 0.22 | Nb + V ≤ 0.10% B addition not permitted N ≤ 0.014% if Al > 0.02% | -
STEEL GROUP II MEDIUM STRENGTH STEEL (MS) | S 275 K -40 | 6-50 | > 16 ≤ 40 | 16 | 40 | - | - | OFFSHORE STRUCTURAL STEEL | 265 | - | 410 | - | 560 | - | - | - | - | - | - | - | - | - | - | - | - | - | - | 32 | - | - | - | - | - | - | - | - | - | - | - | - | - | - | - | 0.18 | - | 0.35 | - | 1.45 | 0.035 | 0.02 | - | 0.03 | - | 0.4 | - | 0.2 | - | 0.7 | 0.08 | 0.02 | 0.06 | - | 0.05 | - | 0.08 | - | 0.014 | - | - | - | - | 0.41 | 0.23 | Nb + V ≤ 0.10% B addition not permitted N ≤ 0.014% if Al > 0.02% | -
STEEL GROUP II MEDIUM STRENGTH STEEL (MS) | S 275 K -40 | 6-50 | > 40 ≤ 63 | 40 | 63 | - | - | OFFSHORE STRUCTURAL STEEL | 255 | - | 410 | - | 560 | - | - | - | - | - | - | - | - | - | - | - | - | - | - | 32 | - | - | - | - | - | - | - | - | - | - | - | - | - | - | - | 0.18 | - | 0.35 | - | 1.45 | 0.035 | 0.02 | - | 0.03 | - | 0.4 | - | 0.2 | - | 0.7 | 0.08 | 0.02 | 0.06 | - | 0.05 | - | 0.08 | - | 0.014 | - | - | - | - | 0.42 | 0.23 | Nb + V ≤ 0.10% B addition not permitted N ≤ 0.014% if Al > 0.02% | -
STEEL GROUP II MEDIUM STRENGTH STEEL (MS) | S 275 K -40 | 6-50 | > 63 ≤ 80 | 63 | 80 | - | - | OFFSHORE STRUCTURAL STEEL | 245 | - | 410 | - | 560 | - | - | - | - | - | - | - | - | - | - | - | - | - | - | 32 | - | - | - | - | - | - | - | - | - | - | - | - | - | - | - | 0.18 | - | 0.35 | - | 1.45 | 0.035 | 0.02 | - | 0.03 | - | 0.4 | - | 0.2 | - | 0.7 | 0.08 | 0.02 | 0.06 | - | 0.05 | - | 0.08 | - | 0.014 | - | - | - | - | 0.43 | 0.24 | Nb + V ≤ 0.10% B addition not permitted N ≤ 0.014% if Al > 0.02% | -
STEEL GROUP II MEDIUM STRENGTH STEEL (MS) | S 275 K -40 | 6-50 | > 80 ≤ 100 | 80 | 100 | - | - | OFFSHORE STRUCTURAL STEEL | 235 | - | 410 | - | 560 | - | - | - | - | - | - | - | - | - | - | - | - | - | - | 32 | - | - | - | - | - | - | - | - | - | - | - | - | - | - | - | 0.18 | - | 0.35 | - | 1.45 | 0.035 | 0.02 | - | 0.03 | - | 0.4 | - | 0.2 | - | 0.7 | 0.08 | 0.02 | 0.06 | - | 0.05 | - | 0.08 | - | 0.014 | - | - | - | - | 0.44 | 0.24 | Nb + V ≤ 0.10% B addition not permitted N ≤ 0.014% if Al > 0.02% | -
STEEL GROUP II MEDIUM STRENGTH STEEL (MS) | S 275 K -40 | 6-50 | > 100 ≤ 150 | 100 | 150 | - | - | OFFSHORE STRUCTURAL STEEL | 225 | - | 400 | - | 540 | - | - | - | - | - | - | - | - | - | - | - | - | - | - | 32 | - | - | - | - | - | - | - | - | - | - | - | - | - | - | - | 0.18 | - | 0.35 | - | 1.45 | 0.035 | 0.02 | - | 0.03 | - | 0.4 | - | 0.2 | - | 0.7 | 0.08 | 0.02 | 0.06 | - | 0.05 | - | 0.08 | - | 0.014 | - | - | - | - | 0.44 | 0.24 | Nb + V ≤ 0.10% B addition not permitted N ≤ 0.014% if Al > 0.02% | -
STEEL GROUP II MEDIUM STRENGTH STEEL (MS) | S 275 K -50 | 6-50 | ≤ 16 | 0 | 16 | - | - | OFFSHORE STRUCTURAL STEEL | 275 | - | 410 | - | 560 | - | - | - | - | - | - | - | - | - | - | - | - | - | - | - | 32 | - | - | - | - | - | - | - | - | - | - | - | - | - | - | 0.18 | - | 0.35 | - | 1.45 | 0.03 | 0.02 | - | 0.03 | - | 0.4 | - | 0.2 | - | 0.7 | 0.08 | 0.02 | 0.06 | - | 0.05 | - | 0.08 | - | 0.014 | - | - | - | - | 0.4 | 0.22 | Nb + V ≤ 0.10% B addition not permitted N ≤ 0.014% if Al > 0.02% | -
STEEL GROUP II MEDIUM STRENGTH STEEL (MS) | S 275 K -50 | 6-50 | > 16 ≤ 40 | 16 | 40 | - | - | OFFSHORE STRUCTURAL STEEL | 265 | - | 410 | - | 560 | - | - | - | - | - | - | - | - | - | - | - | - | - | - | - | 32 | - | - | - | - | - | - | - | - | - | - | - | - | - | - | 0.18 | - | 0.35 | - | 1.45 | 0.03 | 0.02 | - | 0.03 | - | 0.4 | - | 0.2 | - | 0.7 | 0.08 | 0.02 | 0.06 | - | 0.05 | - | 0.08 | - | 0.014 | - | - | - | - | 0.41 | 0.23 | Nb + V ≤ 0.10% B addition not permitted N ≤ 0.014% if Al > 0.02% | -
STEEL GROUP II MEDIUM STRENGTH STEEL (MS) | S 275 K -50 | 6-50 | > 40 ≤ 63 | 40 | 63 | - | - | OFFSHORE STRUCTURAL STEEL | 255 | - | 410 | - | 560 | - | - | - | - | - | - | - | - | - | - | - | - | - | - | - | 32 | - | - | - | - | - | - | - | - | - | - | - | - | - | - | 0.18 | - | 0.35 | - | 1.45 | 0.03 | 0.02 | - | 0.03 | - | 0.4 | - | 0.2 | - | 0.7 | 0.08 | 0.02 | 0.06 | - | 0.05 | - | 0.08 | - | 0.014 | - | - | - | - | 0.42 | 0.23 | Nb + V ≤ 0.10% B addition not permitted N ≤ 0.014% if Al > 0.02% | -
STEEL GROUP II MEDIUM STRENGTH STEEL (MS) | S 275 K -50 | 6-50 | > 63 ≤ 80 | 63 | 80 | - | - | OFFSHORE STRUCTURAL STEEL | 245 | - | 410 | - | 560 | - | - | - | - | - | - | - | - | - | - | - | - | - | - | - | 32 | - | - | - | - | - | - | - | - | - | - | - | - | - | - | 0.18 | - | 0.35 | - | 1.45 | 0.03 | 0.02 | - | 0.03 | - | 0.4 | - | 0.2 | - | 0.7 | 0.08 | 0.02 | 0.06 | - | 0.05 | - | 0.08 | - | 0.014 | - | - | - | - | 0.43 | 0.24 | Nb + V ≤ 0.10% B addition not permitted N ≤ 0.014% if Al > 0.02% | -
STEEL GROUP II MEDIUM STRENGTH STEEL (MS) | S 275 K -50 | 6-50 | > 80 ≤ 100 | 80 | 100 | - | - | OFFSHORE STRUCTURAL STEEL | 235 | - | 410 | - | 560 | - | - | - | - | - | - | - | - | - | - | - | - | - | - | - | 32 | - | - | - | - | - | - | - | - | - | - | - | - | - | - | 0.18 | - | 0.35 | - | 1.45 | 0.03 | 0.02 | - | 0.03 | - | 0.4 | - | 0.2 | - | 0.7 | 0.08 | 0.02 | 0.06 | - | 0.05 | - | 0.08 | - | 0.014 | - | - | - | - | 0.44 | 0.24 | Nb + V ≤ 0.10% B addition not permitted N ≤ 0.014% if Al > 0.02% | -
STEEL GROUP II MEDIUM STRENGTH STEEL (MS) | S 275 K -50 | 6-50 | > 100 ≤ 150 | 100 | 150 | - | - | OFFSHORE STRUCTURAL STEEL | 225 | - | 400 | - | 540 | - | - | - | - | - | - | - | - | - | - | - | - | - | - | - | 32 | - | - | - | - | - | - | - | - | - | - | - | - | - | - | 0.18 | - | 0.35 | - | 1.45 | 0.03 | 0.02 | - | 0.03 | - | 0.4 | - | 0.2 | - | 0.7 | 0.08 | 0.02 | 0.06 | - | 0.05 | - | 0.08 | - | 0.014 | - | - | - | - | 0.44 | 0.24 | Nb + V ≤ 0.10% B addition not permitted N ≤ 0.014% if Al > 0.02% | -
STEEL GROUP III HIGH STRENGTH STEEL (HS) | S 355 K +20 | 6-50 | ≤ 16 | 0 | 16 | - | - | OFFSHORE STRUCTURAL STEEL | 355 | - | 470 | - | 630 | - | - | - | - | - | - | - | - | - | 50 | - | - | - | - | - | - | - | - | - | - | - | - | - | - | - | - | - | - | - | - | 0.2 | - | 0.35 | - | 1.6 | 0.035 | 0.02 | - | 0.03 | - | 0.4 | - | 0.2 | - | 0.7 | 0.08 | - | 0.06 | - | 0.05 | - | 0.08 | - | 0.009 | - | - | - | - | 0.4 | 0.22 | Nb + V ≤ 0.10% B addition not permitted N ≤ 0.014% if Al > 0.02% | -
STEEL GROUP III HIGH STRENGTH STEEL (HS) | S 355 K +20 | 6-50 | > 16 ≤ 40 | 16 | 40 | - | - | OFFSHORE STRUCTURAL STEEL | 345 | - | 470 | - | 630 | - | - | - | - | - | - | - | - | - | 50 | - | - | - | - | - | - | - | - | - | - | - | - | - | - | - | - | - | - | - | - | 0.2 | - | 0.35 | - | 1.6 | 0.035 | 0.02 | - | 0.03 | - | 0.4 | - | 0.2 | - | 0.7 | 0.08 | - | 0.06 | - | 0.05 | - | 0.08 | - | 0.009 | - | - | - | - | 0.41 | 0.23 | Nb + V ≤ 0.10% B addition not permitted N ≤ 0.014% if Al > 0.02% | -
STEEL GROUP III HIGH STRENGTH STEEL (HS) | S 355 K +20 | 6-50 | > 40 ≤ 63 | 40 | 63 | - | - | OFFSHORE STRUCTURAL STEEL | 335 | - | 470 | - | 630 | - | - | - | - | - | - | - | - | - | 50 | - | - | - | - | - | - | - | - | - | - | - | - | - | - | - | - | - | - | - | - | 0.22 | - | 0.35 | - | 1.6 | 0.035 | 0.02 | - | 0.03 | - | 0.4 | - | 0.2 | - | 0.7 | 0.08 | - | 0.06 | - | 0.05 | - | 0.08 | - | 0.009 | - | - | - | - | 0.42 | 0.23 | Nb + V ≤ 0.10% B addition not permitted N ≤ 0.014% if Al > 0.02% | -
STEEL GROUP III HIGH STRENGTH STEEL (HS) | S 355 K +20 | 6-50 | > 63 ≤ 80 | 63 | 80 | - | - | OFFSHORE STRUCTURAL STEEL | 325 | - | 470 | - | 630 | - | - | - | - | - | - | - | - | - | 50 | - | - | - | - | - | - | - | - | - | - | - | - | - | - | - | - | - | - | - | - | 0.22 | - | 0.35 | - | 1.6 | 0.035 | 0.02 | - | 0.03 | - | 0.4 | - | 0.2 | - | 0.7 | 0.08 | - | 0.06 | - | 0.05 | - | 0.08 | - | 0.009 | - | - | - | - | 0.43 | 0.24 | Nb + V ≤ 0.10% B addition not permitted N ≤ 0.014% if Al > 0.02% | -
STEEL GROUP III HIGH STRENGTH STEEL (HS) | S 355 K +20 | 6-50 | > 80 ≤ 100 | 80 | 100 | - | - | OFFSHORE STRUCTURAL STEEL | 315 | - | 470 | - | 630 | - | - | - | - | - | - | - | - | - | 50 | - | - | - | - | - | - | - | - | - | - | - | - | - | - | - | - | - | - | - | - | 0.22 | - | 0.35 | - | 1.6 | 0.035 | 0.02 | - | 0.03 | - | 0.4 | - | 0.2 | - | 0.7 | 0.08 | - | 0.06 | - | 0.05 | - | 0.08 | - | 0.009 | - | - | - | - | 0.44 | 0.24 | Nb + V ≤ 0.10% B addition not permitted N ≤ 0.014% if Al > 0.02% | -
STEEL GROUP III HIGH STRENGTH STEEL (HS) | S 355 K +20 | 6-50 | > 100 ≤ 150 | 100 | 150 | - | - | OFFSHORE STRUCTURAL STEEL | 295 | - | 460 | - | 620 | - | - | - | - | - | - | - | - | - | 50 | - | - | - | - | - | - | - | - | - | - | - | - | - | - | - | - | - | - | - | - | 0.22 | - | 0.35 | - | 1.6 | 0.035 | 0.02 | - | 0.03 | - | 0.4 | - | 0.2 | - | 0.7 | 0.08 | - | 0.06 | - | 0.05 | - | 0.08 | - | 0.009 | - | - | - | - | 0.44 | 0.24 | Nb + V ≤ 0.10% B addition not permitted N ≤ 0.014% if Al > 0.02% | -
STEEL GROUP III HIGH STRENGTH STEEL (HS) | S 355 K 0 | 6-50 | ≤ 16 | 0 | 16 | - | - | OFFSHORE STRUCTURAL STEEL | 355 | - | 470 | - | 630 | - | - | - | - | - | - | - | - | - | - | 50 | - | - | - | - | - | - | - | - | - | - | - | - | - | - | - | - | - | - | - | 0.22 | - | 0.35 | - | 1.6 | 0.035 | 0.02 | - | 0.03 | - | 0.4 | - | 0.2 | - | 0.7 | 0.08 | - | 0.06 | - | 0.05 | - | 0.08 | - | 0.009 | - | - | - | - | 0.4 | 0.22 | Nb + V ≤ 0.10% B addition not permitted N ≤ 0.014% if Al > 0.02% | -
STEEL GROUP III HIGH STRENGTH STEEL (HS) | S 355 K 0 | 6-50 | > 16 ≤ 40 | 16 | 40 | - | - | OFFSHORE STRUCTURAL STEEL | 345 | - | 470 | - | 630 | - | - | - | - | - | - | - | - | - | - | 50 | - | - | - | - | - | - | - | - | - | - | - | - | - | - | - | - | - | - | - | 0.22 | - | 0.35 | - | 1.6 | 0.035 | 0.02 | - | 0.03 | - | 0.4 | - | 0.2 | - | 0.7 | 0.08 | - | 0.06 | - | 0.05 | - | 0.08 | - | 0.009 | - | - | - | - | 0.41 | 0.23 | Nb + V ≤ 0.10% B addition not permitted N ≤ 0.014% if Al > 0.02% | -
STEEL GROUP III HIGH STRENGTH STEEL (HS) | S 355 K 0 | 6-50 | > 40 ≤ 63 | 40 | 63 | - | - | OFFSHORE STRUCTURAL STEEL | 335 | - | 470 | - | 630 | - | - | - | - | - | - | - | - | - | - | 50 | - | - | - | - | - | - | - | - | - | - | - | - | - | - | - | - | - | - | - | 0.22 | - | 0.35 | - | 1.6 | 0.035 | 0.02 | - | 0.03 | - | 0.4 | - | 0.2 | - | 0.7 | 0.08 | - | 0.06 | - | 0.05 | - | 0.08 | - | 0.009 | - | - | - | - | 0.42 | 0.23 | Nb + V ≤ 0.10% B addition not permitted N ≤ 0.014% if Al > 0.02% | -
STEEL GROUP III HIGH STRENGTH STEEL (HS) | S 355 K 0 | 6-50 | > 63 ≤ 80 | 63 | 80 | - | - | OFFSHORE STRUCTURAL STEEL | 325 | - | 470 | - | 630 | - | - | - | - | - | - | - | - | - | - | 50 | - | - | - | - | - | - | - | - | - | - | - | - | - | - | - | - | - | - | - | 0.22 | - | 0.35 | - | 1.6 | 0.035 | 0.02 | - | 0.03 | - | 0.4 | - | 0.2 | - | 0.7 | 0.08 | - | 0.06 | - | 0.05 | - | 0.08 | - | 0.009 | - | - | - | - | 0.43 | 0.24 | Nb + V ≤ 0.10% B addition not permitted N ≤ 0.014% if Al > 0.02% | -
STEEL GROUP III HIGH STRENGTH STEEL (HS) | S 355 K 0 | 6-50 | > 80 ≤ 100 | 80 | 100 | - | - | OFFSHORE STRUCTURAL STEEL | 315 | - | 470 | - | 630 | - | - | - | - | - | - | - | - | - | - | 50 | - | - | - | - | - | - | - | - | - | - | - | - | - | - | - | - | - | - | - | 0.22 | - | 0.35 | - | 1.6 | 0.035 | 0.02 | - | 0.03 | - | 0.4 | - | 0.2 | - | 0.7 | 0.08 | - | 0.06 | - | 0.05 | - | 0.08 | - | 0.009 | - | - | - | - | 0.44 | 0.24 | Nb + V ≤ 0.10% B addition not permitted N ≤ 0.014% if Al > 0.02% | -
STEEL GROUP III HIGH STRENGTH STEEL (HS) | S 355 K 0 | 6-50 | > 100 ≤ 150 | 100 | 150 | - | - | OFFSHORE STRUCTURAL STEEL | 295 | - | 460 | - | 620 | - | - | - | - | - | - | - | - | - | - | 50 | - | - | - | - | - | - | - | - | - | - | - | - | - | - | - | - | - | - | - | 0.22 | - | 0.35 | - | 1.6 | 0.035 | 0.02 | - | 0.03 | - | 0.4 | - | 0.2 | - | 0.7 | 0.08 | - | 0.06 | - | 0.05 | - | 0.08 | - | 0.009 | - | - | - | - | 0.44 | 0.24 | Nb + V ≤ 0.10% B addition not permitted N ≤ 0.014% if Al > 0.02% | -
STEEL GROUP III HIGH STRENGTH STEEL (HS) | S 355 K -20 | 6-50 | ≤ 16 | 0 | 16 | - | - | OFFSHORE STRUCTURAL STEEL | 355 | - | 470 | - | 630 | - | - | - | - | - | - | - | - | - | - | - | - | 40 | - | - | - | - | - | - | - | - | - | - | - | - | - | - | - | - | - | 0.18 | - | 0.35 | - | 1.6 | 0.035 | 0.02 | - | 0.03 | - | 0.4 | - | 0.2 | - | 0.7 | 0.08 | 0.02 | 0.06 | - | 0.05 | - | 0.08 | - | 0.014 | - | - | - | - | 0.4 | 0.22 | Nb + V ≤ 0.10% B addition not permitted N ≤ 0.014% if Al > 0.02% | -
STEEL GROUP III HIGH STRENGTH STEEL (HS) | S 355 K -20 | 6-50 | > 16 ≤ 40 | 16 | 40 | - | - | OFFSHORE STRUCTURAL STEEL | 345 | - | 470 | - | 630 | - | - | - | - | - | - | - | - | - | - | - | - | 40 | - | - | - | - | - | - | - | - | - | - | - | - | - | - | - | - | - | 0.18 | - | 0.35 | - | 1.6 | 0.035 | 0.02 | - | 0.03 | - | 0.4 | - | 0.2 | - | 0.7 | 0.08 | 0.02 | 0.06 | - | 0.05 | - | 0.08 | - | 0.014 | - | - | - | - | 0.41 | 0.23 | Nb + V ≤ 0.10% B addition not permitted N ≤ 0.014% if Al > 0.02% | -
STEEL GROUP III HIGH STRENGTH STEEL (HS) | S 355 K -20 | 6-50 | > 40 ≤ 63 | 40 | 63 | - | - | OFFSHORE STRUCTURAL STEEL | 335 | - | 470 | - | 630 | - | - | - | - | - | - | - | - | - | - | - | - | 40 | - | - | - | - | - | - | - | - | - | - | - | - | - | - | - | - | - | 0.22 | - | 0.35 | - | 1.6 | 0.035 | 0.02 | - | 0.03 | - | 0.4 | - | 0.2 | - | 0.7 | 0.08 | 0.02 | 0.06 | - | 0.05 | - | 0.08 | - | 0.014 | - | - | - | - | 0.42 | 0.23 | Nb + V ≤ 0.10% B addition not permitted N ≤ 0.014% if Al > 0.02% | -
STEEL GROUP III HIGH STRENGTH STEEL (HS) | S 355 K -20 | 6-50 | > 63 ≤ 80 | 63 | 80 | - | - | OFFSHORE STRUCTURAL STEEL | 325 | - | 470 | - | 630 | - | - | - | - | - | - | - | - | - | - | - | - | 40 | - | - | - | - | - | - | - | - | - | - | - | - | - | - | - | - | - | 0.22 | - | 0.35 | - | 1.6 | 0.035 | 0.02 | - | 0.03 | - | 0.4 | - | 0.2 | - | 0.7 | 0.08 | 0.02 | 0.06 | - | 0.05 | - | 0.08 | - | 0.014 | - | - | - | - | 0.43 | 0.24 | Nb + V ≤ 0.10% B addition not permitted N ≤ 0.014% if Al > 0.02% | -
STEEL GROUP III HIGH STRENGTH STEEL (HS) | S 355 K -20 | 6-50 | > 80 ≤ 100 | 80 | 100 | - | - | OFFSHORE STRUCTURAL STEEL | 315 | - | 470 | - | 630 | - | - | - | - | - | - | - | - | - | - | - | - | 40 | - | - | - | - | - | - | - | - | - | - | - | - | - | - | - | - | - | 0.22 | - | 0.35 | - | 1.6 | 0.035 | 0.02 | - | 0.03 | - | 0.4 | - | 0.2 | - | 0.7 | 0.08 | 0.02 | 0.06 | - | 0.05 | - | 0.08 | - | 0.014 | - | - | - | - | 0.44 | 0.24 | Nb + V ≤ 0.10% B addition not permitted N ≤ 0.014% if Al > 0.02% | -
STEEL GROUP III HIGH STRENGTH STEEL (HS) | S 355 K -20 | 6-50 | > 100 ≤ 150 | 100 | 150 | - | - | OFFSHORE STRUCTURAL STEEL | 295 | - | 460 | - | 620 | - | - | - | - | - | - | - | - | - | - | - | - | 40 | - | - | - | - | - | - | - | - | - | - | - | - | - | - | - | - | - | 0.22 | - | 0.35 | - | 1.6 | 0.035 | 0.02 | - | 0.03 | - | 0.4 | - | 0.2 | - | 0.7 | 0.08 | 0.02 | 0.06 | - | 0.05 | - | 0.08 | - | 0.014 | - | - | - | - | 0.44 | 0.24 | Nb + V ≤ 0.10% B addition not permitted N ≤ 0.014% if Al > 0.02% | -
STEEL GROUP III HIGH STRENGTH STEEL (HS) | S 355 K -40 | 6-50 | ≤ 16 | 0 | 16 | - | - | OFFSHORE STRUCTURAL STEEL | 355 | - | 470 | - | 630 | - | - | - | - | - | - | - | - | - | - | - | - | - | - | 40 | - | - | - | - | - | - | - | - | - | - | - | - | - | - | - | 0.18 | - | 0.35 | - | 1.6 | 0.035 | 0.02 | - | 0.03 | - | 0.4 | - | 0.2 | - | 0.7 | 0.08 | 0.02 | 0.06 | - | 0.05 | - | 0.08 | - | 0.014 | - | - | - | - | 0.4 | 0.22 | Nb + V ≤ 0.10% B addition not permitted N ≤ 0.014% if Al > 0.02% | -
STEEL GROUP III HIGH STRENGTH STEEL (HS) | S 355 K -40 | 6-50 | > 16 ≤ 40 | 16 | 40 | - | - | OFFSHORE STRUCTURAL STEEL | 345 | - | 470 | - | 630 | - | - | - | - | - | - | - | - | - | - | - | - | - | - | 40 | - | - | - | - | - | - | - | - | - | - | - | - | - | - | - | 0.18 | - | 0.35 | - | 1.6 | 0.035 | 0.02 | - | 0.03 | - | 0.4 | - | 0.2 | - | 0.7 | 0.08 | 0.02 | 0.06 | - | 0.05 | - | 0.08 | - | 0.014 | - | - | - | - | 0.41 | 0.23 | Nb + V ≤ 0.10% B addition not permitted N ≤ 0.014% if Al > 0.02% | -
STEEL GROUP III HIGH STRENGTH STEEL (HS) | S 355 K -40 | 6-50 | > 40 ≤ 63 | 40 | 63 | - | - | OFFSHORE STRUCTURAL STEEL | 335 | - | 470 | - | 630 | - | - | - | - | - | - | - | - | - | - | - | - | - | - | 40 | - | - | - | - | - | - | - | - | - | - | - | - | - | - | - | 0.22 | - | 0.35 | - | 1.6 | 0.035 | 0.02 | - | 0.03 | - | 0.4 | - | 0.2 | - | 0.7 | 0.08 | 0.02 | 0.06 | - | 0.05 | - | 0.08 | - | 0.014 | - | - | - | - | 0.42 | 0.23 | Nb + V ≤ 0.10% B addition not permitted N ≤ 0.014% if Al > 0.02% | -
STEEL GROUP III HIGH STRENGTH STEEL (HS) | S 355 K -40 | 6-50 | > 63 ≤ 80 | 63 | 80 | - | - | OFFSHORE STRUCTURAL STEEL | 325 | - | 470 | - | 630 | - | - | - | - | - | - | - | - | - | - | - | - | - | - | 40 | - | - | - | - | - | - | - | - | - | - | - | - | - | - | - | 0.22 | - | 0.35 | - | 1.6 | 0.035 | 0.02 | - | 0.03 | - | 0.4 | - | 0.2 | - | 0.7 | 0.08 | 0.02 | 0.06 | - | 0.05 | - | 0.08 | - | 0.014 | - | - | - | - | 0.43 | 0.24 | Nb + V ≤ 0.10% B addition not permitted N ≤ 0.014% if Al > 0.02% | -
STEEL GROUP III HIGH STRENGTH STEEL (HS) | S 355 K -40 | 6-50 | > 80 ≤ 100 | 80 | 100 | - | - | OFFSHORE STRUCTURAL STEEL | 315 | - | 470 | - | 630 | - | - | - | - | - | - | - | - | - | - | - | - | - | - | 40 | - | - | - | - | - | - | - | - | - | - | - | - | - | - | - | 0.22 | - | 0.35 | - | 1.6 | 0.035 | 0.02 | - | 0.03 | - | 0.4 | - | 0.2 | - | 0.7 | 0.08 | 0.02 | 0.06 | - | 0.05 | - | 0.08 | - | 0.014 | - | - | - | - | 0.44 | 0.24 | Nb + V ≤ 0.10% B addition not permitted N ≤ 0.014% if Al > 0.02% | -
STEEL GROUP III HIGH STRENGTH STEEL (HS) | S 355 K -40 | 6-50 | > 100 ≤ 150 | 100 | 150 | - | - | OFFSHORE STRUCTURAL STEEL | 295 | - | 460 | - | 620 | - | - | - | - | - | - | - | - | - | - | - | - | - | - | 40 | - | - | - | - | - | - | - | - | - | - | - | - | - | - | - | 0.22 | - | 0.35 | - | 1.6 | 0.035 | 0.02 | - | 0.03 | - | 0.4 | - | 0.2 | - | 0.7 | 0.08 | 0.02 | 0.06 | - | 0.05 | - | 0.08 | - | 0.014 | - | - | - | - | 0.44 | 0.24 | Nb + V ≤ 0.10% B addition not permitted N ≤ 0.014% if Al > 0.02% | -
STEEL GROUP III HIGH STRENGTH STEEL (HS) | S 355 K -50 | 6-50 | ≤ 16 | 0 | 16 | - | - | OFFSHORE STRUCTURAL STEEL | 355 | - | 470 | - | 630 | - | - | - | - | - | - | - | - | - | - | - | - | - | - | - | 40 | - | - | - | - | - | - | - | - | - | - | - | - | - | - | 0.18 | - | 0.35 | - | 1.6 | 0.03 | 0.02 | - | 0.03 | - | 0.4 | - | 0.2 | - | 0.7 | 0.08 | 0.02 | 0.06 | - | 0.05 | - | 0.08 | - | 0.014 | - | - | - | - | 0.4 | 0.22 | Nb + V ≤ 0.10% B addition not permitted N ≤ 0.014% if Al > 0.02% | -
STEEL GROUP III HIGH STRENGTH STEEL (HS) | S 355 K -50 | 6-50 | > 16 ≤ 40 | 16 | 40 | - | - | OFFSHORE STRUCTURAL STEEL | 345 | - | 470 | - | 630 | - | - | - | - | - | - | - | - | - | - | - | - | - | - | - | 40 | - | - | - | - | - | - | - | - | - | - | - | - | - | - | 0.18 | - | 0.35 | - | 1.6 | 0.03 | 0.02 | - | 0.03 | - | 0.4 | - | 0.2 | - | 0.7 | 0.08 | 0.02 | 0.06 | - | 0.05 | - | 0.08 | - | 0.014 | - | - | - | - | 0.41 | 0.23 | Nb + V ≤ 0.10% B addition not permitted N ≤ 0.014% if Al > 0.02% | -
STEEL GROUP III HIGH STRENGTH STEEL (HS) | S 355 K -50 | 6-50 | > 40 ≤ 63 | 40 | 63 | - | - | OFFSHORE STRUCTURAL STEEL | 335 | - | 470 | - | 630 | - | - | - | - | - | - | - | - | - | - | - | - | - | - | - | 40 | - | - | - | - | - | - | - | - | - | - | - | - | - | - | 0.22 | - | 0.35 | - | 1.6 | 0.03 | 0.02 | - | 0.03 | - | 0.4 | - | 0.2 | - | 0.7 | 0.08 | 0.02 | 0.06 | - | 0.05 | - | 0.08 | - | 0.014 | - | - | - | - | 0.42 | 0.23 | Nb + V ≤ 0.10% B addition not permitted N ≤ 0.014% if Al > 0.02% | -
STEEL GROUP III HIGH STRENGTH STEEL (HS) | S 355 K -50 | 6-50 | > 63 ≤ 80 | 63 | 80 | - | - | OFFSHORE STRUCTURAL STEEL | 325 | - | 470 | - | 630 | - | - | - | - | - | - | - | - | - | - | - | - | - | - | - | 40 | - | - | - | - | - | - | - | - | - | - | - | - | - | - | 0.22 | - | 0.35 | - | 1.6 | 0.03 | 0.02 | - | 0.03 | - | 0.4 | - | 0.2 | - | 0.7 | 0.08 | 0.02 | 0.06 | - | 0.05 | - | 0.08 | - | 0.014 | - | - | - | - | 0.43 | 0.24 | Nb + V ≤ 0.10% B addition not permitted N ≤ 0.014% if Al > 0.02% | -
STEEL GROUP III HIGH STRENGTH STEEL (HS) | S 355 K -50 | 6-50 | > 80 ≤ 100 | 80 | 100 | - | - | OFFSHORE STRUCTURAL STEEL | 315 | - | 470 | - | 630 | - | - | - | - | - | - | - | - | - | - | - | - | - | - | - | 40 | - | - | - | - | - | - | - | - | - | - | - | - | - | - | 0.22 | - | 0.35 | - | 1.6 | 0.03 | 0.02 | - | 0.03 | - | 0.4 | - | 0.2 | - | 0.7 | 0.08 | 0.02 | 0.06 | - | 0.05 | - | 0.08 | - | 0.014 | - | - | - | - | 0.44 | 0.24 | Nb + V ≤ 0.10% B addition not permitted N ≤ 0.014% if Al > 0.02% | -
STEEL GROUP III HIGH STRENGTH STEEL (HS) | S 355 K -50 | 6-50 | > 100 ≤ 150 | 100 | 150 | - | - | OFFSHORE STRUCTURAL STEEL | 295 | - | 460 | - | 620 | - | - | - | - | - | - | - | - | - | - | - | - | - | - | - | 40 | - | - | - | - | - | - | - | - | - | - | - | - | - | - | 0.22 | - | 0.35 | - | 1.6 | 0.03 | 0.02 | - | 0.03 | - | 0.4 | - | 0.2 | - | 0.7 | 0.08 | 0.02 | 0.06 | - | 0.05 | - | 0.08 | - | 0.014 | - | - | - | - | 0.44 | 0.24 | Nb + V ≤ 0.10% B addition not permitted N ≤ 0.014% if Al > 0.02% | -
STEEL GROUP IV EXTRA HIGH STRENGTH STEEL (EHS) | S 420 K +20 | 6-50 | ≤ 16 | 0 | 16 | - | - | OFFSHORE STRUCTURAL STEEL | 420 | - | 500 | - | 690 | - | - | - | - | - | - | - | - | - | 60 | - | - | - | - | - | - | - | - | - | - | - | - | - | - | - | - | - | - | - | - | 0.16 | - | 0.35 | - | 1.7 | 0.03 | 0.015 | - | 0.03 | - | 0.4 | - | 0.2 | - | 0.7 | 0.08 | 0.02 | 0.06 | - | 0.05 | - | 0.08 | - | 0.009 | - | - | - | - | 0.4 | 0.22 | Nb + V ≤ 0.10% B addition not permitted N ≤ 0.014% if Al > 0.02% | Note : \* Untuk setiap GRADE KT-20 YS/TS ratio = 0.85 ¦ \* Untuk setiap Plate dengan supply condition TMCP,maka nilai YS/TS ratio yaitu : tebal ≤16 mm ( 0.91) dan 16<t≤40 (0.90)
STEEL GROUP IV EXTRA HIGH STRENGTH STEEL (EHS) | S 420 K +20 | 6-50 | > 16 ≤ 40 | 16 | 40 | - | - | OFFSHORE STRUCTURAL STEEL | 400 | - | 500 | - | 690 | - | - | - | - | - | - | - | - | - | 60 | - | - | - | - | - | - | - | - | - | - | - | - | - | - | - | - | - | - | - | - | 0.16 | - | 0.35 | - | 1.7 | 0.03 | 0.015 | - | 0.03 | - | 0.4 | - | 0.2 | - | 0.7 | 0.08 | 0.02 | 0.06 | - | 0.05 | - | 0.08 | - | 0.009 | - | - | - | - | 0.41 | 0.23 | Nb + V ≤ 0.10% B addition not permitted N ≤ 0.014% if Al > 0.02% | Note : \* Untuk setiap GRADE KT-20 YS/TS ratio = 0.85 ¦ \* Untuk setiap Plate dengan supply condition TMCP,maka nilai YS/TS ratio yaitu : tebal ≤16 mm ( 0.91) dan 16<t≤40 (0.90)
STEEL GROUP IV EXTRA HIGH STRENGTH STEEL (EHS) | S 420 K +20 | 6-50 | > 40 ≤ 63 | 40 | 63 | - | - | OFFSHORE STRUCTURAL STEEL | 390 | - | 500 | - | 690 | - | - | - | - | - | - | - | - | - | 60 | - | - | - | - | - | - | - | - | - | - | - | - | - | - | - | - | - | - | - | - | 0.16 | - | 0.35 | - | 1.7 | 0.03 | 0.015 | - | 0.03 | - | 0.4 | - | 0.2 | - | 0.7 | 0.08 | 0.02 | 0.06 | - | 0.05 | - | 0.08 | - | 0.009 | - | - | - | - | 0.42 | 0.23 | Nb + V ≤ 0.10% B addition not permitted N ≤ 0.014% if Al > 0.02% | Note : \* Untuk setiap GRADE KT-20 YS/TS ratio = 0.85 ¦ \* Untuk setiap Plate dengan supply condition TMCP,maka nilai YS/TS ratio yaitu : tebal ≤16 mm ( 0.91) dan 16<t≤40 (0.90)
STEEL GROUP IV EXTRA HIGH STRENGTH STEEL (EHS) | S 420 K +20 | 6-50 | > 63 ≤ 80 | 63 | 80 | - | - | OFFSHORE STRUCTURAL STEEL | 380 | - | 500 | - | 690 | - | - | - | - | - | - | - | - | - | 60 | - | - | - | - | - | - | - | - | - | - | - | - | - | - | - | - | - | - | - | - | 0.16 | - | 0.35 | - | 1.7 | 0.03 | 0.015 | - | 0.03 | - | 0.4 | - | 0.2 | - | 0.7 | 0.08 | 0.02 | 0.06 | - | 0.05 | - | 0.08 | - | 0.009 | - | - | - | - | 0.43 | 0.24 | Nb + V ≤ 0.10% B addition not permitted N ≤ 0.014% if Al > 0.02% | Note : \* Untuk setiap GRADE KT-20 YS/TS ratio = 0.85 ¦ \* Untuk setiap Plate dengan supply condition TMCP,maka nilai YS/TS ratio yaitu : tebal ≤16 mm ( 0.91) dan 16<t≤40 (0.90)
STEEL GROUP IV EXTRA HIGH STRENGTH STEEL (EHS) | S 420 K +20 | 6-50 | > 80 ≤ 100 | 80 | 100 | - | - | OFFSHORE STRUCTURAL STEEL | 380 | - | 500 | - | 690 | - | - | - | - | - | - | - | - | - | 60 | - | - | - | - | - | - | - | - | - | - | - | - | - | - | - | - | - | - | - | - | 0.16 | - | 0.35 | - | 1.7 | 0.03 | 0.015 | - | 0.03 | - | 0.4 | - | 0.2 | - | 0.7 | 0.08 | 0.02 | 0.06 | - | 0.05 | - | 0.08 | - | 0.009 | - | - | - | - | 0.44 | 0.24 | Nb + V ≤ 0.10% B addition not permitted N ≤ 0.014% if Al > 0.02% | Note : \* Untuk setiap GRADE KT-20 YS/TS ratio = 0.85 ¦ \* Untuk setiap Plate dengan supply condition TMCP,maka nilai YS/TS ratio yaitu : tebal ≤16 mm ( 0.91) dan 16<t≤40 (0.90)
STEEL GROUP IV EXTRA HIGH STRENGTH STEEL (EHS) | S 420 K +20 | 6-50 | > 100 ≤ 150 | 100 | 150 | - | - | OFFSHORE STRUCTURAL STEEL | 360 | - | 500 | - | 690 | - | - | - | - | - | - | - | - | - | 60 | - | - | - | - | - | - | - | - | - | - | - | - | - | - | - | - | - | - | - | - | 0.16 | - | 0.35 | - | 1.7 | 0.03 | 0.015 | - | 0.03 | - | 0.4 | - | 0.2 | - | 0.7 | 0.08 | 0.02 | 0.06 | - | 0.05 | - | 0.08 | - | 0.009 | - | - | - | - | 0.44 | 0.24 | Nb + V ≤ 0.10% B addition not permitted N ≤ 0.014% if Al > 0.02% | Note : \* Untuk setiap GRADE KT-20 YS/TS ratio = 0.85 ¦ \* Untuk setiap Plate dengan supply condition TMCP,maka nilai YS/TS ratio yaitu : tebal ≤16 mm ( 0.91) dan 16<t≤40 (0.90)
STEEL GROUP IV EXTRA HIGH STRENGTH STEEL (EHS) | S 420 K 0 | 6-50 | ≤ 16 | 0 | 16 | - | - | OFFSHORE STRUCTURAL STEEL | 420 | - | 500 | - | 690 | - | - | - | - | - | - | - | - | - | - | 60 | - | - | - | - | - | - | - | - | - | - | - | - | - | - | - | - | - | - | - | 0.16 | - | 0.35 | - | 1.7 | 0.03 | 0.015 | - | 0.03 | - | 0.4 | - | 0.2 | - | 0.7 | 0.08 | 0.02 | 0.06 | - | 0.05 | - | 0.08 | - | 0.009 | - | - | - | - | 0.4 | 0.22 | Nb + V ≤ 0.10% B addition not permitted N ≤ 0.014% if Al > 0.02% | Note : \* Untuk setiap GRADE KT-20 YS/TS ratio = 0.85 ¦ \* Untuk setiap Plate dengan supply condition TMCP,maka nilai YS/TS ratio yaitu : tebal ≤16 mm ( 0.91) dan 16<t≤40 (0.90)
STEEL GROUP IV EXTRA HIGH STRENGTH STEEL (EHS) | S 420 K 0 | 6-50 | > 16 ≤ 40 | 16 | 40 | - | - | OFFSHORE STRUCTURAL STEEL | 400 | - | 500 | - | 690 | - | - | - | - | - | - | - | - | - | - | 60 | - | - | - | - | - | - | - | - | - | - | - | - | - | - | - | - | - | - | - | 0.16 | - | 0.35 | - | 1.7 | 0.03 | 0.015 | - | 0.03 | - | 0.4 | - | 0.2 | - | 0.7 | 0.08 | 0.02 | 0.06 | - | 0.05 | - | 0.08 | - | 0.009 | - | - | - | - | 0.41 | 0.23 | Nb + V ≤ 0.10% B addition not permitted N ≤ 0.014% if Al > 0.02% | Note : \* Untuk setiap GRADE KT-20 YS/TS ratio = 0.85 ¦ \* Untuk setiap Plate dengan supply condition TMCP,maka nilai YS/TS ratio yaitu : tebal ≤16 mm ( 0.91) dan 16<t≤40 (0.90)
STEEL GROUP IV EXTRA HIGH STRENGTH STEEL (EHS) | S 420 K 0 | 6-50 | > 40 ≤ 63 | 40 | 63 | - | - | OFFSHORE STRUCTURAL STEEL | 390 | - | 500 | - | 690 | - | - | - | - | - | - | - | - | - | - | 60 | - | - | - | - | - | - | - | - | - | - | - | - | - | - | - | - | - | - | - | 0.16 | - | 0.35 | - | 1.7 | 0.03 | 0.015 | - | 0.03 | - | 0.4 | - | 0.2 | - | 0.7 | 0.08 | 0.02 | 0.06 | - | 0.05 | - | 0.08 | - | 0.009 | - | - | - | - | 0.42 | 0.23 | Nb + V ≤ 0.10% B addition not permitted N ≤ 0.014% if Al > 0.02% | Note : \* Untuk setiap GRADE KT-20 YS/TS ratio = 0.85 ¦ \* Untuk setiap Plate dengan supply condition TMCP,maka nilai YS/TS ratio yaitu : tebal ≤16 mm ( 0.91) dan 16<t≤40 (0.90)
STEEL GROUP IV EXTRA HIGH STRENGTH STEEL (EHS) | S 420 K 0 | 6-50 | > 63 ≤ 80 | 63 | 80 | - | - | OFFSHORE STRUCTURAL STEEL | 380 | - | 500 | - | 690 | - | - | - | - | - | - | - | - | - | - | 60 | - | - | - | - | - | - | - | - | - | - | - | - | - | - | - | - | - | - | - | 0.16 | - | 0.35 | - | 1.7 | 0.03 | 0.015 | - | 0.03 | - | 0.4 | - | 0.2 | - | 0.7 | 0.08 | 0.02 | 0.06 | - | 0.05 | - | 0.08 | - | 0.009 | - | - | - | - | 0.43 | 0.24 | Nb + V ≤ 0.10% B addition not permitted N ≤ 0.014% if Al > 0.02% | Note : \* Untuk setiap GRADE KT-20 YS/TS ratio = 0.85 ¦ \* Untuk setiap Plate dengan supply condition TMCP,maka nilai YS/TS ratio yaitu : tebal ≤16 mm ( 0.91) dan 16<t≤40 (0.90)
STEEL GROUP IV EXTRA HIGH STRENGTH STEEL (EHS) | S 420 K 0 | 6-50 | > 80 ≤ 100 | 80 | 100 | - | - | OFFSHORE STRUCTURAL STEEL | 380 | - | 500 | - | 690 | - | - | - | - | - | - | - | - | - | - | 60 | - | - | - | - | - | - | - | - | - | - | - | - | - | - | - | - | - | - | - | 0.16 | - | 0.35 | - | 1.7 | 0.03 | 0.015 | - | 0.03 | - | 0.4 | - | 0.2 | - | 0.7 | 0.08 | 0.02 | 0.06 | - | 0.05 | - | 0.08 | - | 0.009 | - | - | - | - | 0.44 | 0.24 | Nb + V ≤ 0.10% B addition not permitted N ≤ 0.014% if Al > 0.02% | Note : \* Untuk setiap GRADE KT-20 YS/TS ratio = 0.85 ¦ \* Untuk setiap Plate dengan supply condition TMCP,maka nilai YS/TS ratio yaitu : tebal ≤16 mm ( 0.91) dan 16<t≤40 (0.90)
STEEL GROUP IV EXTRA HIGH STRENGTH STEEL (EHS) | S 420 K 0 | 6-50 | > 100 ≤ 150 | 100 | 150 | - | - | OFFSHORE STRUCTURAL STEEL | 360 | - | 500 | - | 690 | - | - | - | - | - | - | - | - | - | - | 60 | - | - | - | - | - | - | - | - | - | - | - | - | - | - | - | - | - | - | - | 0.16 | - | 0.35 | - | 1.7 | 0.03 | 0.015 | - | 0.03 | - | 0.4 | - | 0.2 | - | 0.7 | 0.08 | 0.02 | 0.06 | - | 0.05 | - | 0.08 | - | 0.009 | - | - | - | - | 0.44 | 0.24 | Nb + V ≤ 0.10% B addition not permitted N ≤ 0.014% if Al > 0.02% | Note : \* Untuk setiap GRADE KT-20 YS/TS ratio = 0.85 ¦ \* Untuk setiap Plate dengan supply condition TMCP,maka nilai YS/TS ratio yaitu : tebal ≤16 mm ( 0.91) dan 16<t≤40 (0.90)
STEEL GROUP IV EXTRA HIGH STRENGTH STEEL (EHS) | S 420 K -20 | 6-50 | ≤ 16 | 0 | 16 | - | - | OFFSHORE STRUCTURAL STEEL | 420 | - | 500 | - | 690 | - | - | - | - | - | - | - | - | - | - | - | - | 60 | - | - | - | - | - | - | - | - | - | - | - | - | - | - | - | - | - | 0.16 | - | 0.35 | - | 1.7 | 0.03 | 0.015 | - | 0.03 | - | 0.4 | - | 0.2 | - | 0.7 | 0.08 | 0.02 | 0.06 | - | 0.05 | - | 0.08 | - | 0.014 | - | - | - | - | 0.4 | 0.22 | Nb + V ≤ 0.10% B addition not permitted N ≤ 0.014% if Al > 0.02% | Note : \* Untuk setiap GRADE KT-20 YS/TS ratio = 0.85 ¦ \* Untuk setiap Plate dengan supply condition TMCP,maka nilai YS/TS ratio yaitu : tebal ≤16 mm ( 0.91) dan 16<t≤40 (0.90)
STEEL GROUP IV EXTRA HIGH STRENGTH STEEL (EHS) | S 420 K -20 | 6-50 | > 16 ≤ 40 | 16 | 40 | - | - | OFFSHORE STRUCTURAL STEEL | 400 | - | 500 | - | 690 | - | - | - | - | - | - | - | - | - | - | - | - | 60 | - | - | - | - | - | - | - | - | - | - | - | - | - | - | - | - | - | 0.16 | - | 0.35 | - | 1.7 | 0.03 | 0.015 | - | 0.03 | - | 0.4 | - | 0.2 | - | 0.7 | 0.08 | 0.02 | 0.06 | - | 0.05 | - | 0.08 | - | 0.014 | - | - | - | - | 0.41 | 0.23 | Nb + V ≤ 0.10% B addition not permitted N ≤ 0.014% if Al > 0.02% | Note : \* Untuk setiap GRADE KT-20 YS/TS ratio = 0.85 ¦ \* Untuk setiap Plate dengan supply condition TMCP,maka nilai YS/TS ratio yaitu : tebal ≤16 mm ( 0.91) dan 16<t≤40 (0.90)
STEEL GROUP IV EXTRA HIGH STRENGTH STEEL (EHS) | S 420 K -20 | 6-50 | > 40 ≤ 63 | 40 | 63 | - | - | OFFSHORE STRUCTURAL STEEL | 390 | - | 500 | - | 690 | - | - | - | - | - | - | - | - | - | - | - | - | 60 | - | - | - | - | - | - | - | - | - | - | - | - | - | - | - | - | - | 0.16 | - | 0.35 | - | 1.7 | 0.03 | 0.015 | - | 0.03 | - | 0.4 | - | 0.2 | - | 0.7 | 0.08 | 0.02 | 0.06 | - | 0.05 | - | 0.08 | - | 0.014 | - | - | - | - | 0.42 | 0.23 | Nb + V ≤ 0.10% B addition not permitted N ≤ 0.014% if Al > 0.02% | Note : \* Untuk setiap GRADE KT-20 YS/TS ratio = 0.85 ¦ \* Untuk setiap Plate dengan supply condition TMCP,maka nilai YS/TS ratio yaitu : tebal ≤16 mm ( 0.91) dan 16<t≤40 (0.90)
STEEL GROUP IV EXTRA HIGH STRENGTH STEEL (EHS) | S 420 K -20 | 6-50 | > 63 ≤ 80 | 63 | 80 | - | - | OFFSHORE STRUCTURAL STEEL | 380 | - | 500 | - | 690 | - | - | - | - | - | - | - | - | - | - | - | - | 60 | - | - | - | - | - | - | - | - | - | - | - | - | - | - | - | - | - | 0.16 | - | 0.35 | - | 1.7 | 0.03 | 0.015 | - | 0.03 | - | 0.4 | - | 0.2 | - | 0.7 | 0.08 | 0.02 | 0.06 | - | 0.05 | - | 0.08 | - | 0.014 | - | - | - | - | 0.43 | 0.24 | Nb + V ≤ 0.10% B addition not permitted N ≤ 0.014% if Al > 0.02% | Note : \* Untuk setiap GRADE KT-20 YS/TS ratio = 0.85 ¦ \* Untuk setiap Plate dengan supply condition TMCP,maka nilai YS/TS ratio yaitu : tebal ≤16 mm ( 0.91) dan 16<t≤40 (0.90)
STEEL GROUP IV EXTRA HIGH STRENGTH STEEL (EHS) | S 420 K -20 | 6-50 | > 80 ≤ 100 | 80 | 100 | - | - | OFFSHORE STRUCTURAL STEEL | 380 | - | 500 | - | 690 | - | - | - | - | - | - | - | - | - | - | - | - | 60 | - | - | - | - | - | - | - | - | - | - | - | - | - | - | - | - | - | 0.16 | - | 0.35 | - | 1.7 | 0.03 | 0.015 | - | 0.03 | - | 0.4 | - | 0.2 | - | 0.7 | 0.08 | 0.02 | 0.06 | - | 0.05 | - | 0.08 | - | 0.014 | - | - | - | - | 0.44 | 0.24 | Nb + V ≤ 0.10% B addition not permitted N ≤ 0.014% if Al > 0.02% | Note : \* Untuk setiap GRADE KT-20 YS/TS ratio = 0.85 ¦ \* Untuk setiap Plate dengan supply condition TMCP,maka nilai YS/TS ratio yaitu : tebal ≤16 mm ( 0.91) dan 16<t≤40 (0.90)
STEEL GROUP IV EXTRA HIGH STRENGTH STEEL (EHS) | S 420 K -20 | 6-50 | > 100 ≤ 150 | 100 | 150 | - | - | OFFSHORE STRUCTURAL STEEL | 360 | - | 500 | - | 690 | - | - | - | - | - | - | - | - | - | - | - | - | 60 | - | - | - | - | - | - | - | - | - | - | - | - | - | - | - | - | - | 0.16 | - | 0.35 | - | 1.7 | 0.03 | 0.015 | - | 0.03 | - | 0.4 | - | 0.2 | - | 0.7 | 0.08 | 0.02 | 0.06 | - | 0.05 | - | 0.08 | - | 0.014 | - | - | - | - | 0.44 | 0.24 | Nb + V ≤ 0.10% B addition not permitted N ≤ 0.014% if Al > 0.02% | Note : \* Untuk setiap GRADE KT-20 YS/TS ratio = 0.85 ¦ \* Untuk setiap Plate dengan supply condition TMCP,maka nilai YS/TS ratio yaitu : tebal ≤16 mm ( 0.91) dan 16<t≤40 (0.90)
STEEL GROUP IV EXTRA HIGH STRENGTH STEEL (EHS) | S 420 K -40 | 6-50 | ≤ 16 | 0 | 16 | - | - | OFFSHORE STRUCTURAL STEEL | 420 | - | 500 | - | 690 | - | - | - | - | - | - | - | - | - | - | - | - | - | - | 60 | - | - | - | - | - | - | - | - | - | - | - | - | - | - | - | 0.16 | - | 0.35 | - | 1.7 | 0.03 | 0.015 | - | 0.03 | - | 0.4 | - | 0.2 | - | 0.7 | 0.08 | 0.02 | 0.06 | - | 0.05 | - | 0.08 | - | 0.014 | - | - | - | - | 0.4 | 0.22 | Nb + V ≤ 0.10% B addition not permitted N ≤ 0.014% if Al > 0.02% | Note : \* Untuk setiap GRADE KT-20 YS/TS ratio = 0.85 ¦ \* Untuk setiap Plate dengan supply condition TMCP,maka nilai YS/TS ratio yaitu : tebal ≤16 mm ( 0.91) dan 16<t≤40 (0.90)
STEEL GROUP IV EXTRA HIGH STRENGTH STEEL (EHS) | S 420 K -40 | 6-50 | > 16 ≤ 40 | 16 | 40 | - | - | OFFSHORE STRUCTURAL STEEL | 400 | - | 500 | - | 690 | - | - | - | - | - | - | - | - | - | - | - | - | - | - | 60 | - | - | - | - | - | - | - | - | - | - | - | - | - | - | - | 0.16 | - | 0.35 | - | 1.7 | 0.03 | 0.015 | - | 0.03 | - | 0.4 | - | 0.2 | - | 0.7 | 0.08 | 0.02 | 0.06 | - | 0.05 | - | 0.08 | - | 0.014 | - | - | - | - | 0.41 | 0.23 | Nb + V ≤ 0.10% B addition not permitted N ≤ 0.014% if Al > 0.02% | Note : \* Untuk setiap GRADE KT-20 YS/TS ratio = 0.85 ¦ \* Untuk setiap Plate dengan supply condition TMCP,maka nilai YS/TS ratio yaitu : tebal ≤16 mm ( 0.91) dan 16<t≤40 (0.90)
STEEL GROUP IV EXTRA HIGH STRENGTH STEEL (EHS) | S 420 K -40 | 6-50 | > 40 ≤ 63 | 40 | 63 | - | - | OFFSHORE STRUCTURAL STEEL | 390 | - | 500 | - | 690 | - | - | - | - | - | - | - | - | - | - | - | - | - | - | 60 | - | - | - | - | - | - | - | - | - | - | - | - | - | - | - | 0.16 | - | 0.35 | - | 1.7 | 0.03 | 0.015 | - | 0.03 | - | 0.4 | - | 0.2 | - | 0.7 | 0.08 | 0.02 | 0.06 | - | 0.05 | - | 0.08 | - | 0.014 | - | - | - | - | 0.42 | 0.23 | Nb + V ≤ 0.10% B addition not permitted N ≤ 0.014% if Al > 0.02% | Note : \* Untuk setiap GRADE KT-20 YS/TS ratio = 0.85 ¦ \* Untuk setiap Plate dengan supply condition TMCP,maka nilai YS/TS ratio yaitu : tebal ≤16 mm ( 0.91) dan 16<t≤40 (0.90)
STEEL GROUP IV EXTRA HIGH STRENGTH STEEL (EHS) | S 420 K -40 | 6-50 | > 63 ≤ 80 | 63 | 80 | - | - | OFFSHORE STRUCTURAL STEEL | 380 | - | 500 | - | 690 | - | - | - | - | - | - | - | - | - | - | - | - | - | - | 60 | - | - | - | - | - | - | - | - | - | - | - | - | - | - | - | 0.16 | - | 0.35 | - | 1.7 | 0.03 | 0.015 | - | 0.03 | - | 0.4 | - | 0.2 | - | 0.7 | 0.08 | 0.02 | 0.06 | - | 0.05 | - | 0.08 | - | 0.014 | - | - | - | - | 0.43 | 0.24 | Nb + V ≤ 0.10% B addition not permitted N ≤ 0.014% if Al > 0.02% | Note : \* Untuk setiap GRADE KT-20 YS/TS ratio = 0.85 ¦ \* Untuk setiap Plate dengan supply condition TMCP,maka nilai YS/TS ratio yaitu : tebal ≤16 mm ( 0.91) dan 16<t≤40 (0.90)
STEEL GROUP IV EXTRA HIGH STRENGTH STEEL (EHS) | S 420 K -40 | 6-50 | > 80 ≤ 100 | 80 | 100 | - | - | OFFSHORE STRUCTURAL STEEL | 380 | - | 500 | - | 690 | - | - | - | - | - | - | - | - | - | - | - | - | - | - | 60 | - | - | - | - | - | - | - | - | - | - | - | - | - | - | - | 0.16 | - | 0.35 | - | 1.7 | 0.03 | 0.015 | - | 0.03 | - | 0.4 | - | 0.2 | - | 0.7 | 0.08 | 0.02 | 0.06 | - | 0.05 | - | 0.08 | - | 0.014 | - | - | - | - | 0.44 | 0.24 | Nb + V ≤ 0.10% B addition not permitted N ≤ 0.014% if Al > 0.02% | Note : \* Untuk setiap GRADE KT-20 YS/TS ratio = 0.85 ¦ \* Untuk setiap Plate dengan supply condition TMCP,maka nilai YS/TS ratio yaitu : tebal ≤16 mm ( 0.91) dan 16<t≤40 (0.90)
STEEL GROUP IV EXTRA HIGH STRENGTH STEEL (EHS) | S 420 K -40 | 6-50 | > 100 ≤ 150 | 100 | 150 | - | - | OFFSHORE STRUCTURAL STEEL | 360 | - | 500 | - | 690 | - | - | - | - | - | - | - | - | - | - | - | - | - | - | 60 | - | - | - | - | - | - | - | - | - | - | - | - | - | - | - | 0.16 | - | 0.35 | - | 1.7 | 0.03 | 0.015 | - | 0.03 | - | 0.4 | - | 0.2 | - | 0.7 | 0.08 | 0.02 | 0.06 | - | 0.05 | - | 0.08 | - | 0.014 | - | - | - | - | 0.44 | 0.24 | Nb + V ≤ 0.10% B addition not permitted N ≤ 0.014% if Al > 0.02% | Note : \* Untuk setiap GRADE KT-20 YS/TS ratio = 0.85 ¦ \* Untuk setiap Plate dengan supply condition TMCP,maka nilai YS/TS ratio yaitu : tebal ≤16 mm ( 0.91) dan 16<t≤40 (0.90)
STEEL GROUP IV EXTRA HIGH STRENGTH STEEL (EHS) | S 420 K -50 | 6-50 | ≤ 16 | 0 | 16 | - | - | OFFSHORE STRUCTURAL STEEL | 420 | - | 500 | - | 690 | - | - | - | - | - | - | - | - | - | - | - | - | - | - | - | 60 | - | - | - | - | - | - | - | - | - | - | - | - | - | - | 0.16 | - | 0.35 | - | 1.7 | 0.03 | 0.015 | - | 0.03 | - | 0.4 | - | 0.2 | - | 0.7 | 0.08 | 0.02 | 0.06 | - | 0.05 | - | 0.08 | - | 0.014 | - | - | - | - | 0.4 | 0.22 | Nb + V ≤ 0.10% B addition not permitted N ≤ 0.014% if Al > 0.02% | Note : \* Untuk setiap GRADE KT-20 YS/TS ratio = 0.85 ¦ \* Untuk setiap Plate dengan supply condition TMCP,maka nilai YS/TS ratio yaitu : tebal ≤16 mm ( 0.91) dan 16<t≤40 (0.90)
STEEL GROUP IV EXTRA HIGH STRENGTH STEEL (EHS) | S 420 K -50 | 6-50 | > 16 ≤ 40 | 16 | 40 | - | - | OFFSHORE STRUCTURAL STEEL | 400 | - | 500 | - | 690 | - | - | - | - | - | - | - | - | - | - | - | - | - | - | - | 60 | - | - | - | - | - | - | - | - | - | - | - | - | - | - | 0.16 | - | 0.35 | - | 1.7 | 0.03 | 0.015 | - | 0.03 | - | 0.4 | - | 0.2 | - | 0.7 | 0.08 | 0.02 | 0.06 | - | 0.05 | - | 0.08 | - | 0.014 | - | - | - | - | 0.41 | 0.23 | Nb + V ≤ 0.10% B addition not permitted N ≤ 0.014% if Al > 0.02% | Note : \* Untuk setiap GRADE KT-20 YS/TS ratio = 0.85 ¦ \* Untuk setiap Plate dengan supply condition TMCP,maka nilai YS/TS ratio yaitu : tebal ≤16 mm ( 0.91) dan 16<t≤40 (0.90)
STEEL GROUP IV EXTRA HIGH STRENGTH STEEL (EHS) | S 420 K -50 | 6-50 | > 40 ≤ 63 | 40 | 63 | - | - | OFFSHORE STRUCTURAL STEEL | 390 | - | 500 | - | 690 | - | - | - | - | - | - | - | - | - | - | - | - | - | - | - | 60 | - | - | - | - | - | - | - | - | - | - | - | - | - | - | 0.16 | - | 0.35 | - | 1.7 | 0.03 | 0.015 | - | 0.03 | - | 0.4 | - | 0.2 | - | 0.7 | 0.08 | 0.02 | 0.06 | - | 0.05 | - | 0.08 | - | 0.014 | - | - | - | - | 0.42 | 0.23 | Nb + V ≤ 0.10% B addition not permitted N ≤ 0.014% if Al > 0.02% | Note : \* Untuk setiap GRADE KT-20 YS/TS ratio = 0.85 ¦ \* Untuk setiap Plate dengan supply condition TMCP,maka nilai YS/TS ratio yaitu : tebal ≤16 mm ( 0.91) dan 16<t≤40 (0.90)
STEEL GROUP IV EXTRA HIGH STRENGTH STEEL (EHS) | S 420 K -50 | 6-50 | > 63 ≤ 80 | 63 | 80 | - | - | OFFSHORE STRUCTURAL STEEL | 380 | - | 500 | - | 690 | - | - | - | - | - | - | - | - | - | - | - | - | - | - | - | 60 | - | - | - | - | - | - | - | - | - | - | - | - | - | - | 0.16 | - | 0.35 | - | 1.7 | 0.03 | 0.015 | - | 0.03 | - | 0.4 | - | 0.2 | - | 0.7 | 0.08 | 0.02 | 0.06 | - | 0.05 | - | 0.08 | - | 0.014 | - | - | - | - | 0.43 | 0.24 | Nb + V ≤ 0.10% B addition not permitted N ≤ 0.014% if Al > 0.02% | Note : \* Untuk setiap GRADE KT-20 YS/TS ratio = 0.85 ¦ \* Untuk setiap Plate dengan supply condition TMCP,maka nilai YS/TS ratio yaitu : tebal ≤16 mm ( 0.91) dan 16<t≤40 (0.90)
STEEL GROUP IV EXTRA HIGH STRENGTH STEEL (EHS) | S 420 K -50 | 6-50 | > 80 ≤ 100 | 80 | 100 | - | - | OFFSHORE STRUCTURAL STEEL | 380 | - | 500 | - | 690 | - | - | - | - | - | - | - | - | - | - | - | - | - | - | - | 60 | - | - | - | - | - | - | - | - | - | - | - | - | - | - | 0.16 | - | 0.35 | - | 1.7 | 0.03 | 0.015 | - | 0.03 | - | 0.4 | - | 0.2 | - | 0.7 | 0.08 | 0.02 | 0.06 | - | 0.05 | - | 0.08 | - | 0.014 | - | - | - | - | 0.44 | 0.24 | Nb + V ≤ 0.10% B addition not permitted N ≤ 0.014% if Al > 0.02% | Note : \* Untuk setiap GRADE KT-20 YS/TS ratio = 0.85 ¦ \* Untuk setiap Plate dengan supply condition TMCP,maka nilai YS/TS ratio yaitu : tebal ≤16 mm ( 0.91) dan 16<t≤40 (0.90)
STEEL GROUP IV EXTRA HIGH STRENGTH STEEL (EHS) | S 420 K -50 | 6-50 | > 100 ≤ 150 | 100 | 150 | - | - | OFFSHORE STRUCTURAL STEEL | 360 | - | 500 | - | 690 | - | - | - | - | - | - | - | - | - | - | - | - | - | - | - | 60 | - | - | - | - | - | - | - | - | - | - | - | - | - | - | 0.16 | - | 0.35 | - | 1.7 | 0.03 | 0.015 | - | 0.03 | - | 0.4 | - | 0.2 | - | 0.7 | 0.08 | 0.02 | 0.06 | - | 0.05 | - | 0.08 | - | 0.014 | - | - | - | - | 0.44 | 0.24 | Nb + V ≤ 0.10% B addition not permitted N ≤ 0.014% if Al > 0.02% | Note : \* Untuk setiap GRADE KT-20 YS/TS ratio = 0.85 ¦ \* Untuk setiap Plate dengan supply condition TMCP,maka nilai YS/TS ratio yaitu : tebal ≤16 mm ( 0.91) dan 16<t≤40 (0.90)
SNI 07-0601 (2006) | BJ PS | 2 - 25 | 1.8 < 2 | 0 | 2 | MS | AR | COMMERCIAL QUALITY | - | 245 | - | 400 | - | 510 | - | 21 | - | - | - | - | - | - | - | - | - | - | - | - | - | - | - | - | - | - | - | - | - | - | - | - | - | - | - | 0.25 | - | - | - | 1.6 | 0.04 | 0.03 | - | - | - | - | - | - | - | - | - | - | - | - | - | - | - | - | - | - | - | - | - | - | - | - | Catatan : Pada Uji Lengkung Plat tidak boleh retak di bagian luar atau dalam
SNI 07-0601 (2006) | BJ PS | 2 - 25 | 2 < 2.5 | 0 | 2.5 | MS | AR | COMMERCIAL QUALITY | - | 245 | - | 400 | - | 510 | - | 21 | - | - | - | - | - | - | - | - | - | - | - | - | - | - | - | - | - | - | - | - | - | - | - | - | - | - | - | 0.25 | - | - | - | 1.6 | 0.04 | 0.03 | - | - | - | - | - | - | - | - | - | - | - | - | - | - | - | - | - | - | - | - | - | - | - | - | Catatan : Pada Uji Lengkung Plat tidak boleh retak di bagian luar atau dalam
SNI 07-0601 (2006) | BJ PS | 2 - 25 | 2.5 < 3.2 | 0 | 3.2 | MS | AR | COMMERCIAL QUALITY | - | 245 | - | 400 | - | 510 | - | 21 | - | - | - | - | - | - | - | - | - | - | - | - | - | - | - | - | - | - | - | - | - | - | - | - | - | - | - | 0.25 | - | - | - | 1.6 | 0.04 | 0.03 | - | - | - | - | - | - | - | - | - | - | - | - | - | - | - | - | - | - | - | - | - | - | - | - | Catatan : Pada Uji Lengkung Plat tidak boleh retak di bagian luar atau dalam
SNI 07-0601 (2006) | BJ PS | 2 - 25 | 3.2 < 4 | 0 | 4 | MS | AR | COMMERCIAL QUALITY | - | 245 | - | 400 | - | 510 | - | 21 | - | - | - | - | - | - | - | - | - | - | - | - | - | - | - | - | - | - | - | - | - | - | - | - | - | - | - | 0.25 | - | - | - | 1.6 | 0.04 | 0.03 | - | - | - | - | - | - | - | - | - | - | - | - | - | - | - | - | - | - | - | - | - | - | - | - | Catatan : Pada Uji Lengkung Plat tidak boleh retak di bagian luar atau dalam
SNI 07-0601 (2006) | BJ PS | 2 - 25 | ≥ 4 | 4 | 99999 | MS | AR | COMMERCIAL QUALITY | - | 245 | - | 400 | - | 510 | - | 17 | - | - | - | - | - | - | - | - | - | - | - | - | - | - | - | - | - | - | - | - | - | - | - | - | - | - | - | 0.25 | - | - | - | 1.6 | 0.04 | 0.03 | - | - | - | - | - | - | - | - | - | - | - | - | - | - | - | - | - | - | - | - | - | - | - | - | Catatan : Pada Uji Lengkung Plat tidak boleh retak di bagian luar atau dalam
SNI 07-0601 (2006) | BJ PC | 2 - 14 | 1.8 < 2 | 0 | 2 | MS | AR | DRAWING QUALITY | - | - | - | 270 | - | - | - | - | - | 29 | - | - | - | - | - | - | - | - | - | - | - | - | - | - | - | - | - | - | - | - | - | - | - | - | - | 0.15 | - | - | - | 0.6 | 0.04 | 0.03 | - | - | - | - | - | - | - | - | - | - | - | - | - | - | - | - | - | - | - | - | - | - | - | - | Catatan : Pada Uji Lengkung Plat tidak boleh retak di bagian luar atau dalam
SNI 07-0601 (2006) | BJ PC | 2 - 14 | 2 < 2.5 | 0 | 2.5 | MS | AR | DRAWING QUALITY | - | - | - | 270 | - | - | - | - | - | 29 | - | - | - | - | - | - | - | - | - | - | - | - | - | - | - | - | - | - | - | - | - | - | - | - | - | 0.15 | - | - | - | 0.6 | 0.04 | 0.03 | - | - | - | - | - | - | - | - | - | - | - | - | - | - | - | - | - | - | - | - | - | - | - | - | Catatan : Pada Uji Lengkung Plat tidak boleh retak di bagian luar atau dalam
SNI 07-0601 (2006) | BJ PC | 2 - 14 | 2.5 < 3.2 | 0 | 3.2 | MS | AR | DRAWING QUALITY | - | - | - | 270 | - | - | - | - | - | 29 | - | - | - | - | - | - | - | - | - | - | - | - | - | - | - | - | - | - | - | - | - | - | - | - | - | 0.15 | - | - | - | 0.6 | 0.04 | 0.03 | - | - | - | - | - | - | - | - | - | - | - | - | - | - | - | - | - | - | - | - | - | - | - | - | Catatan : Pada Uji Lengkung Plat tidak boleh retak di bagian luar atau dalam
SNI 07-0601 (2006) | BJ PC | 2 - 14 | 3.2 < 4 | 0 | 4 | MS | AR | DRAWING QUALITY | - | - | - | 270 | - | - | - | - | - | 31 | - | - | - | - | - | - | - | - | - | - | - | - | - | - | - | - | - | - | - | - | - | - | - | - | - | 0.15 | - | - | - | 0.6 | 0.04 | 0.03 | - | - | - | - | - | - | - | - | - | - | - | - | - | - | - | - | - | - | - | - | - | - | - | - | Catatan : Pada Uji Lengkung Plat tidak boleh retak di bagian luar atau dalam
SNI 07-0601 (2006) | BJ PC | 2 - 14 | ≥ 4 | 4 | 99999 | MS | AR | DRAWING QUALITY | - | - | - | 270 | - | - | - | - | - | 31 | - | - | - | - | - | - | - | - | - | - | - | - | - | - | - | - | - | - | - | - | - | - | - | - | - | 0.15 | - | - | - | 0.6 | 0.04 | 0.03 | - | - | - | - | - | - | - | - | - | - | - | - | - | - | - | - | - | - | - | - | - | - | - | - | Catatan : Pada Uji Lengkung Plat tidak boleh retak di bagian luar atau dalam
SNI 07-0601 (2006) | BJ PD | 2 - 14 | 1.8 < 2 | 0 | 2 | MS | AR | DEEP DRAWING QUALITY | - | - | - | 270 | - | - | - | - | - | 32 | - | - | - | - | - | - | - | - | - | - | - | - | - | - | - | - | - | - | - | - | - | - | - | - | - | 0.1 | - | - | - | 0.5 | 0.04 | 0.03 | - | - | - | - | - | - | - | - | - | - | - | - | - | - | - | - | - | - | - | - | - | - | - | - | Catatan : Pada Uji Lengkung Plat tidak boleh retak di bagian luar atau dalam
SNI 07-0601 (2006) | BJ PD | 2 - 14 | 2 < 2.5 | 0 | 2.5 | MS | AR | DEEP DRAWING QUALITY | - | - | - | 270 | - | - | - | - | - | 33 | - | - | - | - | - | - | - | - | - | - | - | - | - | - | - | - | - | - | - | - | - | - | - | - | - | 0.1 | - | - | - | 0.5 | 0.04 | 0.03 | - | - | - | - | - | - | - | - | - | - | - | - | - | - | - | - | - | - | - | - | - | - | - | - | Catatan : Pada Uji Lengkung Plat tidak boleh retak di bagian luar atau dalam
SNI 07-0601 (2006) | BJ PD | 2 - 14 | 2.5 < 3.2 | 0 | 3.2 | MS | AR | DEEP DRAWING QUALITY | - | - | - | 270 | - | - | - | - | - | 35 | - | - | - | - | - | - | - | - | - | - | - | - | - | - | - | - | - | - | - | - | - | - | - | - | - | 0.1 | - | - | - | 0.5 | 0.04 | 0.03 | - | - | - | - | - | - | - | - | - | - | - | - | - | - | - | - | - | - | - | - | - | - | - | - | Catatan : Pada Uji Lengkung Plat tidak boleh retak di bagian luar atau dalam
SNI 07-0601 (2006) | BJ PD | 2 - 14 | 3.2 < 4 | 0 | 4 | MS | AR | DEEP DRAWING QUALITY | - | - | - | 270 | - | - | - | - | - | 37 | - | - | - | - | - | - | - | - | - | - | - | - | - | - | - | - | - | - | - | - | - | - | - | - | - | 0.1 | - | - | - | 0.5 | 0.04 | 0.03 | - | - | - | - | - | - | - | - | - | - | - | - | - | - | - | - | - | - | - | - | - | - | - | - | Catatan : Pada Uji Lengkung Plat tidak boleh retak di bagian luar atau dalam
SNI 07-0601 (2006) | BJ PD | 2 - 14 | ≥ 4 | 4 | 99999 | MS | AR | DEEP DRAWING QUALITY | - | - | - | 270 | - | - | - | - | - | 39 | - | - | - | - | - | - | - | - | - | - | - | - | - | - | - | - | - | - | - | - | - | - | - | - | - | 0.1 | - | - | - | 0.5 | 0.04 | 0.03 | - | - | - | - | - | - | - | - | - | - | - | - | - | - | - | - | - | - | - | - | - | - | - | - | Catatan : Pada Uji Lengkung Plat tidak boleh retak di bagian luar atau dalam
SNI 07-0601 (2006) | BJ PE | 2 - 14 | 1.8 < 2 | 0 | 2 | MS | AR | NON AGING DEEP DRAWING QUALITY | - | - | - | 270 | - | - | - | - | - | 33 | - | - | - | - | - | - | - | - | - | - | - | - | - | - | - | - | - | - | - | - | - | - | - | - | - | 0.1 | - | - | - | 0.5 | 0.02 | 0.02 | - | - | - | - | - | - | - | - | - | - | - | - | - | - | - | - | - | - | - | - | - | - | - | - | Catatan : Pada Uji Lengkung Plat tidak boleh retak di bagian luar atau dalam
SNI 07-0601 (2006) | BJ PE | 2 - 14 | 2 < 2.5 | 0 | 2.5 | MS | AR | NON AGING DEEP DRAWING QUALITY | - | - | - | 270 | - | - | - | - | - | 35 | - | - | - | - | - | - | - | - | - | - | - | - | - | - | - | - | - | - | - | - | - | - | - | - | - | 0.1 | - | - | - | 0.5 | 0.02 | 0.02 | - | - | - | - | - | - | - | - | - | - | - | - | - | - | - | - | - | - | - | - | - | - | - | - | Catatan : Pada Uji Lengkung Plat tidak boleh retak di bagian luar atau dalam
SNI 07-0601 (2006) | BJ PE | 2 - 14 | 2.5 < 3.2 | 0 | 3.2 | MS | AR | NON AGING DEEP DRAWING QUALITY | - | - | - | 270 | - | - | - | - | - | 37 | - | - | - | - | - | - | - | - | - | - | - | - | - | - | - | - | - | - | - | - | - | - | - | - | - | 0.1 | - | - | - | 0.5 | 0.02 | 0.02 | - | - | - | - | - | - | - | - | - | - | - | - | - | - | - | - | - | - | - | - | - | - | - | - | Catatan : Pada Uji Lengkung Plat tidak boleh retak di bagian luar atau dalam
SNI 07-0601 (2006) | BJ PE | 2 - 14 | 3.2 < 4 | 0 | 4 | MS | AR | NON AGING DEEP DRAWING QUALITY | - | - | - | 270 | - | - | - | - | - | 39 | - | - | - | - | - | - | - | - | - | - | - | - | - | - | - | - | - | - | - | - | - | - | - | - | - | 0.1 | - | - | - | 0.5 | 0.02 | 0.02 | - | - | - | - | - | - | - | - | - | - | - | - | - | - | - | - | - | - | - | - | - | - | - | - | Catatan : Pada Uji Lengkung Plat tidak boleh retak di bagian luar atau dalam
SNI 07-0601 (2006) | BJ PE | 2 - 14 | ≥ 4 | 4 | 99999 | MS | AR | NON AGING DEEP DRAWING QUALITY | - | - | - | 270 | - | - | - | - | - | 41 | - | - | - | - | - | - | - | - | - | - | - | - | - | - | - | - | - | - | - | - | - | - | - | - | - | 0.1 | - | - | - | 0.5 | 0.02 | 0.02 | - | - | - | - | - | - | - | - | - | - | - | - | - | - | - | - | - | - | - | - | - | - | - | - | Catatan : Pada Uji Lengkung Plat tidak boleh retak di bagian luar atau dalam

## Classification
No | Specification | Grade | Min YS | Min TS | Impact Temp | Low Trace | Mandatory Nb/V/Ti | Mandatory Cu/Ni/Cr | Mandatory Normalizing | Trend up to 25 | Trend up to 40 | Trend up 60
1 | ASME SA 36 (2023) | - | 275 | 410 | - | NO | NO | NO | - | Stable | Stable | Stable
2 | ASME SA 283 (2023) | A | 200 | 310 | - | NO | NO | NO | - | Stable | Stable | Stable
3 | ASME SA 283 (2023) | B | 200 | 310 | - | NO | NO | NO | - | Stable | Stable | Stable
4 | ASME SA 283 (2023) | C | 275 | 410 | - | NO | NO | NO | - | Stable | Stable | Stable
5 | ASME SA 283 (2023) | D | 275 | 410 | - | NO | NO | NO | - | Stable | Stable | Stable
6 | ASME SA 285 (2023) | A | 200 | 310 | - | NO | NO | NO | - | Stable | Stable | Stable
7 | ASME SA 285 (2023) | B | 200 | 310 | - | NO | NO | NO | - | Stable | Stable | Stable
8 | ASME SA 285 (2023) | C | 275 | 410 | - | NO | NO | NO | - | Stable | Stable | Stable
9 | ASME SA 414 (2023) | A | 200 | 310 | - | NO | NO | NO | - | - | - | -
10 | ASME SA 414 (2023) | B | 200 | 310 | - | NO | NO | NO | - | - | - | -
11 | ASME SA 414 (2023) | C | 275 | 410 | - | NO | NO | NO | - | - | - | -
12 | ASME SA 414 (2023) | D | 275 | 410 | - | NO | NO | NO | - | - | - | -
13 | ASME SA 414 (2023) | E | 275 | 510 | - | NO | NO | NO | - | - | - | -
14 | ASME SA 414 (2023) | F | 275 | 510 | - | NO | NO | NO | - | - | - | -
15 | ASME SA 414 (2023) | G | 355 | 490 | - | NO | NO | NO | - | - | - | -
16 | ASME SA 515 (2023) | 60 | 275 | 410 | - | NO | NO | NO | > 50mm | Stable | Stable | Stable
17 | ASME SA 515 (2023) | 65 | 275 | 510 | - | NO | NO | NO | > 50mm | Stable | Stable | Stable
18 | ASME SA 515 (2023) | 70 | 275 | 510 | - | NO | NO | NO | > 50mm | Stable | Stable | Stable
19 | ASME SA 516 (2023) | 55 | 275 | 410 | - | NO | NO | NO | > 40mm | Stable | Stable | Stable
20 | ASME SA 516 (2023) | 60 | 275 | 410 | - | NO | NO | NO | > 40mm | Stable | Stable | Stable
21 | ASME SA 516 (2023) | 65 | 275 | 510 | - | NO | NO | NO | > 40mm | Stable | Stable | Stable
22 | ASME SA 516 (2023) | 70 | 275 | 510 | - | NO | NO | NO | > 40mm | Stable | Stable | Stable
23 | ASME SA 537 (2023) | Class 1 | 355 | 510 | - | NO | NO | NO | All Thickness | Stable | Stable | Stable
24 | ASME SA 572 (2023) | 42 | 275 | 410 | - | NO | YES | NO | - | Stable | Stable | Stable
25 | ASME SA 572 (2023) | 50 | 355 | 490 | - | NO | YES | NO | - | Stable | Stable | Stable
26 | ASME SA 572 (2023) | 55 | 355 | 490 | - | NO | YES | NO | - | Stable | Stable | Stable
27 | ASME SA 572 (2023) | 60 | 410 | 550 | - | NO | YES | NO | - | Stable | Stable | Stable
28 | ASME SA 572 (2023) | 65 | 410 | 550 | - | NO | YES | NO | - | Stable | - | -
29 | ASTM A 36 (2019) | - | 275 | 410 | - | NO | NO | NO | - | Stable | Stable | Stable
30 | ASTM A 131 (2019) | A | 275 | 410 | 20 | NO | NO | NO | > 50mm | Stable | Stable | Stable
31 | ASTM A 131 (2019) | B | 275 | 410 | 0 | NO | NO | NO | > 50mm | Stable | Stable | Stable
32 | ASTM A 131 (2019) | D | 275 | 410 | -20 | NO | NO | NO | > 25mm | Stable | Stable | Stable
33 | ASTM A 131 (2019) | E | 275 | 410 | -40 | NO | NO | NO | All Thickness | Stable | Stable | Stable
34 | ASTM A 131 (2019) | AH32 | 355 | 490 | 0 | NO | YES | NO | > 25mm | Stable | Stable | Stable
35 | ASTM A 131 (2019) | DH32 | 355 | 490 | -20 | NO | YES | NO | > 25mm | Stable | Stable | Stable
36 | ASTM A 131 (2019) | EH32 | 355 | 490 | -40 | NO | YES | NO | > 50mm | Stable | Stable | Stable
37 | ASTM A 131 (2019) | AH36 | 355 | 490 | 0 | NO | YES | NO | > 25mm | Stable | Stable | Stable
38 | ASTM A 131 (2019) | DH36 | 355 | 490 | -20 | NO | YES | NO | > 25mm | Stable | Stable | Stable
39 | ASTM A 131 (2019) | EH36 | 355 | 490 | -40 | NO | YES | NO | > 50mm | Stable | Stable | Stable
40 | ASTM A 131 (2019) | AH40 | 410 | 550 | 0 | NO | YES | NO | > 25mm | Stable | Stable | Stable
41 | ASTM A 131 (2019) | DH40 | 410 | 550 | -20 | NO | YES | NO | > 25mm | Stable | Stable | Stable
42 | ASTM A 131 (2019) | EH40 | 410 | 550 | -40 | NO | YES | NO | > 50mm | Stable | Stable | Stable
43 | ASTM A 242 (2018) | - | 355 | 490 | - | NO | NO | YES | - | Decreasing | Decreasing | Decreasing
44 | ASTM A 252 (2019) | 1 | 200 | 310 | - | NO | NO | NO | - | Stable | Stable | Stable
45 | ASTM A 252 (2019) | 2 | 275 | 410 | - | NO | NO | NO | - | Stable | Stable | Stable
46 | ASTM A 252 (2019) | 3 | 355 | 490 | - | NO | NO | NO | - | Stable | Stable | Stable
47 | ASTM A 283 (2018) | C | 275 | 410 | - | NO | NO | NO | - | Stable | Stable | Stable
48 | ASTM A 283 (2018) | D | 275 | 410 | - | NO | NO | NO | - | Stable | Stable | Stable
49 | ASTM A 285 (2017) | A | 200 | 310 | - | NO | NO | NO | - | Stable | Stable | Stable
50 | ASTM A 285 (2017) | B | 200 | 310 | - | NO | NO | NO | - | Stable | Stable | Stable
51 | ASTM A 285 (2017) | C | 275 | 410 | - | NO | NO | NO | - | Stable | Stable | Stable
52 | ASTM A 515-17 (2022) | 60 | 275 | 410 | - | NO | NO | NO | > 50mm | Stable | Stable | Stable
53 | ASTM A 515-17 (2022) | 65 | 275 | 510 | - | NO | NO | NO | > 50mm | Stable | Stable | Stable
54 | ASTM A 515-17 (2022) | 70 | 275 | 510 | - | NO | NO | NO | > 50mm | Stable | Stable | Stable
55 | ASTM A 516 (2017) | 55 | 275 | 410 | - | NO | NO | NO | > 40mm | Stable | Stable | Stable
56 | ASTM A 516 (2017) | 60 | 275 | 410 | - | NO | NO | NO | > 40mm | Stable | Stable | Stable
57 | ASTM A 516 (2017) | 65 | 275 | 510 | - | NO | NO | NO | > 40mm | Stable | Stable | Stable
58 | ASTM A 516 (2017) | 70 | 275 | 510 | - | NO | NO | NO | > 40mm | Stable | Stable | Stable
59 | ASTM A 537 (2020) | Class 1 | 355 | 510 | - | NO | NO | NO | All Thickness | Stable | Stable | Stable
60 | ASTM A 572 (21e1) | 42 | 275 | 410 | - | NO | YES | NO | - | Stable | Stable | Stable
61 | ASTM A 572 (21e1) | 50 | 355 | 490 | - | NO | YES | NO | - | Stable | Stable | Stable
62 | ASTM A 572 (21e1) | 55 | 355 | 490 | - | NO | YES | NO | - | Stable | Stable | Stable
63 | ASTM A 572 (21e1) | 60 | 410 | 550 | - | NO | YES | NO | - | Stable | Stable | Stable
64 | ASTM A 572 (21e1) | 65 | 410 | 550 | - | NO | YES | NO | - | Stable | - | -
65 | ASTM A 573 (2020) | 58 | 275 | 410 | - | NO | NO | NO | - | Stable | Stable | -
66 | ASTM A 573 (2020) | 65 | 275 | 410 | - | NO | NO | NO | - | Stable | Stable | -
67 | ASTM A 573 (2020) | 70 | 275 | 410 | - | NO | NO | NO | - | Stable | Stable | -
68 | ASTM A 633 (2018) | A | 275 | 410 | - | NO | NO | NO | All Thickness | Stable | Stable | Stable
69 | ASTM A 633 (2018) | C | 355 | 490 | - | NO | YES | NO | All Thickness | Stable | Stable | Stable
70 | ASTM A 633 (2018) | D | 355 | 490 | - | NO | NO | NO | All Thickness | Stable | Stable | Stable
71 | ASTM A 709 (2021) | 50 | 355 | 490 | - | NO | YES | NO | - | Stable | Stable | Stable
72 | ASTM A 709 (2021) | 50W (Type A) | 355 | 490 | - | NO | YES | YES | - | Stable | Stable | Stable
73 | ASTM A 709 (2021) | 50W (Type B) | 355 | 490 | - | NO | YES | YES | - | Stable | Stable | Stable
74 | ASTM A 709 (2021) | 50F | 355 | 490 | - | NO | YES | NO | - | Stable | Stable | Stable
75 | ASTM A 709 (2021) | 50WF (Type A) | 355 | 490 | - | NO | YES | YES | - | Stable | Stable | Stable
76 | ASTM A 709 (2021) | 50WF (Type B) | 355 | 490 | - | NO | YES | YES | - | Stable | Stable | Stable
77 | ASTM 830 TO SAE (2018) | 1010 | 275 | 410 | - | NO | NO | NO | - | Stable | Stable | Stable
78 | ASTM 830 TO SAE (2018) | 1006 | 200 | 310 | - | NO | NO | NO | - | Stable | Stable | Stable
79 | ASTM 830 TO SAE (2018) | 1008 | 200 | 310 | - | NO | NO | NO | - | Stable | Stable | Stable
80 | ASTM 830 TO SAE (2018) | 1015 | 275 | 410 | - | NO | NO | NO | - | Stable | Stable | Stable
81 | ASTM 830 TO SAE (2018) | 1020 | 275 | 410 | - | NO | NO | NO | - | Stable | Stable | Stable
82 | ASTM 830 TO SAE (2018) | 1045 | 275 | 410 | - | NO | NO | NO | - | Stable | Stable | Stable
83 | ASTM A 588 (2019) | Gr. A | 355 | 490 | - | NO | YES | YES | - | Stable | Stable | Stable
84 | ASTM A 588 (2019) | Gr. B | 355 | 490 | - | NO | YES | YES | - | Stable | Stable | Stable
85 | ASTM A 588 (2019) | Gr. K | 355 | 490 | - | NO | YES | YES | - | Stable | Stable | Stable
86 | ASTM A 841 (2017) | Gr. B CL 2 | 410 | 550 | -40 | NO | NO | NO | - | Stable | Stable | -
87 | JIS G 3101 (2022) | SS 400 | 275 | 410 | - | NO | NO | NO | - | Decreasing | Decreasing | Decreasing
88 | JIS G 3101 (2022) | SS 490 | 275 | 490 | - | NO | NO | NO | - | Decreasing | Decreasing | Decreasing
89 | JIS G 3101 (2022) | SS 540 | 410 | 550 | - | NO | NO | NO | - | Decreasing | Decreasing | -
90 | JIS G 3106 (2022) | SM 400 A | 275 | 410 | - | NO | NO | NO | - | Decreasing | Decreasing | Decreasing
91 | JIS G 3106 (2022) | SM 400 B | 275 | 410 | 0 | NO | NO | NO | - | Decreasing | Decreasing | Decreasing
92 | JIS G 3106 (2022) | SM 400 C | 275 | 410 | 0 | NO | NO | NO | - | Decreasing | Decreasing | Decreasing
93 | JIS G 3106 (2022) | SM 490 A | 355 | 490 | - | NO | NO | NO | - | Decreasing | Decreasing | Decreasing
94 | JIS G 3106 (2022) | SM 490 B | 355 | 490 | 0 | NO | NO | NO | - | Decreasing | Decreasing | Decreasing
95 | JIS G 3106 (2022) | SM 490 C | 355 | 490 | 0 | NO | NO | NO | - | Decreasing | Decreasing | Decreasing
96 | JIS G 3106 (2022) | SM 490 YA | 355 | 490 | - | NO | NO | NO | - | Decreasing | Decreasing | Decreasing
97 | JIS G 3106 (2022) | SM 490 YB | 355 | 490 | 0 | NO | NO | NO | - | Decreasing | Decreasing | Decreasing
98 | JIS G 3106 (2022) | SM 520 B | 355 | 490 | 0 | NO | NO | NO | - | Decreasing | Decreasing | Decreasing
99 | JIS G 3106 (2022) | SM 520 C | 355 | 490 | 0 | NO | NO | NO | - | Decreasing | Decreasing | Decreasing
100 | JIS G 3106 (2022) | SM 570 | 550 | 600 | 0 | NO | NO | NO | - | Decreasing | Decreasing | Decreasing
101 | JIS G 3113 (2018) | SAPH 400 (41) | 275 | 410 | - | NO | NO | NO | - | - | - | -
102 | JIS G 3113 (2018) | SAPH 440 (41) | 275 | 410 | - | NO | NO | NO | - | - | - | -
103 | JIS G 3116 (2020) | SG 255 | 275 | 410 | - | YES | NO | NO | - | - | - | -
104 | JIS G 3116 (2020) | SG 295 | 275 | 410 | - | YES | NO | NO | - | - | - | -
105 | JIS G 3116 (2020) | SG 325 | 355 | 490 | - | YES | NO | NO | - | - | - | -
106 | JIS G 3131 (2018) | SPHC | 200 | 310 | - | NO | NO | NO | - | - | - | -
107 | JIS G 3131 (2018) | SPHD | 200 | 310 | - | NO | NO | NO | - | - | - | -
108 | JIS G 3131 (2018) | SPHE | 200 | 310 | - | NO | NO | NO | - | - | - | -
109 | JIS G 3132 (2018) | SPHT 1 | 275 | 410 | - | NO | NO | NO | - | - | - | -
110 | JIS G 3132 (2018) | SPHT 2 | 275 | 410 | - | NO | NO | NO | - | - | - | -
111 | JIS G 3132 (2018) | SPHT 3 | 275 | 410 | - | NO | NO | NO | - | - | - | -
112 | JIS G 3132 (2018) | SPHT 4 | 275 | 410 | - | NO | NO | NO | - | - | - | -
113 | JIS G 4051 (2023) | S 45 C | 550 | 600 | - | NO | NO | NO | - | Stable | Stable | Stable
114 | JIS G 4051 (2023) | S 48C | 550 | 600 | - | NO | NO | NO | - | Stable | Stable | Stable
115 | JIS G 4051 (2023) | S 50 C | 550 | 600 | - | NO | NO | NO | - | Stable | Stable | Stable
116 | JIS G 3114 (2022) | SMA490AW | 355 | 490 | - | NO | NO | YES | - | Decreasing | Decreasing | Decreasing
117 | JIS G 3114 (2022) | SMA490AP | 355 | 490 | - | NO | NO | YES | - | Decreasing | Decreasing | Decreasing
118 | JIS G 3114 (2022) | SMA490BW | 355 | 490 | 0 | NO | NO | YES | - | Decreasing | Decreasing | Decreasing
119 | JIS G 3114 (2022) | SMA490BP | 355 | 490 | 0 | NO | NO | YES | - | Decreasing | Decreasing | Decreasing
120 | JIS G 3114 (2022) | SMA490CW | 355 | 490 | 0 | NO | NO | YES | - | Decreasing | Decreasing | Decreasing
121 | JIS G 3114 (2022) | SMA490CP | 355 | 490 | 0 | NO | NO | YES | - | Decreasing | Decreasing | Decreasing
122 | JIS G 3445 | STKM 11A | 200 | 310 | - | NO | NO | NO | - | Stable | Stable | Stable
123 | JIS G 3445 | STKM 14A | 275 | 410 | - | NO | NO | NO | - | Stable | Stable | Stable
124 | JIS G 3444 | STK400 | 275 | 410 | - | NO | NO | NO | - | Stable | Stable | Stable
125 | JIS G 3136 (2022) | SN 400 A | 275 | 410 | - | NO | NO | NO | - | Stable | Stable | Stable
126 | JIS G 3136 (2022) | SN 400 B | 275 | 410 | 0 | NO | NO | NO | - | Decreasing | Decreasing | Decreasing
127 | JIS G 3136 (2022) | SN 400 C | 275 | 410 | 0 | NO | NO | NO | - | Decreasing | Decreasing | Decreasing
128 | AS 3678 (2016) | 200 | 200 | 310 | - | NO | NO | NO | - | Stable | Stable | Stable
129 | AS 3678 (2016) | 250/ | 275 | 410 | - | NO | NO | NO | - | - | - | -
130 | AS 3678 (2016) | 250 L0 | 275 | 410 | 0 | NO | NO | NO | - | Stable | - | -
131 | AS 3678 (2016) | 250 L15 | 275 | 410 | -15 | NO | NO | NO | - | Stable | - | -
132 | AS 3678 (2016) | 250 L20 | 275 | 410 | -20 | NO | NO | NO | - | Stable | Stable | Stable
133 | AS 3678 (2016) | 250 L40 | 275 | 410 | -40 | NO | NO | NO | - | Stable | Stable | Stable
134 | AS 3678 (2016) | 250 S0c | 275 | 410 | 0 | NO | NO | NO | - | Stable | Stable | Stable
135 | AS 3678 (2016) | 300/ | 275 | 410 | - | NO | NO | NO | - | - | - | -
136 | AS 3678 (2016) | 300 L0 | 275 | 410 | 0 | NO | NO | NO | - | Stable | - | -
137 | AS 3678 (2016) | 300 L15 | 275 | 410 | -15 | NO | NO | NO | - | Stable | - | -
138 | AS 3678 (2016) | 300 L20 | 275 | 410 | -20 | NO | NO | NO | - | Stable | Stable | Stable
139 | AS 3678 (2016) | 300 L40 | 275 | 410 | -40 | NO | NO | NO | - | Stable | Stable | Stable
140 | AS 3678 (2016) | 300 S0c | 275 | 410 | 0 | NO | NO | NO | - | Stable | Stable | Stable
141 | AS 3678 (2016) | 350/ | 355 | 490 | - | NO | NO | NO | - | - | - | -
142 | AS 3678 (2016) | 350 L0 | 355 | 490 | 0 | NO | NO | NO | - | Stable | - | -
143 | AS 3678 (2016) | 350 L15 | 355 | 490 | -15 | NO | NO | NO | - | Stable | - | -
144 | AS 3678 (2016) | 350 L20 | 355 | 490 | -20 | NO | NO | NO | - | Stable | Stable | Stable
145 | AS 3678 (2016) | 350 L40 | 355 | 490 | -40 | NO | NO | NO | - | Stable | Stable | Stable
146 | AS 3678 (2016) | 350 S0c | 355 | 490 | 0 | NO | NO | NO | - | Stable | Stable | Stable
147 | AS 3678 (2016) | 400/ | 410 | 550 | - | NO | NO | NO | - | - | - | -
148 | AS 3678 (2016) | 400 L0 | 410 | 550 | 0 | NO | NO | NO | - | - | - | -
149 | AS 3678 (2016) | 400 L15 | 410 | 550 | -15 | NO | NO | NO | - | Stable | - | -
150 | AS 3678 (2016) | 400 L20 | 410 | 550 | -20 | NO | NO | NO | - | Stable | - | -
151 | AS 3678 (2016) | 400 L40 | 410 | 550 | -40 | NO | NO | NO | - | Stable | Stable | Stable
152 | AS 3678 (2016) | 400 S0c | 410 | 550 | 0 | NO | NO | NO | - | Stable | Stable | Stable
153 | AS 3678 (2016) | 450/ | 410 | 550 | - | NO | NO | NO | - | - | - | -
154 | AS 3678 (2016) | 450 L0 | 410 | 550 | 0 | NO | NO | NO | - | - | - | -
155 | AS 3678 (2016) | 450 L15 | 410 | 550 | -15 | NO | NO | NO | - | Stable | - | -
156 | AS 3678 (2016) | 450 L20 | 410 | 550 | -20 | NO | NO | NO | - | Stable | - | -
157 | AS 3678 (2016) | 450 L40 | 410 | 550 | -40 | NO | NO | NO | - | Stable | Stable | Stable
158 | AS 3678 (2016) | 450 S0c | 410 | 550 | 0 | NO | NO | NO | - | Stable | Stable | Stable
159 | AS 3678 (2016) | WR 350/ | 355 | 490 | - | NO | NO | YES | - | - | - | -
160 | AS 3678 (2016) | WR350 L0 | 355 | 490 | 0 | NO | NO | YES | - | Stable | - | -
161 | AS 3678 (2016) | WR350 L15 | 355 | 490 | -15 | NO | NO | YES | - | Stable | - | -
162 | AS 3678 (2016) | WR350 L20 | 355 | 490 | -20 | NO | NO | YES | - | Stable | Stable | Stable
163 | AS 3678 (2016) | WR350 L40 | 355 | 490 | -40 | NO | NO | YES | - | Stable | Stable | Stable
164 | AS 1594 (2016) | HA 250 HU 250 | 275 | 410 | - | NO | NO | NO | - | Stable | Stable | Stable
165 | AS 1594 (2016) | HA 300 HU 300 | 275 | 410 | - | NO | NO | NO | - | Stable | Stable | Stable
166 | AS 1594 (2016) | HA 350 | 355 | 490 | - | NO | NO | NO | - | Stable | Stable | Stable
167 | BS 4360 (1986) | 40 A | 275 | 410 | - | NO | NO | NO | - | Decreasing | Decreasing | Decreasing
168 | BS 4360 (1986) | 40 B | 275 | 410 | 20 | NO | NO | NO | - | Decreasing | Decreasing | Decreasing
169 | BS 4360 (1986) | 40 C | 275 | 410 | 0 | NO | NO | NO | - | Decreasing | Decreasing | Decreasing
170 | BS 4360 (1986) | 40 D | 275 | 410 | -20 | NO | NO | NO | > 40mm | Decreasing | Decreasing | Decreasing
171 | BS 4360 (1986) | 43 A | 275 | 410 | - | NO | NO | NO | - | Decreasing | Decreasing | Decreasing
172 | BS 4360 (1986) | 43 B | 275 | 410 | 20 | NO | NO | NO | - | Decreasing | Decreasing | Decreasing
173 | BS 4360 (1986) | 43 C | 275 | 410 | 0 | NO | NO | NO | - | Decreasing | Decreasing | Decreasing
174 | BS 4360 (1986) | 43 D | 275 | 410 | -20 | NO | YES | NO | > 12.5mm | Decreasing | Decreasing | Decreasing
175 | BS 4360 (1986) | 50 A | 355 | 490 | - | NO | YES | NO | > 40mm | Decreasing | Decreasing | Decreasing
176 | BS 4360 (1986) | 50 B | 355 | 490 | 20 | NO | YES | NO | > 40mm | Decreasing | Decreasing | Decreasing
177 | BS 4360 (1986) | 50 C | 355 | 490 | 0 | NO | YES | NO | > 40mm | Decreasing | Decreasing | Decreasing
178 | BS 4360 (1986) | 50 D | 355 | 490 | -20 | NO | YES | NO | > 12.5mm | Decreasing | Decreasing | Decreasing
179 | BS 4360 (1986) | 50 DD | 355 | 490 | -30 | NO | YES | NO | > 12.5mm | Decreasing | Decreasing | Decreasing
180 | EN 10025-2 (2019) | S 235 JR | 275 | 410 | 20 | NO | NO | NO | - | Decreasing | Decreasing | Decreasing
181 | EN 10025-2 (2019) | S 235 J0 | 275 | 410 | 0 | NO | NO | NO | - | Decreasing | Decreasing | Decreasing
182 | EN 10025-2 (2019) | S 235 J2 | 275 | 410 | -20 | NO | NO | NO | > 40mm | Decreasing | Decreasing | Decreasing
183 | EN 10025-2 (2019) | S 275 JR | 275 | 410 | 20 | NO | NO | NO | - | Decreasing | Decreasing | Decreasing
184 | EN 10025-2 (2019) | S 275 J0 | 275 | 410 | 0 | NO | NO | NO | - | Decreasing | Decreasing | Decreasing
185 | EN 10025-2 (2019) | S 275 J2 | 275 | 410 | -20 | NO | NO | NO | > 40mm | Decreasing | Decreasing | Decreasing
186 | EN 10025-2 (2019) | S 355 JR | 355 | 490 | 20 | NO | NO | NO | - | Decreasing | Decreasing | Decreasing
187 | EN 10025-2 (2019) | S 355 J0 | 355 | 490 | 0 | NO | NO | NO | - | Decreasing | Decreasing | Decreasing
188 | EN 10025-2 (2019) | S 355 J2 | 355 | 490 | -20 | NO | NO | NO | > 40mm | Decreasing | Decreasing | Decreasing
189 | EN 10025-2 (2019) | S 355 K2 | 355 | 490 | -20 | NO | NO | NO | > 40mm | Decreasing | Decreasing | Decreasing
190 | EN 10025-3 (2019) | S 275 N | 275 | 410 | -20 | NO | NO | NO | All Thickness | Decreasing | Decreasing | Decreasing
191 | EN 10025-3 (2019) | S 275 NL | 275 | 410 | -46 | NO | NO | NO | All Thickness | Decreasing | Decreasing | Decreasing
192 | EN 10025-3 (2019) | S 355 N | 355 | 490 | -20 | NO | NO | NO | All Thickness | Decreasing | Decreasing | Decreasing
193 | EN 10025-3 (2019) | S 355 NL | 355 | 490 | -46 | NO | NO | NO | All Thickness | Decreasing | Decreasing | Decreasing
194 | EN 10025-3 (2019) | S 420 N | 410 | 550 | -20 | NO | NO | NO | All Thickness | Decreasing | Decreasing | Decreasing
195 | EN 10025-3 (2019) | S 420 NL | 410 | 550 | -46 | NO | NO | NO | All Thickness | Decreasing | Decreasing | Decreasing
196 | EN 10025-3 (2019) | S 460 N | 410 | 550 | -20 | NO | NO | NO | All Thickness | Decreasing | Decreasing | Decreasing
197 | EN 10025-3 (2019) | S 460 NL | 410 | 550 | -46 | NO | NO | NO | All Thickness | Decreasing | Decreasing | Decreasing
198 | EN 10025-4 (2019) | S 355 M | 355 | 490 | -20 | NO | NO | NO | - | Decreasing | Decreasing | Decreasing
199 | EN 10025-4 (2019) | S 355 ML | 355 | 490 | -46 | NO | NO | NO | - | Decreasing | Decreasing | Decreasing
200 | EN 10025-4 (2019) | S 420 M | 410 | 550 | -20 | NO | NO | NO | - | Decreasing | Decreasing | Decreasing
201 | EN 10025-4 (2019) | S 420 ML | 410 | 550 | -46 | NO | NO | NO | - | Decreasing | Decreasing | Decreasing
202 | EN 10025-4 (2019) | S 460 M | 410 | 550 | -20 | NO | NO | NO | - | Decreasing | Decreasing | Decreasing
203 | EN 10025-4 (2019) | S 460 ML | 410 | 550 | -46 | NO | NO | NO | - | Decreasing | Decreasing | Decreasing
204 | EN 10025-5 (2019) | S 235 J0W | 275 | 410 | 0 | NO | NO | YES | - | Decreasing | Decreasing | Decreasing
205 | EN 10025-5 (2019) | S 235 J2W | 275 | 410 | -20 | NO | YES | YES | - | Decreasing | Decreasing | Decreasing
206 | EN 10025-5 (2019) | S 355 J0WP | 355 | 490 | 0 | NO | NO | YES | All Thickness | Decreasing | Decreasing | -
207 | EN 10025-5 (2019) | S 355 J2WP | 355 | 490 | -20 | NO | YES | YES | All Thickness | Decreasing | Decreasing | -
208 | EN 10025-5 (2019) | S 355 J0W | 355 | 490 | 0 | NO | NO | YES | > 40mm | Decreasing | Decreasing | Decreasing
209 | EN 10025-5 (2019) | S 355 J2W | 355 | 490 | -20 | NO | YES | YES | > 40mm | Decreasing | Decreasing | Decreasing
210 | EN 10025-5 (2019) | S 355 K2W | 355 | 490 | -20 | NO | YES | YES | > 40mm | Decreasing | Decreasing | Decreasing
211 | EN 10028-2 (2017) | P 235 GH | 275 | 410 | -20 | NO | NO | NO | > 40mm | Decreasing | Decreasing | Decreasing
212 | EN 10028-2 (2017) | P 265 GH | 275 | 410 | -20 | NO | NO | NO | > 40mm | Decreasing | Decreasing | Decreasing
213 | EN 10028-2 (2017) | P 295 GH | 275 | 510 | -20 | NO | NO | NO | > 40mm | Decreasing | Decreasing | Decreasing
214 | EN 10028-2 (2017) | P 355 GH | 355 | 510 | -20 | NO | NO | NO | > 40mm | Decreasing | Decreasing | Decreasing
215 | EN 10028-3 (2017) | P 275 NH | 275 | 410 | -20 | NO | NO | NO | All Thickness | Decreasing | Decreasing | Decreasing
216 | EN 10028-3 (2017) | P 275 NL1 | 275 | 410 | -40 | YES | NO | NO | All Thickness | Decreasing | Decreasing | Decreasing
217 | EN 10028-3 (2017) | P 275 NL2 | 275 | 410 | -46 | YES | NO | NO | All Thickness | Decreasing | Decreasing | Decreasing
218 | EN 10028-3 (2017) | P 355 N | 355 | 510 | -20 | NO | NO | NO | All Thickness | Decreasing | Decreasing | Decreasing
219 | EN 10028-3 (2017) | P 355 NH | 355 | 510 | -20 | NO | NO | NO | All Thickness | Decreasing | Decreasing | Decreasing
220 | EN 10028-3 (2017) | P 355 NL1 | 355 | 510 | -40 | YES | NO | NO | All Thickness | Decreasing | Decreasing | Decreasing
221 | EN 10028-3 (2017) | P 355 NL2 | 355 | 510 | -46 | YES | NO | NO | All Thickness | Decreasing | Decreasing | Decreasing
222 | EN 10028-3 (2017) | P 420 NH | 410 | 550 | -20 | NO | NO | NO | All Thickness | Decreasing | Decreasing | Decreasing
223 | EN 10028-3 (2017) | P 420 NL1 | 410 | 550 | -40 | YES | NO | NO | All Thickness | Decreasing | Decreasing | Decreasing
224 | EN 10028-3 (2017) | P 420 NL2 | 410 | 550 | -46 | YES | NO | NO | All Thickness | Decreasing | Decreasing | Decreasing
225 | EN 10028-3 (2017) | P 460 NH | 410 | 550 | -20 | NO | NO | NO | All Thickness | Decreasing | Decreasing | Decreasing
226 | EN 10028-3 (2017) | P 460 NL1 | 410 | 550 | -40 | YES | NO | NO | All Thickness | Decreasing | Decreasing | Decreasing
227 | EN 10028-3 (2017) | P 460 NL2 | 410 | 550 | -46 | YES | NO | NO | All Thickness | Decreasing | Decreasing | Decreasing
228 | EN 10028-5 (2017) | P 355 M | 355 | 510 | -20 | NO | NO | NO | - | Stable | Stable | Decreasing
229 | EN 10028-5 (2017) | P 355 ML1 | 355 | 510 | -40 | YES | NO | NO | - | Stable | Stable | Decreasing
230 | EN 10028-5 (2017) | P 355 ML2 | 355 | 510 | -46 | YES | NO | NO | - | Stable | Stable | Decreasing
231 | EN 10028-5 (2017) | P 420 M | 410 | 550 | -20 | NO | NO | NO | - | Decreasing | Decreasing | Decreasing
232 | EN 10028-5 (2017) | P 420 ML1 | 410 | 550 | -40 | YES | NO | NO | - | Decreasing | Decreasing | Decreasing
233 | EN 10028-5 (2017) | P 420 ML2 | 410 | 550 | -46 | YES | NO | NO | - | Decreasing | Decreasing | Decreasing
234 | EN 10028-5 (2017) | P 460 M | 410 | 550 | -20 | NO | NO | NO | - | Decreasing | Decreasing | Decreasing
235 | EN 10028-5 (2017) | P 460 ML1 | 410 | 550 | -40 | YES | NO | NO | - | Decreasing | Decreasing | Decreasing
236 | EN 10028-5 (2017) | P 460 ML2 | 410 | 550 | -46 | YES | NO | NO | - | Decreasing | Decreasing | Decreasing
237 | EN 10120 (2008) | P 245 NB | 275 | 410 | - | NO | NO | NO | All Thickness | - | - | -
238 | EN 10120 (2008) | P 265 NB | 275 | 410 | - | NO | NO | NO | All Thickness | - | - | -
239 | EN 10120 (2008) | P 310 NB | 355 | 490 | - | NO | NO | NO | All Thickness | - | - | -
240 | EN 10120 (2008) | P 355 NB | 355 | 490 | - | NO | NO | NO | All Thickness | - | - | -
241 | EN 10225-1 (2019) | S 355 G7 + M | 355 | 510 | -40 | YES | NO | NO | - | Stable | Decreasing | Decreasing
242 | EN 10225-1 (2019) | S 355 G7 + N | 355 | 510 | -40 | YES | NO | NO | All Thickness | Stable | Decreasing | Decreasing
243 | EN 10225-1 (2019) | S 355 G9 + M | 355 | 510 | -40 | YES | NO | NO | - | Stable | Decreasing | Decreasing
244 | EN 10225-1 (2019) | S 355 G9 + N | 355 | 510 | -40 | YES | NO | NO | All Thickness | Stable | Decreasing | Decreasing
245 | MS EN 10025-2 (2011) | S 235 JR | 275 | 410 | 20 | NO | NO | NO | - | Decreasing | Decreasing | Decreasing
246 | MS EN 10025-2 (2011) | S 235 JO | 275 | 410 | 0 | NO | NO | NO | - | Decreasing | Decreasing | Decreasing
247 | MS EN 10025-2 (2011) | S 235 J2 | 275 | 410 | -20 | NO | NO | NO | > 40mm | Decreasing | Decreasing | Decreasing
248 | MS EN 10025-2 (2011) | S 275 JR | 275 | 410 | 20 | NO | NO | NO | - | Decreasing | Decreasing | Decreasing
249 | MS EN 10025-2 (2011) | S 275 JO | 275 | 410 | 0 | NO | NO | NO | - | Decreasing | Decreasing | Decreasing
250 | MS EN 10025-2 (2011) | S 275 J2 | 275 | 410 | -20 | NO | NO | NO | > 40mm | Decreasing | Decreasing | Decreasing
251 | MS EN 10025-2 (2011) | S 355 JR | 355 | 490 | 20 | NO | NO | NO | > 40mm | Decreasing | Decreasing | Decreasing
252 | MS EN 10025-2 (2011) | S 355 JO | 355 | 490 | 0 | NO | NO | NO | > 40mm | Decreasing | Decreasing | Decreasing
253 | MS EN 10025-2 (2011) | S 355 J2 | 355 | 490 | -20 | NO | NO | NO | > 40mm | Decreasing | Decreasing | Decreasing
254 | MS EN 10025-2 (2011) | S 355 K2 | 355 | 490 | -20 | NO | NO | NO | > 40mm | Decreasing | Decreasing | Decreasing
255 | DIN 17100 (1966) | ST 37.2 | 275 | 410 | 20 | NO | NO | NO | > 25mm | Decreasing | Decreasing | Decreasing
256 | DIN 17100 (1966) | ST 42.2 | 275 | 410 | 20 | NO | NO | NO | > 25mm | Decreasing | Decreasing | Decreasing
257 | DIN 17100 (1966) | ST 52.3 | 355 | 490 | -20 | NO | NO | NO | All Thickness | Decreasing | Decreasing | Decreasing
258 | DIN 17100 (1980) | ST 37.2 | 275 | 410 | 20 | NO | NO | NO | > 25mm | Decreasing | Decreasing | Decreasing
259 | DIN 17100 (1980) | ST 44.2 | 275 | 410 | 20 | NO | NO | NO | > 25mm | Decreasing | Decreasing | Decreasing
260 | DIN 17100 (1980) | ST 52.3 | 355 | 490 | -20 | NO | NO | NO | All Thickness | Decreasing | Decreasing | Decreasing
261 | API 5L PSL 1 Line Pipe (2018) | B | 275 | 410 | - | NO | NO | NO | - | Stable | - | -
262 | API 5L PSL 1 Line Pipe (2018) | X 42 | 275 | 410 | - | NO | NO | NO | - | Stable | - | -
263 | API 5L PSL 1 Line Pipe (2018) | X 46 | 355 | 490 | - | NO | NO | NO | - | Stable | - | -
264 | API 5L PSL 1 Line Pipe (2018) | X 52 | 355 | 490 | - | NO | NO | NO | - | Stable | - | -
265 | API 5L PSL 1 Line Pipe (2018) | X 56 | 410 | 550 | - | NO | NO | NO | - | Stable | - | -
266 | API 5L PSL 1 Line Pipe (2018) | X 60 | 410 | 550 | - | NO | NO | NO | - | Stable | - | -
267 | API 5L PSL 1 Line Pipe (2018) | X 65 | 410 | 550 | - | NO | NO | NO | - | Stable | - | -
268 | API 5L PSL 1 Line Pipe (2018) | X 70 | 550 | 600 | - | NO | NO | NO | - | Stable | - | -
269 | API 5L PSL 2 Line Pipe (2018) | BM | 275 | 410 | 0 | NO | NO | NO | - | Stable | - | -
270 | API 5L PSL 2 Line Pipe (2018) | X 42M | 275 | 410 | 0 | NO | NO | NO | - | Stable | - | -
271 | API 5L PSL 2 Line Pipe (2018) | X 46M | 355 | 490 | 0 | NO | NO | NO | - | Stable | - | -
272 | API 5L PSL 2 Line Pipe (2018) | X 52M | 355 | 490 | 0 | NO | NO | NO | - | Stable | - | -
273 | API 5L PSL 2 Line Pipe (2018) | X 56M | 410 | 550 | 0 | NO | NO | NO | - | Stable | - | -
274 | API 5L PSL 2 Line Pipe (2018) | X 60M | 410 | 550 | 0 | NO | NO | NO | - | Stable | - | -
275 | API 5L PSL 2 Line Pipe (2018) | X 65M | 410 | 550 | 0 | NO | NO | NO | - | Stable | - | -
276 | API 5L PSL 2 Line Pipe (2018) | X 70M | 550 | 600 | 0 | NO | NO | NO | - | Stable | - | -
277 | API 5L PSL 2 Line Pipe (2018) | X 80M | 550 | 600 | 0 | NO | NO | NO | - | Stable | - | -
278 | API 5L PSL 2 Line Pipe (2018) | X 90M | 550 | 600 | 0 | YES | NO | NO | - | Stable | - | -
279 | API 5L PSL 2 Line Pipe (2018) | X 100M | 550 | 600 | 0 | YES | NO | NO | - | Stable | - | -
280 | API 5L PSL 2 Line Pipe (2018) | X 120M | 550 | 600 | 0 | YES | NO | NO | - | Stable | - | -
281 | API 5L PSL 2 Sour Service (2018) | BMS | 275 | 410 | 0 | YES | NO | NO | - | Stable | - | -
282 | API 5L PSL 2 Sour Service (2018) | X 42MS | 275 | 410 | 0 | YES | NO | NO | - | Stable | - | -
283 | API 5L PSL 2 Sour Service (2018) | X 46MS | 355 | 490 | 0 | YES | NO | NO | - | Stable | - | -
284 | API 5L PSL 2 Sour Service (2018) | X 52MS | 355 | 490 | 0 | YES | NO | NO | - | Stable | - | -
285 | API 5L PSL 2 Sour Service (2018) | X 56MS | 410 | 550 | 0 | YES | NO | NO | - | Stable | - | -
286 | API 5L PSL 2 Sour Service (2018) | X 60MS | 410 | 550 | 0 | YES | NO | NO | - | Stable | - | -
287 | API 5L PSL 2 Sour Service (2018) | X 65MS | 410 | 550 | 0 | YES | NO | NO | - | Stable | - | -
288 | API 5L PSL 2 Sour Service (2018) | X 70MS | 550 | 600 | 0 | YES | NO | NO | - | Stable | - | -
289 | API 5L PSL 2 Offshore Service (2018) | BMO | 275 | 410 | 0 | YES | NO | NO | - | Stable | - | -
290 | API 5L PSL 2 Offshore Service (2018) | X 42MO | 275 | 410 | 0 | YES | NO | NO | - | Stable | - | -
291 | API 5L PSL 2 Offshore Service (2018) | X 46MO | 355 | 490 | 0 | YES | NO | NO | - | Stable | - | -
292 | API 5L PSL 2 Offshore Service (2018) | X 52MO | 355 | 490 | 0 | YES | NO | NO | - | Stable | - | -
293 | API 5L PSL 2 Offshore Service (2018) | X 56MO | 410 | 550 | 0 | YES | NO | NO | - | Stable | - | -
294 | API 5L PSL 2 Offshore Service (2018) | X 60MO | 410 | 550 | 0 | YES | NO | NO | - | Stable | - | -
295 | API 5L PSL 2 Offshore Service (2018) | X 65MO | 410 | 550 | 0 | YES | NO | NO | - | Stable | - | -
296 | API 5L PSL 2 Offshore Service (2018) | X 70MO | 550 | 600 | 0 | YES | NO | NO | - | Stable | - | -
297 | API 2W OFFSHORE (2019) | 50 | 355 | 510 | -40 | YES | YES | NO | - | Stable | Stable | Stable
298 | API 2W OFFSHORE (2019) | 60 | 410 | 550 | -40 | YES | YES | NO | - | Stable | Stable | Stable
299 | API 2H (2019) | 42 | 275 | 410 | -40 | NO | NO | NO | All Thickness | Stable | Stable | Stable
300 | API 2H (2019) | 50 | 355 | 510 | -40 | NO | YES | NO | All Thickness | Stable | Stable | Stable
301 | CSA G40.21 2013 (Reaffirmed 2018) | 260 W (38 W) | 275 | 410 | - | NO | NO | NO | - | Stable | Stable | Stable
302 | CSA G40.21 2013 (Reaffirmed 2018) | 300 W (44 W) | 275 | 410 | - | NO | NO | NO | - | Stable | Stable | Stable
303 | CSA G40.21 2013 (Reaffirmed 2018) | 350 W (50 W) | 355 | 490 | - | NO | NO | NO | - | Stable | Stable | Stable
304 | CSA G40.21 2013 (Reaffirmed 2018) | 400 W (60 W) | 410 | 550 | - | NO | NO | NO | - | Stable | Stable | Stable
305 | CATERPILLAR | 1E-1006 | 410 | 550 | - | NO | NO | NO | - | Stable | Stable | Stable
306 | CATERPILLAR | 1E-1883 | 275 | 410 | - | NO | NO | NO | - | Stable | Stable | Stable
307 | CATERPILLAR | 1E-1247 | 550 | 600 | - | NO | NO | NO | - | Stable | Stable | Stable
308 | CATERPILLAR | 1E-1242 | 550 | 600 | -20 | NO | NO | NO | - | Stable | - | -
309 | CATERPILLAR | 1E-1259 | 275 | 410 | -20 | NO | NO | NO | - | Stable | Stable | Stable
310 | CATERPILLAR | 1E-4663 | 355 | 490 | - | NO | NO | NO | - | Stable | Stable | Stable
311 | CATERPILLAR | 1E-0650 | 275 | 410 | -20 | NO | NO | NO | - | Stable | Stable | Stable
312 | CATERPILLAR | 1E-0357 | 200 | 310 | - | NO | NO | NO | - | Stable | Stable | Stable
313 | CATERPILLAR | 1E-1863 | 355 | 490 | -20 | NO | NO | NO | - | Stable | Stable | Stable
314 | CATERPILLAR | 1e-170 | 275 | 410 | - | NO | NO | NO | - | Stable | Stable | Stable
315 | CATERPILLAR | 1E-0860 | 275 | 410 | -20 | NO | NO | NO | - | Stable | Stable | Stable
316 | CATERPILLAR | 1e-65 | 200 | 310 | - | NO | NO | NO | - | Stable | Stable | Stable
317 | A. B. S. (2023) | A | 275 | 410 | - | NO | NO | NO | All Thickness | Stable | Stable | Stable
318 | A. B. S. (2023) | B | 275 | 410 | 0 | NO | NO | NO | All Thickness | Stable | Stable | Stable
319 | A. B. S. (2023) | D | 275 | 410 | -20 | NO | NO | NO | All Thickness | Stable | Stable | Stable
320 | A. B. S. (2023) | E | 275 | 410 | -40 | NO | NO | NO | All Thickness | Stable | Stable | Stable
321 | A. B. S. (2023) | AH32 | 355 | 490 | 0 | NO | YES | NO | > 50mm | Stable | Stable | Stable
322 | A. B. S. (2023) | DH32 | 355 | 490 | -20 | NO | YES | NO | - | Stable | Stable | Stable
323 | A. B. S. (2023) | DH36 | 355 | 490 | -20 | NO | YES | NO | > 50mm | Stable | Stable | Stable
324 | A. B. S. (2023) | EH32 | 355 | 490 | -40 | NO | YES | NO | - | Stable | Stable | Stable
325 | A. B. S. (2023) | EH36 | 410 | 550 | -40 | NO | YES | NO | > 50mm | Stable | Stable | Stable
326 | A. B. S. (2023) | AH36 | 355 | 490 | 0 | NO | YES | NO | > 50mm | Stable | Stable | Stable
327 | A. B. S. (2023) | AH40 | 410 | 550 | 0 | NO | YES | NO | - | Stable | - | -
328 | A. B. S. (2023) | DH40 | 410 | 550 | -20 | NO | YES | NO | - | Stable | - | -
329 | A. B. S. (2023) | EH40 | 410 | 550 | -40 | NO | YES | NO | > 32mm | Stable | Stable | Stable
330 | BKI (2022) | A | 275 | 410 | - | NO | NO | NO | - | Stable | Stable | Stable
331 | BKI (2022) | B | 275 | 410 | 0 | NO | NO | NO | - | Stable | Stable | Stable
332 | BKI (2022) | D | 275 | 410 | -20 | NO | NO | NO | - | Stable | Stable | Stable
333 | BKI (2022) | E | 275 | 410 | -40 | NO | NO | NO | All Thickness | Stable | Stable | Stable
334 | BKI (2022) | AH32 | 355 | 490 | 0 | NO | YES | NO | > 50mm | Stable | Stable | Stable
335 | BKI (2022) | DH32 | 355 | 490 | -20 | NO | YES | NO | - | Stable | Stable | Stable
336 | BKI (2022) | DH36 | 355 | 490 | -20 | NO | YES | NO | > 50mm | Stable | Stable | Stable
337 | BKI (2022) | EH32 | 355 | 490 | -40 | NO | YES | NO | > 50mm | Stable | Stable | Stable
338 | BKI (2022) | EH36 | 410 | 550 | -40 | NO | YES | NO | > 50mm | Stable | Stable | Stable
339 | BKI (2022) | AH36 | 355 | 490 | 0 | NO | YES | NO | > 50mm | Stable | Stable | Stable
340 | BKI (2022) | AH40 | 410 | 550 | 0 | NO | YES | NO | - | Stable | - | -
341 | BKI (2022) | DH40 | 410 | 550 | -20 | NO | YES | NO | - | Stable | - | -
342 | BKI (2022) | EH40 | 410 | 550 | -40 | NO | YES | NO | > 50mm | Stable | Stable | Stable
343 | BV (2023) | A | 275 | 410 | - | NO | NO | NO | - | Stable | Stable | Stable
344 | BV (2023) | B | 275 | 410 | 0 | NO | NO | NO | - | Stable | Stable | Stable
345 | BV (2023) | D | 275 | 410 | -20 | NO | NO | NO | - | Stable | Stable | Stable
346 | BV (2023) | E | 275 | 410 | -40 | NO | NO | NO | All Thickness | Stable | Stable | Stable
347 | BV (2023) | AH32 | 355 | 490 | 0 | NO | YES | NO | > 50mm | Stable | Stable | Stable
348 | BV (2023) | DH32 | 355 | 490 | -20 | NO | YES | NO | > 50mm | Stable | Stable | Stable
349 | BV (2023) | EH32 | 355 | 490 | -40 | NO | YES | NO | > 50mm | Stable | Stable | Stable
350 | BV (2023) | AH36 | 355 | 490 | 0 | NO | YES | NO | > 50mm | Stable | Stable | Stable
351 | BV (2023) | DH36 | 355 | 490 | -20 | NO | YES | NO | > 50mm | Stable | Stable | Stable
352 | BV (2023) | EH36 | 355 | 490 | -40 | NO | YES | NO | > 50mm | Stable | Stable | Stable
353 | BV (2023) | AH40 | 410 | 550 | 0 | NO | YES | NO | > 32mm | Stable | Stable | Stable
354 | BV (2023) | DH40 | 410 | 550 | -20 | NO | YES | NO | > 32mm | Stable | Stable | Stable
355 | BV (2023) | EH40 | 410 | 550 | -40 | NO | YES | NO | > 50mm | Stable | Stable | Stable
356 | DNV (2023) | A | 275 | 410 | - | NO | NO | NO | - | Stable | Stable | Stable
357 | DNV (2023) | B | 275 | 410 | 0 | NO | NO | NO | - | Stable | Stable | Stable
358 | DNV (2023) | D | 275 | 410 | -20 | NO | NO | NO | - | Stable | Stable | -
359 | DNV (2023) | AH36 | 355 | 490 | 0 | NO | YES | NO | - | Stable | Stable | Stable
360 | DNV (2023) | DH36 | 355 | 490 | -20 | NO | YES | NO | - | Stable | Stable | Stable
361 | DNV (2023) | EH36 | 355 | 490 | -40 | NO | YES | NO | > 50mm | Stable | Stable | Stable
362 | DNV (2023) | AH40 | 410 | 550 | 0 | NO | YES | NO | - | Stable | - | -
363 | DNV (2023) | DH40 | 410 | 550 | -20 | NO | YES | NO | - | Stable | - | -
364 | DNV (2023) | EH40 | 410 | 550 | -40 | NO | YES | NO | > 50mm | Stable | - | -
365 | L.R. (2023) | A | 275 | 410 | - | NO | NO | NO | All Thickness | Stable | Stable | Stable
366 | L.R. (2023) | B | 275 | 410 | 0 | NO | NO | NO | > 50mm | Stable | Stable | Stable
367 | L.R. (2023) | D | 275 | 410 | -20 | NO | NO | NO | > 50mm | Stable | Stable | Stable
368 | L.R. (2023) | E | 275 | 410 | -40 | NO | NO | NO | All Thickness | Stable | Stable | Stable
369 | L.R. (2023) | AH32 | 355 | 490 | 0 | NO | YES | NO | - | Stable | Stable | Stable
370 | L.R. (2023) | DH32 | 355 | 490 | -20 | NO | YES | NO | - | Stable | Stable | Stable
371 | L.R. (2023) | AH36 | 355 | 490 | 0 | NO | YES | NO | - | Stable | Stable | Stable
372 | L.R. (2023) | DH36 | 355 | 490 | -20 | NO | YES | NO | - | Stable | Stable | Stable
373 | L.R. (2023) | EH36 | 355 | 490 | -40 | NO | YES | NO | > 50mm | Stable | Stable | Stable
374 | L.R. (2023) | AH40 | 410 | 550 | 0 | NO | YES | NO | - | Stable | Stable | Stable
375 | L.R. (2023) | DH40 | 410 | 550 | -20 | NO | YES | NO | - | Stable | Stable | Stable
376 | L.R. (2023) | EH40 | 410 | 550 | -40 | NO | YES | NO | > 50mm | Stable | Stable | Stable
377 | L.R. (2023) | 360 AR | 200 | 310 | - | NO | NO | NO | - | Stable | Stable | Stable
378 | L.R. (2023) | 410 AR | 275 | 410 | - | NO | NO | NO | - | Stable | Stable | Stable
379 | N.K. (2023) | A | 275 | 410 | - | NO | NO | NO | - | Stable | Stable | Stable
380 | N.K. (2023) | B | 275 | 410 | 0 | NO | NO | NO | - | Stable | Stable | Stable
381 | N.K. (2023) | D | 275 | 410 | -20 | NO | NO | NO | - | Stable | Stable | Stable
382 | N.K. (2023) | AH32 | 355 | 490 | 0 | NO | YES | NO | - | Stable | Stable | Stable
383 | N.K. (2023) | DH32 | 355 | 490 | -20 | NO | YES | NO | - | Stable | Stable | Stable
384 | N.K. (2023) | AH36 | 355 | 490 | 0 | NO | YES | NO | - | Stable | Stable | Stable
385 | N.K. (2023) | DH36 | 355 | 490 | -20 | NO | YES | NO | - | Stable | Stable | Stable
386 | N.K. (2023) | EH36 | 355 | 490 | -40 | NO | YES | NO | > 50mm | Stable | Stable | Stable
387 | STEEL GROUP I LOW STRENGTH STEEL (LS) | S 235 K +20 | 275 | 410 | 20 | NO | NO | NO | - | Decreasing | Decreasing | Decreasing
388 | STEEL GROUP I LOW STRENGTH STEEL (LS) | S 235 K 0 | 275 | 410 | 0 | NO | NO | NO | - | Decreasing | Decreasing | Decreasing
389 | STEEL GROUP I LOW STRENGTH STEEL (LS) | S 235 K -20 | 275 | 410 | -20 | NO | NO | NO | - | Decreasing | Decreasing | Decreasing
390 | STEEL GROUP I LOW STRENGTH STEEL (LS) | S 235 K -40 | 275 | 410 | -40 | NO | NO | NO | - | Decreasing | Decreasing | Decreasing
391 | STEEL GROUP I LOW STRENGTH STEEL (LS) | S 235 K -50 | 275 | 410 | -46 | NO | NO | NO | - | Decreasing | Decreasing | Decreasing
392 | STEEL GROUP II MEDIUM STRENGTH STEEL (MS) | S 275 K +20 | 275 | 410 | 20 | NO | NO | NO | - | Decreasing | Decreasing | Decreasing
393 | STEEL GROUP II MEDIUM STRENGTH STEEL (MS) | S 275 K 0 | 275 | 410 | 0 | NO | NO | NO | - | Decreasing | Decreasing | Decreasing
394 | STEEL GROUP II MEDIUM STRENGTH STEEL (MS) | S 275 K -20 | 275 | 410 | -20 | NO | NO | NO | - | Decreasing | Decreasing | Decreasing
395 | STEEL GROUP II MEDIUM STRENGTH STEEL (MS) | S 275 K -40 | 275 | 410 | -40 | NO | NO | NO | - | Decreasing | Decreasing | Decreasing
396 | STEEL GROUP II MEDIUM STRENGTH STEEL (MS) | S 275 K -50 | 275 | 410 | -46 | NO | NO | NO | - | Decreasing | Decreasing | Decreasing
397 | STEEL GROUP III HIGH STRENGTH STEEL (HS) | S 355 K +20 | 355 | 490 | 20 | NO | NO | NO | - | Decreasing | Decreasing | Decreasing
398 | STEEL GROUP III HIGH STRENGTH STEEL (HS) | S 355 K 0 | 355 | 490 | 0 | NO | NO | NO | - | Decreasing | Decreasing | Decreasing
399 | STEEL GROUP III HIGH STRENGTH STEEL (HS) | S 355 K -20 | 355 | 490 | -20 | NO | NO | NO | - | Decreasing | Decreasing | Decreasing
400 | STEEL GROUP III HIGH STRENGTH STEEL (HS) | S 355 K -40 | 355 | 490 | -40 | NO | NO | NO | - | Decreasing | Decreasing | Decreasing
401 | STEEL GROUP III HIGH STRENGTH STEEL (HS) | S 355 K -50 | 355 | 490 | -46 | NO | NO | NO | - | Decreasing | Decreasing | Decreasing
402 | STEEL GROUP IV EXTRA HIGH STRENGTH STEEL (EHS) | S 420 K +20 | 410 | 550 | 20 | NO | NO | NO | - | Decreasing | Decreasing | Decreasing
403 | STEEL GROUP IV EXTRA HIGH STRENGTH STEEL (EHS) | S 420 K 0 | 410 | 550 | 0 | NO | NO | NO | - | Decreasing | Decreasing | Decreasing
404 | STEEL GROUP IV EXTRA HIGH STRENGTH STEEL (EHS) | S 420 K -20 | 410 | 550 | -20 | NO | NO | NO | - | Decreasing | Decreasing | Decreasing
405 | STEEL GROUP IV EXTRA HIGH STRENGTH STEEL (EHS) | S 420 K -40 | 410 | 550 | -40 | NO | NO | NO | - | Decreasing | Decreasing | Decreasing
406 | STEEL GROUP IV EXTRA HIGH STRENGTH STEEL (EHS) | S 420 K -50 | 410 | 550 | -46 | NO | NO | NO | - | Decreasing | Decreasing | Decreasing
407 | SNI 07-0601 (2006) | BJ PS | 275 | 410 | - | NO | NO | NO | - | Stable | - | -
408 | SNI 07-0601 (2006) | BJ PC | 200 | 310 | - | NO | NO | NO | - | Stable | - | -
409 | SNI 07-0601 (2006) | BJ PD | 200 | 310 | - | NO | NO | NO | - | Stable | - | -
410 | SNI 07-0601 (2006) | BJ PE | 200 | 310 | - | YES | NO | NO | - | Stable | - | -

## Categorization
Details |  | Delivery Cond GRP |  |  |  | GRP Slab Selection |  | Base Mechanical Requirements
Grade | Category | As Rolled | Control Rolled | TMCP | Normalized Furnace | Carbon Manganese | Micro Alloyed (Nb/V) | YS Min (incl.) | TS Min (incl.) | Impact Testing Temp
Structural | SS235 | TRUE |  |  |  | TRUE |  | 235 | 360 | -
Structural | SS275 | TRUE | FALSE | FALSE | FALSE | TRUE | FALSE | 275 | 400 | -
Structural | SS300 | FALSE | TRUE | FALSE | TRUE | TRUE | FALSE | 320 | 430 | -
Structural | SS300-L0 | FALSE | TRUE | FALSE | TRUE | TRUE | FALSE | 320 | 430 | 0
Structural | SS300-L20 | FALSE | FALSE | TRUE | TRUE | TRUE | FALSE | 320 | 430 | -20
Structural | SS300-L40 | FALSE | FALSE | TRUE | TRUE | TRUE | FALSE | 320 | 430 | -40
Pressure Vessel | PV220 | TRUE | FALSE | FALSE | FALSE | FALSE | FALSE | 220 | 420 | -
Pressure Vessel | PV220-L20 | FALSE | FALSE | FALSE | TRUE | FALSE | FALSE | 220 | 420 | -20
Pressure Vessel | PV220-L40 | FALSE | FALSE | FALSE | TRUE | FALSE | FALSE | 220 | 420 | -40
Pressure Vessel | PV295 | FALSE | TRUE | FALSE | TRUE | TRUE | TRUE | 295 | 510 | -
Pressure Vessel | PV295-L20 | FALSE | TRUE | FALSE | TRUE | TRUE | TRUE | 295 | 510 | -20
Pressure Vessel | PV295-L40 | FALSE | TRUE | FALSE | TRUE | TRUE | TRUE | 295 | 510 | -40
Structural | SS355 | FALSE | TRUE | TRUE | TRUE | TRUE | TRUE | 355 | 490 | -
Structural | SS355-L0 | FALSE | TRUE | TRUE | TRUE | TRUE | TRUE | 355 | 490 | 0
Structural | SS355-L20 | FALSE | FALSE | TRUE | TRUE | TRUE | TRUE | 355 | 490 | -20
Structural | SS355-L40 | FALSE | FALSE | TRUE | TRUE | TRUE | TRUE | 355 | 490 | -40
Structural | SS400 | FALSE | FALSE | TRUE | FALSE | TRUE | TRUE | 410 | 520 | -
Structural | SS400-L0 | FALSE | FALSE | TRUE | FALSE | TRUE | TRUE | 410 | 520 | 0
Structural | SS400-L20 | FALSE | FALSE | TRUE | FALSE | FALSE | TRUE | 410 | 520 | -20
Structural | SS460 | FALSE | FALSE | TRUE | FALSE | FALSE | TRUE | 450 | 530 | -
Structural | SS550 | FALSE | FALSE | TRUE | FALSE | FALSE | TRUE | 550 | 620 | -

## Lists (hidden)
SPEC | GRADE
ASME SA 36 (2023) | -
ASME SA 283 (2023) | A
ASME SA 285 (2023) | B
ASME SA 414 (2023) | C
ASME SA 515 (2023) | D
ASME SA 516 (2023) | E
ASME SA 537 (2023) | F
ASME SA 572 (2023) | G
ASTM A 36 (2019) | 60
ASTM A 131 (2019) | 65
ASTM A 242 (2018) | 70
ASTM A 252 (2019) | 55
ASTM A 283 (2018) | Class 1
ASTM A 285 (2017) | 42
ASTM A 515-17 (2022) | 50
ASTM A 516 (2017) | AH32
ASTM A 537 (2020) | DH32
ASTM A 572 (21e1) | EH32
ASTM A 573 (2020) | AH36
ASTM A 633 (2018) | DH36
ASTM A 709 (2021) | EH36
ASTM 830 TO SAE (2018) | AH40
ASTM A 588 (2019) | DH40
ASTM A 841 (2017) | EH40
JIS G 3101 (2022) | 1
JIS G 3106 (2022) | 2
JIS G 3113 (2018) | 3
JIS G 3116 (2020) | 58
JIS G 3131 (2018) | 50W (Type A)
JIS G 3132 (2018) | 50W (Type B)
JIS G 4051 (2023) | 50F
JIS G 3114 (2022) | 50WF (Type A)
JIS G 3445 | 50WF (Type B)
JIS G 3444 | 1010
JIS G 3136 (2022) | 1006
AS 3678 (2016) | 1008
AS 1594 (2016) | 1015
BS 4360 (1986) | 1020
EN 10025-2 (2019) | 1045
EN 10025-3 (2019) | Gr. A
EN 10025-4 (2019) | Gr. B
EN 10025-5 (2019) | Gr. K
EN 10028-2 (2017) | Gr. B CL 2
EN 10028-3 (2017) | SS 400
EN 10028-5 (2017) | SS 490
EN 10120 (2008) | SS 540
EN 10225-1 (2019) | SM 400 A
MS EN 10025-2 (2011) | SM 400 B
DIN 17100 (1966) | SM 400 C
DIN 17100 (1980) | SM 490 A
API 5L PSL 1 Line Pipe (2018) | SM 490 B
API 5L PSL 2 Line Pipe (2018) | SM 490 C
API 5L PSL 2 Sour Service (2018) | SM 490 YA
API 5L PSL 2 Offshore Service (2018) | SM 490 YB
API 2W OFFSHORE (2019) | SM 520 B
API 2H (2019) | SM 520 C
CSA G40.21 2013 (Reaffirmed 2018) | SM 570
CATERPILLAR | SAPH 400 (41)
A. B. S. (2023) | SAPH 440 (41)
BKI (2022) | SG 255
BV (2023) | SG 295
DNV (2023) | SG 325
L.R. (2023) | SPHC
N.K. (2023) | SPHD
STEEL GROUP I LOW STRENGTH STEEL (LS) | SPHE
STEEL GROUP II MEDIUM STRENGTH STEEL (MS) | SPHT 1
STEEL GROUP III HIGH STRENGTH STEEL (HS) | SPHT 2
STEEL GROUP IV EXTRA HIGH STRENGTH STEEL (EHS) | SPHT 3
SNI 07-0601 (2006) | SPHT 4
S 45 C
S 48C
S 50 C
SMA490AW
SMA490AP
SMA490BW
SMA490BP
SMA490CW
SMA490CP
STKM 11A
STKM 14A
STK400
SN 400 A
SN 400 B
SN 400 C
200
250/
250 L0
250 L15
250 L20
250 L40
250 S0c
300/
300 L0
300 L15
300 L20
300 L40
300 S0c
350/
350 L0
350 L15
350 L20
350 L40
350 S0c
400/
400 L0
400 L15
400 L20
400 L40
400 S0c
450/
450 L0
450 L15
450 L20
450 L40
450 S0c
WR 350/
WR350 L0
WR350 L15
WR350 L20
WR350 L40
HA 250 HU 250
HA 300 HU 300
HA 350
40 A
40 B
40 C
40 D
43 A
43 B
43 C
43 D
50 A
50 B
50 C
50 D
50 DD
S 235 JR
S 235 J0
S 235 J2
S 275 JR
S 275 J0
S 275 J2
S 355 JR
S 355 J0
S 355 J2
S 355 K2
S 275 N
S 275 NL
S 355 N
S 355 NL
S 420 N
S 420 NL
S 460 N
S 460 NL
S 355 M
S 355 ML
S 420 M
S 420 ML
S 460 M
S 460 ML
S 235 J0W
S 235 J2W
S 355 J0WP
S 355 J2WP
S 355 J0W
S 355 J2W
S 355 K2W
P 235 GH
P 265 GH
P 295 GH
P 355 GH
P 275 NH
P 275 NL1
P 275 NL2
P 355 N
P 355 NH
P 355 NL1
P 355 NL2
P 420 NH
P 420 NL1
P 420 NL2
P 460 NH
P 460 NL1
P 460 NL2
P 355 M
P 355 ML1
P 355 ML2
P 420 M
P 420 ML1
P 420 ML2
P 460 M
P 460 ML1
P 460 ML2
P 245 NB
P 265 NB
P 310 NB
P 355 NB
S 355 G7 + M
S 355 G7 + N
S 355 G9 + M
S 355 G9 + N
S 235 JO
S 275 JO
S 355 JO
ST 37.2
ST 42.2
ST 52.3
ST 44.2
X 42
X 46
X 52
X 56
X 60
X 65
X 70
BM
X 42M
X 46M
X 52M
X 56M
X 60M
X 65M
X 70M
X 80M
X 90M
X 100M
X 120M
BMS
X 42MS
X 46MS
X 52MS
X 56MS
X 60MS
X 65MS
X 70MS
BMO
X 42MO
X 46MO
X 52MO
X 56MO
X 60MO
X 65MO
X 70MO
260 W (38 W)
300 W (44 W)
350 W (50 W)
400 W (60 W)
1E-1006
1E-1883
1E-1247
1E-1242
1E-1259
1E-4663
1E-0650
1E-0357
1E-1863
1E-0170
1E-0860
1E-0065
360 AR
410 AR
S 235 K +20
S 235 K 0
S 235 K -20
S 235 K -40
S 235 K -50
S 275 K +20
S 275 K 0
S 275 K -20
S 275 K -40
S 275 K -50
S 355 K +20
S 355 K 0
S 355 K -20
S 355 K -40
S 355 K -50
S 420 K +20
S 420 K 0
S 420 K -20
S 420 K -40
S 420 K -50
BJ PS
BJ PC
BJ PD
BJ PE

## Finder
PRODUCT SPECIFICATION FINDER — GRP.ST.QA.09 (Rev 13, 28-12-2023)
Pick Specification + Grade from the dropdowns (or type), enter a thickness (mm), and every requirement fills in below. Cells C4/C5 have dropdown lists.
| SPECIFICATION: | ASTM A 572 (21e1)
| GRADE: | 50
| THICKNESS (mm): | 20
MATCH STATUS:
1) SPECIFICATION INFO
TYPE
SUPPLY CONDITION
GENERAL PURPOSE
NOTES
2) MECHANICAL PROPERTIES
YS min (TR) [N/mm2]
YS min (LG) [N/mm2]
TS min (TR) [N/mm2]
TS min (LG) [N/mm2]
TS max (TR) [N/mm2]
TS max (LG) [N/mm2]
EL 200 (TR) [%]
EL 200 (LG) [%]
EL 50 (TR) [%]
EL 50 (LG) [%]
EL 80 (TR) [%]
EL 80 (LG) [%]
EL 5.65√So (TR) [%]
EL 5.65√So (LG) [%]
Impact +20 (TR) [J]
Impact 0 (TR) [J]
Impact -10 (TR) [J]
Impact -20 (TR) [J]
Impact -30 (TR) [J]
Impact -40 (TR) [J]
Impact -50 (TR) [J]
Impact +20 (LG) [J]
Impact +10 (LG) [J]
Impact 0 (LG) [J]
Impact -5 (LG) [J]
Impact -10 (LG) [J]
Impact -15 (LG) [J]
Impact -20 (LG) [J]
Impact -29 (LG) [J]
Impact -30 (LG) [J]
Impact -40 (LG) [J]
Impact -50 (LG) [J]
Bend (TR)
Bend (LG)
3) CHEMICAL COMPOSITION LIMITS (%)
C Min
C Max
Si Min
Si Max
Mn Min
Mn Max
P Max
S Max
Ti Min
Ti Max
Cu Min
Cu Max
Cr Min
Cr Max
Ni Min
Ni Max
Mo Max
Al Min
Al Max
Nb Min
Nb Max
V Min
V Max
B Max
N Max
Pb Max
Sn Max
As Max
NB Max
CE Max
PCM Max
Others